## BESTE_MITNS
i#HeatID | MaterialAdditions | NS_KG_GesamtergebnisNS | SOLLIST | i#ChargeAdditions | Schmelzemasse (kg) | c#Stahlsorte | C Massenanteil Gattierung (%) | Si Massenanteil Gattierung (%) | Mn Massenanteil Gattierung (%) | P Massenanteil Gattierung (%) | S Massenanteil Gattierung (%) | Co Massenanteil Gattierung (%) | Cr Massenanteil Gattierung (%) | Mo Massenanteil Gattierung (%) | V Massenanteil Gattierung (%) | W Massenanteil Gattierung (%) | Ni Massenanteil Gattierung (%) | Nb Massenanteil Gattierung (%) | Al Massenanteil Gattierung (%) | Fe Massenanteil Gattierung (%) | AnalysisTime (s) | Timestamp | StartTime (s) | IFStartTime | IFTappingTime | IFEnergy | IFSpecificEnergy (kWh/t) | TotalDuration (s) | IFPowerOnTime (s) | IFTotalTime (s) | SecondsFromStartMeltingToFirstAnalysis (s) | i#Cr Abbrand (%) | i#Mo Abbrand (%) | i#V Abbrand (%) | i#C Abbrand (%) | i#Si Abbrand (%) | i#Mn Abbrand (%) | i#P Abbrand (%) | i#S Abbrand (%) | i#Co Abbrand (%) | i#W Abbrand (%) | i#Ni Abbrand (%) | i#Nb Abbrand (%) | i#Al Abbrand (%) | i#Fe Abbrand (%) | Mn Postmelt (%) | C Postmelt (%) | Si Postmelt (%) | Fe Postmelt (%) | Cr Postmelt (%) | Mo Postmelt (%) | P Postmelt (%) | S Postmelt (%) | Co Postmelt (%) | Ni Postmelt (%) | V Postmelt (%) | W Postmelt (%) | Al Postmelt (%) | Cu Postmelt (%) | Nb Postmelt (%) | Te Postmelt (%) | Ti Postmelt (%) | Zr Postmelt (%) | Ca Postmelt (%) | As Postmelt (%) | Sn Postmelt (%) | Pb Postmelt (%) | Se Postmelt (%) | B Postmelt (%) | Zn Postmelt (%) | Ta Postmelt (%) | N Postmelt (%) | Ce Postmelt (%) | Sb Postmelt (%) | La Postmelt (%) | O Postmelt (%) | NS_KG_ALU-ZEHNTEILER | NS_KG_FE-CR 0,06 % | NS_KG_FE-CR CARBURE | NS_KG_FE-MANGAN CARBURE | NS_KG_FE-MO | NS_KG_FE-SI | NS_KG_FE-V 50 % | NS_KG_FE-V 80 % | NS_KG_FE-W 75-80 % | NS_KG_KOHLE
24591 | 56 | 56 | 0 | 6995 | 6995 | 13343 | 0.85 | 0.31 | 0.37 | 0.02 | 0.01 | 0.47 | 3.81 | 4.65 | 1.71 | 5.79 | 0.09 | 0 | 0 | 80.47 | 42632.68 | 42632.64 | 42632.54 | 42632.62 | 42632.69 | 3621 | 530.86 | 7604 | 5099 | 5744 | 5021 | 0.43 | 2.48 | -1.15 | -1.92 | 9.8 | 20.22 | -5.28 | -36.84 | 16.27 | -0.28 | -135.09 | -1927.8 | #DIV/0! | 0.15 | 0.296716 | 0.881401 | 0.285063 | 81.521409 | 3.846593 | 4.604571 | 0.026322 | 0.018441 | 0.398472 | 0.22654 | 1.75331 | 5.891001 | 0.002279 | 0.133658 | 0.016234 | 0 | 0.00324 | 0 | 0.00016 | 0.014308 | 0.016002 | 0.005783 | 0.004948 | 0.004567 | 0 | 0.02 | 0.026981 | 0 | 0.002 | 0 | 0 | 1 | 0 | 19 | 0 | 16 | 7 | 0 | 0 | 10 | 3
24592 | 68 | 68 | 0 | 7005 | 7005 | 13343 | 0.85 | 0.31 | 0.37 | 0.02 | 0.01 | 0.47 | 3.81 | 4.64 | 1.71 | 5.81 | 0.1 | 0 | 0 | 80.6 | 42632.75 | 42632.71 | 42632.61 | 42632.69 | 42632.75 | 3617 | 522.69 | 7831 | 5363 | 6020 | 4991 | 0.99 | 0.45 | -0.31 | -0.79 | 12.53 | 18.12 | -4.26 | -29.93 | 14.15 | 0.63 | -123.13 | -1925.43 | #DIV/0! | 0.13 | 0.305523 | 0.870053 | 0.276561 | 81.552159 | 3.819348 | 4.684191 | 0.026042 | 0.017535 | 0.406747 | 0.217527 | 1.73648 | 5.850491 | 0.00132 | 0.125876 | 0.016481 | 0 | 0.003119 | 0 | 0.000138 | 0.012715 | 0.012457 | 0.005281 | 0.004763 | 0.004557 | 0 | 0.02 | 0.028635 | 0 | 0.002 | 0 | 0 | 1 | 0 | 22 | 0 | 18 | 8 | 0 | 2 | 13 | 4
24654 | 76 | 76 | 0 | 7095 | 7095 | 13343 | 0.86 | 0.31 | 0.33 | 0.02 | 0.01 | 0.38 | 3.84 | 4.71 | 1.74 | 5.87 | 0 | 0 | 0 | 81.89 | 42639.51 | 42639.47 | 42639.37 | 42639.45 | 42639.51 | 3643 | 521.47 | 7375 | 4678 | 5365 | 4632 | 1.32 | 4.13 | -1.24 | 7.07 | 16.19 | 24.3 | -3 | 47.83 | -20.42 | -2.28 | #DIV/0! | -1359.59 | #DIV/0! | 0.26 | 0.251626 | 0.796934 | 0.25712 | 81.69964 | 3.790039 | 4.515686 | 0.024914 | 0.007656 | 0.45929 | 0.205656 | 1.764143 | 6.005789 | 0.001812 | 0.115406 | 0.013989 | 0 | 0.002937 | 0 | 0.000168 | 0.014676 | 0.012125 | 0.004894 | 0.004895 | 0.004124 | 0 | 0.02 | 0.024478 | 0 | 0.002 | 0 | 0 | 1 | 0 | 26 | 0 | 30 | 10 | 0 | 0 | 0 | 9
24663 | 43 | 43 | 0 | 7092 | 7092 | 13343 | 0.81 | 0.36 | 0.35 | 0.02 | 0.01 | 0.48 | 3.89 | 4.73 | 1.79 | 5.88 | 0.11 | 0 | 0 | 81.5 | 42640.12 | 42640.08 | 42639.97 | 42640.06 | 42640.12 | 3683 | 518.73 | 8145 | 5318 | 6455 | 5422 | 1.84 | 0.38 | 1.37 | -3.48 | 20.22 | 17.56 | -12.04 | 4.97 | 7.99 | -1.67 | -121.68 | -2547.51 | #DIV/0! | 0.31 | 0.286426 | 0.835726 | 0.290583 | 81.30987 | 3.818629 | 4.714001 | 0.027791 | 0.009126 | 0.438495 | 0.239124 | 1.771348 | 5.981412 | 0.045321 | 0.124951 | 0.015679 | 0 | 0.003117 | 0 | 0.000171 | 0.011746 | 0.011968 | 0.005079 | 0.004111 | 0.004044 | 0 | 0.02 | 0.029284 | 0 | 0.002 | 0 | 0 | 1 | 0 | 23 | 0 | 4 | 8 | 0 | 0 | 0 | 7
24726 | 61 | 61 | 0 | 7098 | 7098 | 13343 | 0.88 | 0.31 | 0.3 | 0.03 | 0.01 | 0.55 | 3.94 | 4.7 | 1.78 | 5.9 | 0.09 | 0 | 0 | 81.52 | 42647.95 | 42647.91 | 42647.81 | 42647.89 | 42647.96 | 3469 | 503.56 | 7512 | 4259 | 5627 | 4911 | 0.92 | 4.74 | -1.72 | 3.72 | 17.29 | 18.83 | -5.56 | 13.47 | 15.66 | -2.81 | -163.98 | -6255.47 | #DIV/0! | 0.12 | 0.246545 | 0.849762 | 0.253662 | 81.408432 | 3.903554 | 4.479569 | 0.027869 | 0.009009 | 0.465772 | 0.238018 | 1.814355 | 6.062976 | 0.002516 | 0.127901 | 0.016117 | 0 | 0.002942 | 0 | 0.000161 | 0.015649 | 0.011799 | 0.00493 | 0.003923 | 0.004264 | 0 | 0.02 | 0.028277 | 0 | 0.002 | 0 | 0 | 1 | 0 | 12 | 0 | 32 | 10 | 0 | 0 | 0 | 6
24727 | 43 | 43 | 0 | 7093 | 7093 | 13343 | 0.88 | 0.31 | 0.3 | 0.03 | 0.01 | 0.55 | 3.94 | 4.7 | 1.78 | 5.9 | 0.09 | 0 | 0 | 81.45 | 42648.02 | 42647.98 | 42647.88 | 42647.96 | 42648.03 | 3564 | 518.4 | 7446 | 4706 | 5567 | 5117 | 0.48 | -2.38 | 0.72 | 2.89 | -0.48 | 17.24 | -4.78 | 4.78 | 14.25 | -0.56 | -167.03 | -6370.84 | #DIV/0! | 0.44 | 0.251155 | 0.857564 | 0.308192 | 81.131036 | 3.9237 | 4.817496 | 0.027682 | 0.009921 | 0.473931 | 0.240938 | 1.772077 | 5.934386 | 0.003321 | 0.131935 | 0.015965 | 0 | 0.003156 | 0 | 0.000157 | 0.018116 | 0.011622 | 0.005009 | 0.004217 | 0.00456 | 0 | 0.02 | 0.031865 | 0 | 0.002 | 0 | 0 | 1 | 0 | 8 | 0 | 20 | 5 | 0 | 0 | 3.5 | 5.5
24826 | 37.5 | 37.5 | 0 | 7116 | 7116 | 13343 | 0.92 | 0.28 | 0.28 | 0.03 | 0.01 | 0.53 | 4.02 | 4.77 | 1.81 | 6 | 0.08 | 0 | 0 | 81.54 | 42660.77 | 42660.73 | 42660.63 | 42660.71 | 42660.77 | 3551 | 547.91 | 6636 | 4497 | 5257 | 4602 | -2.51 | 0.87 | 0.54 | 2.48 | -6.86 | 19.03 | -4.87 | 1.6 | -0.33 | 0.23 | -244.81 | #DIV/0! | #DIV/0! | 0.56 | 0.229734 | 0.899025 | 0.300277 | 80.866783 | 4.107193 | 4.715114 | 0.026981 | 0.009222 | 0.52573 | 0.271345 | 1.795759 | 5.970083 | 0.048486 | 0.128084 | 0.014139 | 0 | 0.003067 | 0 | 0.000157 | 0.012806 | 0.011552 | 0.004351 | 0.00488 | 0.004242 | 0 | 0.02 | 0.02899 | 0 | 0.002 | 0 | 0 | 1 | 0 | 10 | 0 | 12 | 11.5 | 0 | 0 | 0 | 3
24827 | 31 | 31 | 0 | 7110 | 7110 | 13343 | 0.92 | 0.28 | 0.28 | 0.03 | 0.01 | 0.52 | 4.01 | 4.77 | 1.81 | 5.99 | 0.08 | 0 | 0 | 81.47 | 42660.83 | 42660.79 | 42660.69 | 42660.78 | 42660.83 | 3475 | 503.7 | 6710 | 4318 | 5204 | 4608 | -1.09 | 0.09 | 1.36 | 3.44 | -9.02 | 20.43 | -10.93 | -1.2 | 13.04 | 0 | -239.3 | #DIV/0! | #DIV/0! | 0.42 | 0.225689 | 0.890071 | 0.306249 | 80.986567 | 4.050115 | 4.751939 | 0.02854 | 0.009475 | 0.455319 | 0.268478 | 1.780964 | 5.983866 | 0.031342 | 0.126465 | 0.013406 | 0 | 0.003033 | 0 | 0.000185 | 0.013215 | 0.011354 | 0.004607 | 0.004124 | 0.004276 | 0 | 0.02 | 0.028719 | 0 | 0.002 | 0 | 0 | 1 | 0 | 5 | 0 | 10 | 11 | 0 | 0 | 0 | 4
24828 | 30.5 | 30.5 | 0 | 7110 | 7110 | 13343 | 0.92 | 0.28 | 0.28 | 0.03 | 0.01 | 0.52 | 4.01 | 4.77 | 1.81 | 5.99 | 0.08 | 0 | 0 | 81.47 | 42660.89 | 42660.85 | 42660.75 | 42660.84 | 42660.9 | 3543 | 482.24 | 6819 | 4439 | 5293 | 4682 | -1.23 | -0.51 | 2.36 | 2.69 | -7.77 | 22.81 | -5.98 | 12.73 | 22.39 | -0.46 | -216.02 | #DIV/0! | #DIV/0! | 0.34 | 0.218924 | 0.897027 | 0.302738 | 81.047935 | 4.055757 | 4.780519 | 0.027266 | 0.008171 | 0.406345 | 0.250058 | 1.762796 | 6.011149 | 0.00322 | 0.122394 | 0.013615 | 0 | 0.003063 | 0 | 0.000256 | 0.014119 | 0.011315 | 0.004488 | 0.004274 | 0.004239 | 0 | 0.02 | 0.028334 | 0 | 0.002 | 0 | 0 | 1 | 0 | 10 | 0 | 5 | 11 | 0 | 0 | 0 | 3.5
24831 | 27 | 27 | 0 | 7100 | 7100 | 13343 | 0.92 | 0.28 | 0.28 | 0.03 | 0.01 | 0.52 | 4.01 | 4.76 | 1.81 | 5.99 | 0.08 | 0 | 0 | 81.36 | 42661.1 | 42661.06 | 42660.95 | 42661.03 | 42661.1 | 3563 | 503.75 | 7821 | 4980 | 6127 | 5425 | 1.13 | 0.96 | 2.74 | 4.31 | 13.15 | 25.36 | -13.39 | 22.22 | 22.47 | -0.67 | -221.51 | #DIV/0! | #DIV/0! | 0.07 | 0.211759 | 0.882073 | 0.244017 | 81.26688 | 3.961312 | 4.710841 | 0.029173 | 0.007287 | 0.406161 | 0.253449 | 1.756034 | 6.023688 | 0.022333 | 0.121551 | 0.014054 | 0 | 0.002948 | 0 | 0.000144 | 0.011404 | 0.011046 | 0.004316 | 0.002807 | 0.003894 | 0 | 0.02 | 0.030829 | 0 | 0.002 | 0 | 0 | 1 | 0 | 5 | 0 | 4 | 12.5 | 0 | 0 | 0 | 4.5
24832 | 26.5 | 26.5 | 0 | 7100 | 7100 | 13343 | 0.92 | 0.28 | 0.28 | 0.03 | 0.01 | 0.52 | 4.01 | 4.76 | 1.81 | 5.99 | 0.08 | 0 | 0 | 81.36 | 42661.16 | 42661.12 | 42661.02 | 42661.1 | 42661.17 | 3481 | 505.67 | 7470 | 4715 | 5697 | 4951 | -3.81 | 1.89 | 1.64 | 2.69 | 11.67 | 23.62 | -15.76 | 3.95 | 18.76 | 0.64 | -217.99 | #DIV/0! | #DIV/0! | 0.26 | 0.216691 | 0.897021 | 0.248195 | 81.108343 | 4.159043 | 4.66676 | 0.029783 | 0.008999 | 0.42558 | 0.250673 | 1.775784 | 5.945408 | 0.041915 | 0.122741 | 0.013226 | 0 | 0.002921 | 0 | 0.00014 | 0.012179 | 0.011259 | 0.004242 | 0.002923 | 0.004026 | 0 | 0.02 | 0.030148 | 0 | 0.002 | 0 | 0 | 1 | 0 | 0 | 0 | 9 | 11 | 0 | 0 | 2 | 3.5
24888 | 70 | 70 | 0 | 7115 | 7115 | 13343 | 0.84 | 0.36 | 0.36 | 0.03 | 0.01 | 0.45 | 4.16 | 4.7 | 1.76 | 5.88 | 0.11 | 0 | 0 | 81.58 | 42667.59 | 42667.55 | 42667.45 | 42667.54 | 42667.6 | 3719 | 528.79 | 7105 | 5312 | 5487 | 4826 | -2 | 0.47 | 1.23 | -5.18 | 7.36 | 13.55 | -12.75 | 13.34 | 31.09 | 3.47 | -112.38 | -2235.88 | #DIV/0! | 0.11 | 0.311939 | 0.883099 | 0.333999 | 81.289379 | 4.233041 | 4.663624 | 0.028716 | 0.011271 | 0.311099 | 0.237747 | 1.736543 | 5.663878 | 0.057016 | 0.125635 | 0.016448 | 0 | 0.003232 | 0 | 0.000172 | 0.014057 | 0.012958 | 0.004547 | 0.004025 | 0.004476 | 0 | 0.02 | 0.031098 | 0 | 0.002 | 0 | 0 | 1 | 0 | 0 | 0 | 20 | 3 | 0 | 1.5 | 39.5 | 5
24892 | 66 | 66 | 0 | 7087 | 7087 | 13343 | 0.74 | 0.3 | 0.38 | 0.02 | 0.01 | 0.39 | 3.86 | 4.68 | 1.74 | 5.88 | 0.13 | 0 | 0 | 81.72 | 42667.86 | 42667.82 | 42667.73 | 42667.81 | 42667.87 | 3507 | 502.44 | 7272 | 4461 | 5537 | 4584 | -0.39 | 2.01 | 0.27 | -21.43 | 0.07 | 17.36 | -12.5 | 5.04 | 25.46 | 0.58 | -65.36 | -1478.54 | #DIV/0! | 0.36 | 0.311269 | 0.905947 | 0.298651 | 81.538901 | 3.884279 | 4.592066 | 0.026981 | 0.009179 | 0.29211 | 0.217344 | 1.741527 | 5.849849 | 0.096186 | 0.128192 | 0.012696 | 0 | 0.003231 | 0 | 0.000167 | 0.014975 | 0.012654 | 0.004603 | 0.003754 | 0.004411 | 0 | 0.02 | 0.02903 | 0 | 0.002 | 0 | 0 | 1 | 0 | 14.5 | 0 | 28 | 6 | 0 | 1.5 | 13 | 2
24894 | 66 | 66 | 0 | 7082 | 7082 | 13343 | 0.74 | 0.3 | 0.38 | 0.02 | 0.01 | 0.39 | 3.86 | 4.68 | 1.74 | 5.86 | 0.13 | 0 | 0 | 81.67 | 42668 | 42667.95 | 42667.86 | 42667.94 | 42668 | 3591 | 514.1 | 6988 | 4740 | 5179 | 4736 | -4.83 | 1.54 | 3.75 | -16.67 | 10.42 | 15.25 | -9.98 | 0.02 | 25.64 | -3.88 | -61.74 | -1661.93 | #DIV/0! | 0.71 | 0.319313 | 0.870443 | 0.267817 | 81.265896 | 4.055646 | 4.619498 | 0.026374 | 0.009663 | 0.291644 | 0.212515 | 1.681643 | 6.095935 | 0.052889 | 0.129948 | 0.014181 | 0 | 0.003347 | 0 | 0.00025 | 0.011096 | 0.012322 | 0.004476 | 0.003529 | 0.004136 | 0 | 0.02 | 0.02544 | 0 | 0.002 | 0 | 0 | 1 | 0 | 0 | 0 | 29.5 | 9 | 0 | 6 | 15 | 5.5
25004 | 99 | 99 | 0 | 7011 | 7011 | 13343 | 0.83 | 0.35 | 0.34 | 0.02 | 0.01 | 0.51 | 3.78 | 4.66 | 1.84 | 5.59 | 0.06 | 0 | 0 | 80.78 | 42683.97 | 42683.93 | 42683.88 | 42683.92 | 42683.98 | 3541 | 503.48 | 7188 | 4413 | 5430 | 4641 | -2 | 0.21 | 3.01 | -6.69 | 8.28 | 20.92 | 8.39 | 5.98 | 14.15 | -1.46 | -228.45 | -2572.87 | #DIV/0! | 0.46 | 0.273871 | 0.896368 | 0.320604 | 81.397907 | 3.904993 | 4.711774 | 0.022626 | 0.01101 | 0.445734 | 0.206131 | 1.806072 | 5.739658 | 0.03989 | 0.116548 | 0.013534 | 0 | 0.003137 | 0 | 0.00016 | 0.014688 | 0.012483 | 0.004228 | 0.003395 | 0.004219 | 0 | 0.02 | 0.028969 | 0 | 0.002 | 0 | 0 | 1 | 0 | 23 | 0 | 15 | 4 | 0 | 0 | 53 | 3
25005 | 90 | 90 | 0 | 7006 | 7006 | 13343 | 0.83 | 0.34 | 0.34 | 0.02 | 0.01 | 0.51 | 3.78 | 4.67 | 1.84 | 5.6 | 0.06 | 0 | 0 | 80.7 | 42684.04 | 42684 | 42683.94 | 42683.98 | 42684.04 | 3564 | 505.39 | 7467 | 4437 | 5646 | 4746 | 0.34 | 0.58 | 4.98 | -6.82 | 3.51 | 23.07 | 1.45 | -0.4 | 18.36 | -6.75 | -225.79 | -2925.78 | #DIV/0! | 0.67 | 0.265418 | 0.899026 | 0.336811 | 81.197925 | 3.819832 | 4.702985 | 0.024372 | 0.011771 | 0.424907 | 0.205633 | 1.773064 | 6.051734 | 0.061118 | 0.11906 | 0.0149 | 0 | 0.002865 | 0 | 0.000142 | 0.012847 | 0.013241 | 0.004313 | 0.003947 | 0.004251 | 0 | 0.02 | 0.027837 | 0 | 0.002 | 0 | 0 | 1 | 0 | 30 | 0 | 14 | 3 | 0 | 0 | 40 | 2
25054 | 73 | 73 | 0 | 7092 | 7092 | 13343 | 0.82 | 0.31 | 0.33 | 0.03 | 0.01 | 0.48 | 3.93 | 4.72 | 1.77 | 5.9 | 0.1 | 0 | 0 | 81.53 | 42690.67 | 42690.63 | 42690.57 | 42690.61 | 42690.68 | 3501 | 493.38 | 7741 | 4258 | 5914 | 4882 | 0.27 | 3.41 | 0.6 | -5.27 | 7.42 | 19.53 | 14.91 | 20.41 | 21.88 | -0.22 | -161.3 | -4382.14 | #DIV/0! | 0.17 | 0.267796 | 0.858759 | 0.282931 | 81.445556 | 3.924657 | 4.565536 | 0.022729 | 0.009515 | 0.376058 | 0.256068 | 1.765551 | 5.915131 | 0.065837 | 0.135348 | 0.013588 | 0 | 0.003147 | 0 | 0.000158 | 0.016111 | 0.011634 | 0.003927 | 0.004009 | 0.004448 | 0 | 0.02 | 0.029506 | 0 | 0.002 | 0 | 0 | 1 | 0 | 11 | 0 | 31 | 8 | 0 | 0 | 16 | 6
25091 | 35.5 | 35.5 | 0 | 6995 | 6995 | 13343 | 0.87 | 0.32 | 0.31 | 0.02 | 0.02 | 0.54 | 3.83 | 4.64 | 1.84 | 5.94 | 0.1 | 0 | 0 | 80.14 | 42695.84 | 42695.8 | 42695.74 | 42695.78 | 42695.85 | 3697 | 533.71 | 7708 | 5457 | 6100 | 5285 | -0.95 | 1.37 | 5.99 | 1.15 | 17.98 | 18.73 | -3.15 | 16.56 | 21.22 | 0.87 | -130.42 | -5987.8 | #DIV/0! | 0.03 | 0.253756 | 0.868264 | 0.266709 | 81.285106 | 3.92402 | 4.647581 | 0.025453 | 0.013766 | 0.430774 | 0.222351 | 1.755807 | 5.969746 | 0.092036 | 0.136293 | 0.016971 | 0 | 0.003121 | 0 | 0.000144 | 0.013372 | 0.012289 | 0.003667 | 0.004008 | 0.003609 | 0 | 0.02 | 0.029159 | 0 | 0.002 | 0 | 0 | 1 | 0 | 9.5 | 0 | 11 | 9 | 0 | 0 | 0 | 5
25093 | 44 | 44 | 0 | 7050 | 7050 | 13343 | 0.87 | 0.32 | 0.31 | 0.02 | 0.02 | 0.54 | 3.86 | 4.66 | 1.86 | 5.98 | 0.1 | 0 | 0 | 80.8 | 42695.98 | 42695.94 | 42695.89 | 42695.93 | 42695.98 | 3385 | 475.22 | 6738 | 4077 | 5105 | 4252 | 0.51 | 1.48 | 2.98 | 0.28 | 20.66 | 22.42 | 3.43 | 18.94 | 20.77 | -2.58 | -127.43 | -6751.22 | #DIV/0! | 0.25 | 0.243091 | 0.875341 | 0.258056 | 81.133605 | 3.862868 | 4.623836 | 0.0238 | 0.013378 | 0.432558 | 0.220007 | 1.811895 | 6.176275 | 0.066495 | 0.138899 | 0.019922 | 0 | 0.003083 | 0 | 0.000149 | 0.018807 | 0.012592 | 0.003807 | 0.004525 | 0.003832 | 0 | 0.02 | 0.031179 | 0 | 0.002 | 0 | 0 | 1 | 0 | 15.5 | 0 | 13.5 | 10 | 0 | 0 | 0 | 4
25096 | 60.5 | 60.5 | 0 | 6995 | 6995 | 13343 | 0.76 | 0.39 | 0.33 | 0.02 | 0.01 | 0.47 | 3.82 | 4.67 | 1.75 | 5.82 | 0.11 | 0 | 0 | 80.41 | 42696.16 | 42696.12 | 42696.07 | 42696.11 | 42696.17 | 3456 | 477.88 | 6585 | 4080 | 5214 | 4512 | -4.47 | 2.35 | 3.52 | -13.5 | 15.38 | 17.31 | -2.55 | 4.77 | 16.23 | 4.3 | -82.5 | -3216.9 | #DIV/0! | 0.03 | 0.274684 | 0.870674 | 0.332369 | 81.554692 | 4.046542 | 4.625311 | 0.023266 | 0.012631 | 0.403579 | 0.210446 | 1.712933 | 5.655431 | 0.033735 | 0.131566 | 0.015648 | 0 | 0.003243 | 0 | 0.000171 | 0.018207 | 0.012162 | 0.003936 | 0.003784 | 0.0037 | 0 | 0.02 | 0.02929 | 0 | 0.002 | 0 | 0 | 1 | 0 | 0 | 0 | 15 | 3 | 0 | 4 | 32 | 5.5
25098 | 90 | 90 | 0 | 7006 | 7006 | 13343 | 0.76 | 0.39 | 0.33 | 0.02 | 0.01 | 0.48 | 3.83 | 4.67 | 1.75 | 5.83 | 0.11 | 0 | 0 | 80.53 | 42696.31 | 42696.27 | 42696.2 | 42696.24 | 42696.31 | 3512 | 491.33 | 7968 | 4903 | 6380 | 5449 | 2.73 | 2.72 | 6.71 | -10.59 | 19.81 | 14.38 | -4.25 | 2.54 | 10.68 | 2.01 | -90.91 | -3059.25 | #DIV/0! | -0.24 | 0.283568 | 0.848397 | 0.316046 | 81.771107 | 3.774633 | 4.606584 | 0.023679 | 0.012923 | 0.43004 | 0.220815 | 1.656145 | 5.785868 | 0.035836 | 0.132155 | 0.014475 | 0 | 0.003076 | 0 | 0.000137 | 0.013983 | 0.012174 | 0.004158 | 0.003733 | 0.00346 | 0 | 0.02 | 0.025007 | 0 | 0.002 | 0 | 0 | 1 | 0 | 28 | 0 | 19 | 5 | 0 | 10 | 21 | 6
25154 | 85 | 85 | 0 | 6997 | 6997 | 13343 | 0.86 | 0.28 | 0.34 | 0.02 | 0.01 | 0.5 | 3.74 | 4.62 | 1.71 | 5.56 | 0.09 | 0 | 0 | 80.84 | 42703.04 | 42703 | 42702.94 | 42702.98 | 42703.05 | 3560 | 500.14 | 7385 | 4439 | 5782 | 5023 | -0.87 | 0.98 | -2.13 | 2.32 | 8.9 | 22.56 | -16.49 | -5.27 | 17.16 | -0.35 | -139.96 | -3802.93 | #DIV/0! | 0.3 | 0.266898 | 0.851319 | 0.260661 | 81.741269 | 3.829223 | 4.642896 | 0.029145 | 0.010855 | 0.424287 | 0.22168 | 1.775413 | 5.662145 | 0.04738 | 0.123604 | 0.019523 | 0 | 0.003093 | 0 | 0.00017 | 0.013417 | 0.01167 | 0.005248 | 0.003178 | 0.003042 | 0 | 0.02 | 0.031885 | 0 | 0.002 | 0 | 0 | 1 | 0 | 22 | 0 | 14 | 10 | 0 | 0 | 32 | 6
25155 | 71 | 71 | 0 | 6997 | 6997 | 13343 | 0.86 | 0.28 | 0.34 | 0.02 | 0.01 | 0.5 | 3.74 | 4.62 | 1.71 | 5.56 | 0.09 | 0 | 0 | 80.84 | 42703.11 | 42703.07 | 42703.01 | 42703.05 | 42703.11 | 3573 | 503.24 | 7283 | 4438 | 7276 | 4725 | -3.49 | 1.19 | -0.09 | 1.38 | 10.3 | 21.87 | -22.84 | -16.83 | 18.24 | -1.3 | -151.53 | -3853.31 | #DIV/0! | 0.45 | 0.269282 | 0.859584 | 0.256672 | 81.622833 | 3.928541 | 4.633241 | 0.030733 | 0.012047 | 0.418763 | 0.232374 | 1.739949 | 5.71558 | 0.037393 | 0.129443 | 0.019775 | 0 | 0.003166 | 0 | 0.000243 | 0.012738 | 0.012332 | 0.005194 | 0.002802 | 0.003095 | 0 | 0.02 | 0.03222 | 0 | 0.002 | 0 | 0 | 1 | 0 | 11 | 0 | 15 | 10 | 0 | 2 | 26 | 6
25369 | 83 | 83 | 0 | 6894 | 6894 | 13343 | 0.75 | 0.39 | 0.29 | 0.02 | 0.01 | 0.52 | 3.81 | 4.56 | 1.67 | 5.72 | 0.12 | 0 | 0 | 79.29 | 42725.36 | 42725.32 | 42725.26 | 42725.3 | 42725.37 | 2935 | 418.87 | 7406 | 3674 | 5877 | 5084 | 2.3 | 4.46 | -0.38 | -14.78 | 16.97 | 17.52 | -8.29 | -30.58 | 9.64 | -0.1 | -85.65 | -8215.31 | #DIV/0! | 0.01 | 0.246527 | 0.889385 | 0.334944 | 81.612763 | 3.828886 | 4.485617 | 0.024413 | 0.013464 | 0.480549 | 0.222372 | 1.722864 | 5.892201 | 0.002818 | 0.13677 | 0.014474 | 0 | 0.003433 | 0 | 0.000172 | 0.008368 | 0.011862 | 0.004348 | 0.007867 | 0.003774 | 0 | 0.02 | 0.030129 | 0 | 0.002 | 0 | 0 | 1 | 0 | 22.5 | 0 | 33.5 | 3 | 0 | 3.5 | 17 | 2.5
25412 | 58 | 58 | 0 | 6892 | 6892 | 13343 | 0.84 | 0.3 | 0.36 | 0.02 | 0.01 | 0.51 | 3.71 | 4.57 | 1.7 | 5.68 | 0 | 0 | 0 | 79.42 | 42738.51 | 42738.47 | 42738.41 | 42738.45 | 42738.52 | 3629 | 522.76 | 7538 | 4617 | 5667 | 4905 | -1.99 | 4.5 | 2.61 | -2.24 | 4.43 | 29.46 | 2.02 | -26.67 | 30.05 | -5.23 | #DIV/0! | -2128.37 | #DIV/0! | 0.47 | 0.262575 | 0.883786 | 0.291294 | 81.397014 | 3.897463 | 4.490845 | 0.023278 | 0.01316 | 0.366385 | 0.22251 | 1.703836 | 6.153062 | 0.05205 | 0.125728 | 0.018268 | 0 | 0.00295 | 0 | 0.000192 | 0.01514 | 0.011781 | 0.004157 | 0.008752 | 0.004139 | 0 | 0.02 | 0.029633 | 0 | 0.002 | 0 | 0 | 1 | 0 | 13 | 0 | 28 | 7 | 0 | 5 | 0 | 4
25617 | 68.5 | 68.5 | 0 | 6890 | 6890 | 13343 | 0.81 | 0.29 | 0.28 | 0.02 | 0.01 | 0.45 | 3.76 | 4.57 | 1.67 | 5.72 | 0.2 | 0 | 0 | 79.29 | 42759.48 | 42759.43 | 42759.38 | 42759.42 | 42759.48 | 3607 | 516.24 | 7146 | 4658 | 5432 | 4486 | 4.36 | 1.37 | 1.9 | 0.16 | 5.06 | 15.73 | -10.76 | -43.19 | 12.15 | -2.76 | -42.21 | -315.49 | #DIV/0! | 0.24 | 0.24732 | 0.833731 | 0.285832 | 81.474177 | 3.706869 | 4.646751 | 0.026891 | 0.015359 | 0.405261 | 0.293811 | 1.683101 | 6.053212 | 0.056162 | 0.153703 | 0.018091 | 0 | 0.003445 | 0 | 0.000169 | 0.013248 | 0.012454 | 0.00464 | 0.007902 | 0.003924 | 0 | 0.02 | 0.031947 | 0 | 0.002 | 0 | 0 | 1 | 0 | 33 | 0 | 13.5 | 8 | 0 | 7 | 0 | 6
26117 | 29.5 | 29.5 | 0 | 6826 | 6826 | 13343 | 0.8 | 0.33 | 0.32 | 0.02 | 0.02 | 0.4 | 3.86 | 4.56 | 1.66 | 5.66 | 0.04 | 0 | 0 | 78.5 | 42808.87 | 42808.83 | 42808.76 | 42808.8 | 42808.87 | 3649 | 509 | 7944 | 5458 | 6570 | 5885 | 2 | 0.91 | 2.77 | 3.6 | 16.55 | 28.73 | 5.2 | 17.05 | 19.78 | -4.26 | -420.42 | #DIV/0! | #DIV/0! | 0.34 | 0.239107 | 0.804566 | 0.285471 | 81.337499 | 3.932014 | 4.701895 | 0.024236 | 0.013366 | 0.331556 | 0.228723 | 1.682746 | 6.134571 | 0.04741 | 0.12258 | 0.0183 | 0 | 0.003059 | 0 | 0.000269 | 0.01058 | 0.012001 | 0.004051 | 0.009307 | 0.003989 | 0 | 0.02 | 0.030704 | 0 | 0.002 | 0 | 0 | 1 | 0 | 0 | 0 | 14 | 0 | 0 | 5.5 | 0 | 9
26253 | 23.5 | 23.5 | 0 | 7001 | 7001 | 13343 | 0.81 | 0.27 | 0.28 | 0.02 | 0.01 | 0.52 | 3.97 | 4.79 | 1.78 | 5.89 | 0.2 | 0 | 0 | 80.1 | 42822.47 | 42822.42 | 42822.32 | 42822.41 | 42822.47 | 3547 | 505.2 | 7321 | 4560 | 5629 | 4883 | -2.22 | 4.43 | 3.52 | 1.88 | 14.12 | 20.18 | -4.27 | -17.24 | 15.79 | -0.16 | -30.01 | #DIV/0! | #DIV/0! | 0 | 0.227777 | 0.806785 | 0.238445 | 81.197776 | 4.11581 | 4.63896 | 0.025945 | 0.011752 | 0.439632 | 0.267172 | 1.739843 | 5.984217 | 0.057052 | 0.141017 | 0.014723 | 0 | 0.003003 | 0 | 0.000204 | 0.011823 | 0.011335 | 0.005183 | 0.007589 | 0.00377 | 0 | 0.02 | 0.028186 | 0 | 0.002 | 0 | 0 | 1 | 0 | 0 | 0 | 12 | 0 | 0 | 1.5 | 0 | 9
26255 | 18 | 18 | 0 | 7002 | 7002 | 13343 | 0.81 | 0.27 | 0.28 | 0.02 | 0.01 | 0.52 | 3.97 | 4.8 | 1.78 | 5.89 | 0.2 | 0 | 0 | 80.1 | 42822.6 | 42822.56 | 42822.46 | 42822.55 | 42822.61 | 3188 | 459.3 | 6932 | 4119 | 5267 | 4377 | -3.53 | 4.72 | -9.34 | -3.93 | 5.63 | 16.97 | -6.94 | -8.19 | 13.4 | -0.19 | -27.29 | #DIV/0! | #DIV/0! | 0.39 | 0.2369 | 0.854472 | 0.262087 | 80.872678 | 4.167903 | 4.63351 | 0.026606 | 0.010843 | 0.452062 | 0.261543 | 1.971372 | 5.98509 | 0.009135 | 0.144305 | 0.017153 | 0 | 0.003111 | 0 | 0.000166 | 0.010927 | 0.011672 | 0.004032 | 0.008264 | 0.003694 | 0 | 0.02 | 0.030477 | 0 | 0.002 | 0 | 0 | 1 | 0 | 0 | 0 | 12 | 0 | 0 | 0 | 0 | 5
26256 | 18 | 18 | 0 | 7002 | 7002 | 13343 | 0.81 | 0.27 | 0.28 | 0.02 | 0.01 | 0.52 | 3.97 | 4.8 | 1.78 | 5.89 | 0.2 | 0 | 0 | 80.1 | 42822.67 | 42822.63 | 42822.53 | 42822.61 | 42822.67 | 3548 | 509.77 | 7070 | 4499 | 5483 | 5098 | -0.58 | 2.07 | 1.43 | -0.08 | 6.81 | 21.1 | -6.84 | -12.89 | 9.65 | -1.49 | -26.16 | #DIV/0! | #DIV/0! | 0.21 | 0.225118 | 0.822803 | 0.258803 | 81.01572 | 4.049413 | 4.762085 | 0.026581 | 0.011314 | 0.471628 | 0.259235 | 1.777117 | 6.062817 | 0.002994 | 0.143668 | 0.017303 | 0 | 0.00313 | 0 | 0.000149 | 0.009949 | 0.011742 | 0.004195 | 0.007962 | 0.003789 | 0 | 0.02 | 0.030486 | 0 | 0.002 | 0 | 0 | 1 | 0 | 0 | 0 | 10 | 0 | 0 | 0 | 0 | 7
26385 | 29.5 | 29.5 | 0 | 7045 | 7045 | 13343 | 0.86 | 0.27 | 0.26 | 0.03 | 0.01 | 0.54 | 3.98 | 4.56 | 1.84 | 6.27 | 0.22 | 0 | 0 | 80.43 | 42835.99 | 42835.95 | 42835.83 | 42835.92 | 42835.99 | 3413 | 500.59 | 8274 | 5514 | 6551 | 3674 | 1.47 | -3.75 | 0.46 | 0.5 | 5.12 | 7.77 | -1.08 | -8.67 | 6.34 | 0.31 | -28.17 | #DIV/0! | #DIV/0! | 0.46 | 0.237181 | 0.861378 | 0.257534 | 80.64348 | 3.955445 | 4.765192 | 0.026282 | 0.010402 | 0.508436 | 0.283687 | 1.848642 | 6.301893 | 0.043768 | 0.142957 | 0.014735 | 0 | 0.003164 | 0 | 0.000169 | 0.012905 | 0.012014 | 0.004726 | 0.007807 | 0.004011 | 0 | 0.02 | 0.032191 | 0 | 0.002 | 0 | 0 | 1 | 0 | 0 | 0 | 19.5 | 0 | 0 | 0 | 0 | 9
26568 | 4 | 4 | 0 | 6900 | 6900 | 13343 | 0.83 | 0.26 | 0.25 | 0.02 | 0.01 | 0.44 | 3.96 | 4.6 | 1.8 | 5.81 | 0.21 | 0 | 0 | 79.03 | 42858.23 | 42858.19 | 42858.08 | 42858.16 | 42858.23 | 2876 | 413.75 | 8551 | 4739 | 6391 | 5094 | 0.75 | 0.27 | 2.04 | -3.43 | 0.31 | 14 | -1.52 | -11.75 | -14.94 | -0.04 | -14.93 | #DIV/0! | #DIV/0! | 0.36 | 0.2206 | 0.886985 | 0.262945 | 80.994231 | 4.041341 | 4.722147 | 0.024923 | 0.011483 | 0.523046 | 0.249856 | 1.813026 | 5.973681 | 0.022827 | 0.126117 | 0.028547 | 0 | 0.00292 | 0 | 0.0001 | 0.010129 | 0.011641 | 0.004792 | 0.008046 | 0.00389 | 0 | 0.02 | 0.034726 | 0 | 0.002 | 0 | 0 | 1 | 0 | 0 | 0 | 0 | 0 | 0 | 0 | 0 | 3
26631 | 87 | 87 | 0 | 7000 | 7000 | 13343 | 0.84 | 0.28 | 0.27 | 0.02 | 0.01 | 0.47 | 3.92 | 4.84 | 1.77 | 5.69 | 0.13 | 0 | 0 | 80.39 | 42864.89 | 42864.85 | 42864.75 | 42864.84 | 42864.9 | 3488 | 493.14 | 7282 | 4379 | 5380 | 4772 | 3.16 | 5.29 | 4.63 | 3.13 | 18.64 | 9.45 | 0.31 | -22.41 | 22.33 | 4.81 | -88.43 | #DIV/0! | #DIV/0! | -0.73 | 0.246047 | 0.822126 | 0.229296 | 82.100191 | 3.847478 | 4.650253 | 0.024312 | 0.013407 | 0.370841 | 0.248318 | 1.715845 | 5.48864 | 0.004281 | 0.129066 | 0.014389 | 0 | 0.002885 | 0 | 0.000206 | 0.012365 | 0.011693 | 0.004146 | 0.007821 | 0.003855 | 0 | 0.02 | 0.030539 | 0 | 0.002 | 0 | 0 | 1 | 0 | 7.5 | 0 | 13 | 0 | 0 | 8.5 | 50 | 7
26691 | 11 | 11 | 0 | 6995 | 6995 | 13343 | 0.85 | 0.33 | 0.33 | 0.03 | 0.01 | 0.54 | 3.96 | 4.61 | 1.7 | 5.8 | 0.14 | 0 | 0 | 80.26 | 42871.34 | 42871.3 | 42871.19 | 42871.27 | 42871.34 | 3524 | 503.86 | 7958 | 4980 | 5960 | 5580 | -2.54 | -1.8 | -4.61 | 4.07 | 29.59 | 38.44 | 7.55 | 17.13 | 2.36 | -2.18 | -94.26 | #DIV/0! | #DIV/0! | 0.66 | 0.206204 | 0.831271 | 0.236874 | 80.890763 | 4.122909 | 4.761515 | 0.024905 | 0.012067 | 0.535609 | 0.266194 | 1.80875 | 6.0092 | 0.041028 | 0.135425 | 0.01838 | 0 | 0.003085 | 0 | 0.000281 | 0.011683 | 0.012235 | 0.004034 | 0.009238 | 0.004145 | 0 | 0.02 | 0.032205 | 0 | 0.002 | 0 | 0 | 1 | 0 | 0 | 0 | 3 | 0 | 0 | 0 | 0 | 7
26698 | 77 | 77 | 0 | 7006 | 7006 | 13343 | 0.86 | 0.38 | 0.38 | 0.03 | 0.02 | 0.55 | 3.97 | 4.63 | 1.71 | 5.8 | 0.14 | 0 | 0 | 80.26 | 42871.84 | 42871.8 | 42871.68 | 42871.77 | 42871.84 | 3669 | 517.42 | 8516 | 6179 | 6886 | 6154 | -0.03 | 4.52 | -7.81 | 3.06 | 38.61 | 44.09 | 13.03 | 31.91 | 29.15 | 4.41 | -66.12 | #DIV/0! | #DIV/0! | -0.57 | 0.214258 | 0.847929 | 0.234361 | 81.768611 | 4.023715 | 4.476626 | 0.024404 | 0.010768 | 0.394396 | 0.234736 | 1.862483 | 5.618817 | 0.055673 | 0.123526 | 0.015634 | 0 | 0.002853 | 0 | 0.000158 | 0.010962 | 0.011417 | 0.003608 | 0.007692 | 0.003726 | 0 | 0.02 | 0.031646 | 0 | 0.002 | 0 | 0 | 1 | 0 | 0 | 0 | 33 | 0 | 0 | 0 | 37 | 6
26699 | 66 | 66 | 0 | 7006 | 7006 | 13343 | 0.86 | 0.38 | 0.38 | 0.03 | 0.02 | 0.55 | 3.97 | 4.63 | 1.71 | 5.8 | 0.14 | 0 | 0 | 80.26 | 42871.92 | 42871.88 | 42871.77 | 42871.85 | 42871.93 | 3496 | 501.43 | 8418 | 5390 | 6787 | 5843 | 1.7 | 3.27 | 3.76 | 4.6 | 39.53 | 45.68 | 11.83 | 27.99 | 23.85 | 2.14 | -77.74 | #DIV/0! | #DIV/0! | -0.61 | 0.208165 | 0.834505 | 0.230854 | 81.8001 | 3.954348 | 4.53523 | 0.024743 | 0.011389 | 0.42391 | 0.251164 | 1.662631 | 5.75202 | 0.074138 | 0.128065 | 0.014751 | 0 | 0.002816 | 0 | 0.000319 | 0.011881 | 0.011505 | 0.00395 | 0.00824 | 0.003922 | 0 | 0.02 | 0.029352 | 0 | 0.002 | 0 | 0 | 1 | 0 | 0 | 0 | 25 | 0 | 0 | 12 | 21 | 7
26700 | 56.5 | 56.5 | 0 | 7001 | 7001 | 13343 | 0.86 | 0.38 | 0.38 | 0.03 | 0.02 | 0.55 | 3.97 | 4.63 | 1.71 | 5.8 | 0.14 | 0 | 0 | 80.2 | 42871.99 | 42871.95 | 42871.85 | 42871.93 | 42872 | 3566 | 491.93 | 8037 | 4853 | 6248 | 5353 | 3.97 | 2.63 | -0.64 | 4.92 | 39.04 | 41.8 | 8.47 | 30.53 | 7.69 | 1.6 | -77.3 | #DIV/0! | #DIV/0! | -0.16 | 0.222994 | 0.832005 | 0.232679 | 81.429386 | 3.86236 | 4.566067 | 0.025683 | 0.010984 | 0.514236 | 0.250718 | 1.739512 | 5.788393 | 0.100386 | 0.295481 | 0.015694 | 0 | 0.002872 | 0 | 0.000151 | 0.009617 | 0.025283 | 0.010359 | 0.009014 | 0.003941 | 0 | 0.02 | 0.030185 | 0 | 0.002 | 0 | 0 | 1 | 0 | 4.5 | 0 | 21 | 0 | 0 | 5 | 18 | 7
26873 | 22.5 | 22.5 | 0 | 6899 | 6899 | 13343 | 0.85 | 0.26 | 0.26 | 0.02 | 0.01 | 0.48 | 3.84 | 4.76 | 1.76 | 5.58 | 0.12 | 0 | 0 | 79.27 | 42893.32 | 42893.28 | 42893.18 | 42893.26 | 42893.33 | 3606 | 510.4 | 8088 | 5099 | 6030 | 5418 | 1.33 | 2.65 | 0.77 | 2.14 | 22.67 | 19.82 | 3.98 | -3.81 | -1 | -0.66 | -81.73 | -1351.41 | #DIV/0! | 0.17 | 0.213852 | 0.855223 | 0.209595 | 81.409658 | 3.893594 | 4.765888 | 0.024359 | 0.011735 | 0.494824 | 0.230482 | 1.792891 | 5.774806 | 0.077292 | 0.128837 | 0.021038 | 0 | 0.003021 | 0 | 0.000216 | 0.014138 | 0.01124 | 0.003286 | 0.008732 | 0.003974 | 0 | 0.02 | 0.029319 | 0 | 0.002 | 0 | 0 | 1 | 0 | 0 | 0 | 0 | 0 | 0 | 0 | 16.5 | 5
27251 | 9 | 9 | 0 | 7000 | 7000 | 13343 | 0.92 | 0.3 | 0.3 | 0.03 | 0.01 | 0.59 | 3.99 | 4.73 | 1.78 | 5.92 | 0 | 0 | 0 | 80.07 | 42954.56 | 42954.52 | 42954.41 | 42954.49 | 42954.57 | 3845 | 550.07 | 8398 | 5720 | 6523 | 5684 | 3.78 | 1.68 | 2.13 | 7.39 | 30.38 | 29.79 | 0.47 | -25.1 | 27.32 | 0.47 | #DIV/0! | #DIV/0! | #DIV/0! | -0.27 | 0.210641 | 0.86127 | 0.208849 | 81.405309 | 3.89689 | 4.719312 | 0.025877 | 0.013761 | 0.436055 | 0.241274 | 1.761656 | 5.971827 | 0.006115 | 0.131126 | 0.013464 | 0 | 0.002532 | 0 | 0.000124 | 0.011288 | 0.011812 | 0.005135 | 0.009019 | 0.003887 | 0 | 0.02 | 0.030777 | 0 | 0.002 | 0 | 0 | 1 | 0 | 0 | 0 | 0 | 0 | 0 | 3 | 0 | 5
27257 | 8 | 8 | 0 | 7000 | 7000 | 13343 | 0.92 | 0.3 | 0.3 | 0.03 | 0.01 | 0.59 | 3.99 | 4.73 | 1.78 | 5.92 | 0 | 0 | 0 | 80.07 | 42955 | 42954.96 | 42954.85 | 42954.93 | 42955.01 | 3723 | 536.07 | 8930 | 5459 | 6733 | 6114 | 2.64 | 0.76 | 1.67 | 7.66 | 24.09 | 28.07 | 3.61 | -22.78 | 26.61 | 0.08 | #DIV/0! | #DIV/0! | #DIV/0! | -0.05 | 0.215776 | 0.85872 | 0.227745 | 81.224357 | 3.94316 | 4.76359 | 0.025061 | 0.013506 | 0.440369 | 0.244263 | 1.769905 | 5.995272 | 0.035535 | 0.130176 | 0.013975 | 0 | 0.002421 | 0 | 0.000152 | 0.011927 | 0.011721 | 0.004993 | 0.009065 | 0.00398 | 0 | 0.02 | 0.03233 | 0 | 0.002 | 0 | 0 | 1 | 0 | 0 | 0 | 0 | 0 | 0 | 2 | 0 | 5
27258 | 8 | 8 | 0 | 7005 | 7005 | 13343 | 0.92 | 0.3 | 0.3 | 0.03 | 0.01 | 0.59 | 4 | 4.74 | 1.78 | 5.92 | 0 | 0 | 0 | 80.13 | 42955.08 | 42955.04 | 42954.92 | 42955.01 | 42955.08 | 3550 | 512.78 | 8357 | 5484 | 6481 | 5670 | 2.53 | 1.05 | 1.77 | 7.34 | 30 | 31.32 | 6.45 | -16.89 | 26.85 | -0.04 | #DIV/0! | #DIV/0! | #DIV/0! | -0.12 | 0.206047 | 0.861723 | 0.209998 | 81.281177 | 3.947698 | 4.749698 | 0.024322 | 0.012858 | 0.438916 | 0.234248 | 1.768072 | 6.00241 | 0.022187 | 0.128255 | 0.01333 | 0 | 0.002451 | 0 | 0.000164 | 0.011998 | 0.011713 | 0.005074 | 0.009044 | 0.003928 | 0 | 0.02 | 0.032688 | 0 | 0.002 | 0 | 0 | 1 | 0 | 0 | 0 | 0 | 0 | 0 | 2 | 0 | 5
27259 | 8.5 | 8.5 | 0 | 7000 | 7000 | 13343 | 0.92 | 0.3 | 0.3 | 0.03 | 0.01 | 0.59 | 3.99 | 4.73 | 1.78 | 5.92 | 0 | 0 | 0 | 80.07 | 42955.16 | 42955.11 | 42955 | 42955.08 | 42955.16 | 3231 | 443.51 | 8475 | 4606 | 6438 | 5917 | 2.41 | 1.35 | 2.64 | 6.61 | 23.32 | 30.8 | 11.63 | -10.38 | 24.74 | 0.23 | #DIV/0! | #DIV/0! | #DIV/0! | -0.08 | 0.207597 | 0.868556 | 0.230027 | 81.247941 | 3.952489 | 4.735088 | 0.022977 | 0.012142 | 0.451569 | 0.242275 | 1.752393 | 5.986454 | 0.047151 | 0.130029 | 0.013029 | 0 | 0.002467 | 0 | 0.000168 | 0.01393 | 0.011742 | 0.005279 | 0.008504 | 0.004046 | 0 | 0.02 | 0.032145 | 0 | 0.002 | 0 | 0 | 1 | 0 | 0 | 0 | 0 | 0 | 0 | 3 | 0 | 4.5
27263 | 23 | 23 | 0 | 6875 | 6875 | 13343 | 0.9 | 0.29 | 0.29 | 0.03 | 0.01 | 0.58 | 3.92 | 4.65 | 1.74 | 5.81 | 0 | 0 | 0 | 78.64 | 42955.44 | 42955.4 | 42955.29 | 42955.38 | 42955.45 | 3543 | 513.03 | 8318 | 5514 | 6454 | 5507 | -2.35 | 3.15 | 3.9 | 6.53 | 22.39 | 27.47 | 8.37 | -9.46 | 33.26 | 1.71 | #DIV/0! | #DIV/0! | #DIV/0! | -0.16 | 0.217586 | 0.869282 | 0.232824 | 81.315155 | 4.145137 | 4.648586 | 0.023823 | 0.012041 | 0.400457 | 0.23637 | 1.729779 | 5.897464 | 0.028743 | 0.129813 | 0.013503 | 0 | 0.002469 | 0 | 0.000172 | 0.011996 | 0.011678 | 0.004873 | 0.009369 | 0.003895 | 0 | 0.02 | 0.032984 | 0 | 0.002 | 0 | 0 | 1 | 0 | 0 | 0 | 7 | 0 | 0 | 5 | 6 | 4
27322 | 54 | 54 | 0 | 6952 | 6952 | 13343 | 0.86 | 0.34 | 0.32 | 0.03 | 0.01 | 0.55 | 3.92 | 4.6 | 1.7 | 5.73 | 0 | 0 | 0 | 79.92 | 42962.51 | 42962.47 | 42962.37 | 42962.45 | 42962.51 | 3549 | 531.13 | 7020 | 4500 | 5462 | 4761 | 0.5 | 2.41 | 3.54 | 4.83 | 31.72 | 34.91 | 4.91 | 6.31 | 9.31 | -2.52 | #DIV/0! | -222.33 | #DIV/0! | 0.18 | 0.213284 | 0.830781 | 0.233827 | 81.435702 | 3.983892 | 4.57994 | 0.024555 | 0.010706 | 0.507995 | 0.237245 | 1.669073 | 5.993143 | 0.051638 | 0.123578 | 0.012055 | 0 | 0.002424 | 0 | 0.000171 | 0.013703 | 0.011826 | 0.004905 | 0.010325 | 0.004161 | 0 | 0.02 | 0.023073 | 0 | 0.002 | 0 | 0 | 1 | 0 | 0 | 0 | 15 | 0 | 0 | 11 | 20 | 7
27710 | 10 | 10 | 0 | 7103 | 7103 | 13343 | 0.86 | 0.38 | 0.31 | 0.03 | 0.01 | 0.52 | 4.07 | 4.7 | 1.73 | 5.88 | 0.1 | 0 | 0 | 81.5 | 43006.73 | 43006.69 | 43006.58 | 43006.67 | 43006.74 | 3505 | 496.18 | 7941 | 4859 | 6244 | 5005 | 1.23 | -2.88 | -1.8 | 2.43 | 30.34 | 27.04 | 5.11 | 17.91 | 23.71 | -1.26 | -137.73 | #DIV/0! | #DIV/0! | 0.32 | 0.228906 | 0.842003 | 0.264155 | 81.165204 | 4.013764 | 4.830348 | 0.024201 | 0.010036 | 0.394989 | 0.236239 | 1.763491 | 5.944877 | 0.039581 | 0.12779 | 0.013805 | 0 | 0.002603 | 0 | 0.000139 | 0.013328 | 0.011698 | 0.00505 | 0.009168 | 0.004231 | 0 | 0.02 | 0.032394 | 0 | 0.002 | 0 | 0 | 1 | 0 | 0 | 0 | 0 | 0 | 0 | 2 | 0 | 7
27803 | 14.5 | 14.5 | 0 | 7029 | 7029 | 13343 | 0.88 | 0.29 | 0.31 | 0.02 | 0.01 | 0.54 | 4.04 | 4.7 | 1.74 | 5.81 | 0.09 | 0 | 0 | 80.62 | 43017.81 | 43017.77 | 43017.67 | 43017.75 | 43017.81 | 3505 | 514.16 | 7315 | 4379 | 5660 | 4950 | 0.98 | -1.24 | -4.5 | 0.69 | 26.85 | 27.85 | 0.1 | -1.92 | 7.12 | 0.68 | -160.9 | #DIV/0! | #DIV/0! | 0.39 | 0.223169 | 0.877599 | 0.214096 | 81.085115 | 4.037849 | 4.802381 | 0.02505 | 0.012785 | 0.502921 | 0.235232 | 1.836532 | 5.826032 | 0.078103 | 0.127814 | 0.012783 | 0 | 0.002634 | 0 | 0.000156 | 0.013478 | 0.011303 | 0.005361 | 0.009977 | 0.004325 | 0 | 0.02 | 0.033304 | 0 | 0.002 | 0 | 0 | 1 | 0 | 0 | 0 | 0 | 0 | 0 | 0 | 9 | 4.5
27805 | 24 | 24 | 0 | 7014 | 7014 | 13343 | 0.87 | 0.29 | 0.31 | 0.02 | 0.01 | 0.54 | 4.03 | 4.69 | 1.74 | 5.8 | 0.09 | 0 | 0 | 80.44 | 43017.94 | 43017.9 | 43017.8 | 43017.88 | 43017.95 | 3475 | 501.3 | 7536 | 4335 | 5764 | 4890 | 1.47 | -0.72 | -1.55 | 2.97 | 26.06 | 28.46 | 2.26 | -9.59 | 14.11 | 0.73 | -171.63 | #DIV/0! | #DIV/0! | 0.17 | 0.221203 | 0.857768 | 0.216348 | 81.252697 | 4.017314 | 4.778788 | 0.024509 | 0.013755 | 0.465339 | 0.244946 | 1.785622 | 5.826737 | 0.049298 | 0.131901 | 0.013115 | 0 | 0.002551 | 0 | 0.000168 | 0.011041 | 0.011627 | 0.00536 | 0.008755 | 0.004052 | 0 | 0.02 | 0.035107 | 0 | 0.002 | 0 | 0 | 1 | 0 | 0 | 0 | 0 | 0 | 0 | 0 | 17 | 6
31655 | 50 | 50 | 0 | 6991 | 6991 | 13343 | 0.76 | 0.3 | 0.34 | 0.03 | 0.01 | 0.49 | 3.74 | 4.67 | 1.67 | 5.85 | 0.12 | 0 | 0 | 80.53 | 43474.35 | 43474.3 | 43474.23 | 43474.27 | 43474.36 | 3559 | 506.98 | 9399 | 6389 | 7252 | 5941 | 1.46 | 1.55 | 1.93 | -13.19 | 34.39 | 23.35 | -0.77 | 19.56 | -1.6 | 0.91 | -78.11 | -1167.07 | #DIV/0! | 0.05 | 0.262514 | 0.876012 | 0.201148 | 81.71001 | 3.744647 | 4.663326 | 0.02628 | 0.011939 | 0.502961 | 0.209426 | 1.660276 | 5.88582 | 0.002519 | 0.127241 | 0.026099 | 0 | 0.003046 | 0 | 0.000288 | 0.010819 | 0.011034 | 0.00494 | 0.007634 | 0.004672 | 0 | 0.02 | 0.02535 | 0 | 0.002 | 0 | 0 | 1 | 0 | 17 | 0 | 10 | 0 | 0 | 7 | 11 | 4
31666 | 15 | 15 | 0 | 7043 | 7043 | 13343 | 0.8 | 0.28 | 0.32 | 0.02 | 0.01 | 0.49 | 3.8 | 4.81 | 1.73 | 5.86 | 0.1 | 0 | 0 | 81.02 | 43475.15 | 43475.1 | 43475.05 | 43475.09 | 43475.15 | 3369 | 480.46 | 6950 | 4199 | 5435 | 4769 | -0.32 | 0.4 | 3.82 | -12.88 | 34.79 | 18.08 | -13.27 | 0.4 | 13.58 | -0.66 | -121.42 | -605.32 | #DIV/0! | 0.25 | 0.263866 | 0.905739 | 0.186332 | 81.433976 | 3.83723 | 4.823052 | 0.027854 | 0.011159 | 0.429332 | 0.216394 | 1.678947 | 5.944772 | 0.00207 | 0.129512 | 0.015172 | 0 | 0.003038 | 0 | 0.000169 | 0.015137 | 0.010982 | 0.005681 | 0.007536 | 0.004542 | 0 | 0.02 | 0.025511 | 0 | 0.002 | 0 | 0 | 1 | 0 | 5 | 0 | 0 | 0 | 0 | 4 | 3 | 2
31690 | 52 | 52 | 0 | 6980 | 6980 | 13343 | 0.88 | 0.29 | 0.33 | 0.03 | 0.01 | 0.56 | 3.86 | 4.55 | 1.73 | 5.74 | 0.05 | 0 | 0 | 80.34 | 43476.94 | 43476.9 | 43476.82 | 43476.86 | 43476.95 | 3877 | 555.05 | 8696 | 6177 | 7123 | 6226 | 1.18 | 3.55 | 1.82 | 3.52 | 36.65 | 26.85 | -5.4 | 20.51 | 25.01 | -6.5 | -362.11 | -3159.49 | #DIV/0! | 0.23 | 0.246063 | 0.859834 | 0.186641 | 81.499068 | 3.878144 | 4.459073 | 0.027442 | 0.008721 | 0.424617 | 0.224334 | 1.727699 | 6.211695 | 0.001476 | 0.130779 | 0.019146 | 0 | 0.002848 | 0 | 0.000149 | 0.014456 | 0.011739 | 0.00508 | 0.007777 | 0.004294 | 0 | 0.02 | 0.026928 | 0 | 0.002 | 0 | 0 | 0 | 0 | 2 | 0 | 33 | 0 | 0 | 11 | 0 | 6
31693 | 11 | 11 | 0 | 6975 | 6975 | 13343 | 0.87 | 0.29 | 0.34 | 0.03 | 0.01 | 0.55 | 3.84 | 4.52 | 1.72 | 5.7 | 0.04 | 0 | 0 | 80.37 | 43477.14 | 43477.1 | 43477.04 | 43477.08 | 43477.15 | 3436 | 514.99 | 7212 | 4560 | 5618 | 5019 | 1.03 | -3.55 | -0.17 | 2.37 | 32.88 | 29.37 | -6.73 | 12.88 | 20.57 | -2.54 | -390.81 | -1127.22 | #DIV/0! | 0.44 | 0.242932 | 0.868351 | 0.197948 | 81.419711 | 3.862564 | 4.760827 | 0.027698 | 0.009553 | 0.447755 | 0.224191 | 1.751647 | 5.945098 | 0.002295 | 0.132385 | 0.012932 | 0 | 0.003019 | 0 | 0.000224 | 0.014825 | 0.011235 | 0.005402 | 0.006334 | 0.004414 | 0 | 0.02 | 0.026662 | 0 | 0.002 | 0 | 0 | 1 | 0 | 2 | 0 | 0 | 0 | 0 | 0 | 3 | 5
33978 | 32.5 | 32.5 | 0 | 7010 | 7010 | 13343 | 0.85 | 0.3 | 0.37 | 0.02 | 0.01 | 0.48 | 4.08 | 4.75 | 1.65 | 5.75 | 0.03 | 0 | 0 | 80.47 | 43747.01 | 43746.97 | 43746.87 | 43746.95 | 43747.01 | 3302 | 468.43 | 6847 | 4258 | 5246 | 4587 | 1.71 | 0.18 | 1.75 | 2.71 | 34.98 | 28.45 | -7.87 | -0.26 | 8.48 | -2.42 | -606.67 | #DIV/0! | -87.61 | 0.19 | 0.271293 | 0.834452 | 0.198803 | 81.314906 | 4.057527 | 4.80261 | 0.02673 | 0.010101 | 0.449333 | 0.202635 | 1.64445 | 5.959724 | 0.002216 | 0.12402 | 0.019881 | 0 | 0.003275 | 0 | 0.000222 | 0.006432 | 0.011476 | 0.003305 | 0.007066 | 0.003793 | 0 | 0.02 | 0.02375 | 0 | 0.002 | 0 | 0 | 1 | 0 | 0 | 0 | 0 | 0 | 0 | 12.1 | 12 | 7.4
33979 | 44.6 | 44.6 | 0 | 7039 | 7039 | 13343 | 0.85 | 0.3 | 0.38 | 0.02 | 0.01 | 0.49 | 4.09 | 4.77 | 1.66 | 5.75 | 0.03 | 0 | 0 | 80.83 | 43747.08 | 43747.04 | 43746.93 | 43747.02 | 43747.08 | 3517 | 505.61 | 7702 | 4976 | 6135 | 5160 | 2.95 | 0.55 | 1.39 | -0.31 | 37.74 | 32 | -4.04 | 1.04 | 8.52 | -0.53 | -620.48 | #DIV/0! | 57.49 | -0.03 | 0.257477 | 0.860219 | 0.190186 | 81.516236 | 3.999976 | 4.786494 | 0.025763 | 0.009967 | 0.44984 | 0.201844 | 1.650531 | 5.830829 | 0.0005 | 0.121662 | 0.017715 | 0 | 0.002874 | 0 | 0.000154 | 0.006574 | 0.01133 | 0.003178 | 0.007034 | 0.003806 | 0 | 0.02 | 0.02381 | 0 | 0.002 | 0 | 0 | 1 | 0 | 0 | 0 | 0 | 0 | 0 | 11.8 | 26.1 | 5.7
34110 | 48.7 | 48.7 | 0 | 7001 | 7001 | 13343 | 0.83 | 0.29 | 0.4 | 0.03 | 0.01 | 0.47 | 3.75 | 4.72 | 1.66 | 5.78 | 0.07 | 0 | 0 | 80.65 | 43760.92 | 43760.88 | 43760.78 | 43760.86 | 43760.93 | 3616 | 511.31 | 7810 | 4439 | 5956 | 5088 | 2.02 | 0.94 | 5.35 | 4.51 | 36.84 | 29.09 | -4.69 | 12.2 | 6.11 | -1.45 | -197.61 | -558.64 | -25.6 | -0.07 | 0.283995 | 0.803474 | 0.184686 | 81.81148 | 3.723109 | 4.737045 | 0.026559 | 0.010083 | 0.450597 | 0.205323 | 1.591494 | 5.940684 | 0.001733 | 0.125742 | 0.016934 | 0 | 0.003031 | 0 | 0.000158 | 0.009374 | 0.011749 | 0.003561 | 0.00894 | 0.004021 | 0 | 0.02 | 0.024226 | 0 | 0.002 | 0 | 0 | 1 | 0 | 17.3 | 0 | 3.2 | 0 | 0 | 12.4 | 5.8 | 9
34226 | 49.8 | 49.8 | 0 | 7062 | 7062 | 13343 | 0.86 | 0.3 | 0.31 | 0.03 | 0.01 | 0.52 | 4.06 | 4.78 | 1.67 | 5.8 | 0.03 | 0 | 0 | 81.14 | 43774.61 | 43774.57 | 43774.51 | 43774.55 | 43774.62 | 3417 | 492.93 | 8006 | 4980 | 6081 | 5488 | 0.76 | 3.03 | -1.4 | 5.02 | 40.75 | 30.43 | -14.42 | -3.92 | 5.38 | -1.17 | -648.2 | #DIV/0! | #DIV/0! | 0.05 | 0.22 | 0.819 | 0.18 | 81.5 | 4.05 | 4.66 | 0.0291 | 0.0116 | 0.49 | 0.212 | 1.7 | 5.9 | 0.0002 | 0.122 | 0.0005 | 0.00024 | 0.0017 | 0.0028 | 0.0001 | 0.0135 | 0.0116 | 0.0003 | 0.001 | 0.0031 | 0.0057 | 0.0053 | 0.0259 | 0.0017 | 0.012 | 0.00094 | 0.002 | 1 | 0 | 0 | 0 | 9.5 | 0 | 0 | 12.3 | 18.1 | 8.9
34227 | 34.7 | 34.7 | 0 | 7019 | 7019 | 13343 | 0.85 | 0.3 | 0.31 | 0.03 | 0.01 | 0.51 | 4.04 | 4.75 | 1.65 | 5.75 | 0.03 | 0 | 0 | 80.67 | 43774.68 | 43774.64 | 43774.58 | 43774.62 | 43774.68 | 3389 | 491.3 | 6965 | 4419 | 5208 | 4696 | 0.09 | 0.42 | -3.47 | 0.03 | 37.82 | 27.11 | -16.48 | -5.13 | 2.65 | -2.17 | -640.03 | #DIV/0! | #DIV/0! | 0.45 | 0.231 | 0.86 | 0.189 | 81.2 | 4.08 | 4.78 | 0.0296 | 0.0117 | 0.502 | 0.21 | 1.73 | 5.94 | 0.0002 | 0.121 | 0.0005 | 0.0002 | 0.0018 | 0.0029 | 0.0001 | 0.0137 | 0.0114 | 0.0003 | 0.001 | 0.0027 | 0.0057 | 0.0066 | 0.0256 | 0.0017 | 0.0123 | 0.0011 | 0.002 | 1 | 0 | 0 | 0 | 0 | 0 | 0 | 10 | 18 | 5.7
34284 | 68 | 68 | 0 | 7000 | 7000 | 13343 | 0.85 | 0.25 | 0.28 | 0.02 | 0.01 | 0.49 | 3.75 | 4.71 | 1.66 | 5.78 | 0.07 | 0 | 0.01 | 80.77 | 43780.83 | 43780.79 | 43780.73 | 43780.77 | 43780.83 | 3586 | 503.79 | 7626 | 4911 | 5756 | 4566 | 2.62 | 1.96 | 6.2 | 2.76 | 36.25 | 23.84 | -16.29 | -23.85 | 7.88 | 0.05 | -183.03 | #DIV/0! | 96.55 | -0.26 | 0.215 | 0.836 | 0.161 | 82.1 | 3.7 | 4.68 | 0.029 | 0.0141 | 0.454 | 0.187 | 1.58 | 5.86 | 0.0002 | 0.11 | 0.0005 | 0.0002 | 0.0017 | 0.0028 | 0.0001 | 0.0132 | 0.0101 | 0.0003 | 0.001 | 0.004 | 0.0084 | 0.0082 | 0.0255 | 0.0016 | 0.0105 | 0.00089 | 0.0041 | 1 | 0 | 21.5 | 0 | 9.9 | 0 | 0 | 14.1 | 14.8 | 6.7
34285 | 85.8 | 85.8 | 0 | 7000 | 7000 | 13343 | 0.85 | 0.25 | 0.28 | 0.02 | 0.01 | 0.49 | 3.75 | 4.71 | 1.66 | 5.78 | 0.07 | 0 | 0.01 | 80.77 | 43780.9 | 43780.86 | 43780.8 | 43780.84 | 43780.91 | 2873 | 479.71 | 7804 | 3778 | 6110 | 5099 | 3.41 | 2.59 | 5.61 | 2.18 | 35.46 | 19.95 | -15.08 | -22.98 | 8.89 | 1.75 | -176.97 | #DIV/0! | 96.55 | -0.39 | 0.226 | 0.841 | 0.163 | 82.2 | 3.67 | 4.65 | 0.0287 | 0.014 | 0.449 | 0.183 | 1.59 | 5.76 | 0.0002 | 0.108 | 0.0005 | 0.0002 | 0.0017 | 0.0028 | 0.0001 | 0.0129 | 0.0099 | 0.0003 | 0.001 | 0.0041 | 0.0086 | 0.0079 | 0.0276 | 0.0016 | 0.0114 | 0.00083 | 0.002 | 1 | 0 | 26.5 | 0 | 14 | 0 | 0 | 12.9 | 25.4 | 6
34291 | 56.4 | 56.4 | 0 | 6910 | 6910 | 13343 | 0.85 | 0.29 | 0.36 | 0.03 | 0.01 | 0.48 | 3.7 | 4.58 | 1.62 | 5.74 | 0.16 | 0 | 0.01 | 79.54 | 43781.34 | 43781.29 | 43781.24 | 43781.28 | 43781.34 | 3352 | 484.32 | 7188 | 4378 | 5490 | 4619 | 1.42 | 1.19 | 1.67 | 2.88 | 36.84 | 29.38 | -2.91 | 18.2 | 3.1 | 0.27 | -25.29 | 55.71 | 96.48 | -0.26 | 0.26 | 0.85 | 0.186 | 81.9 | 3.75 | 4.65 | 0.0286 | 0.0123 | 0.473 | 0.202 | 1.64 | 5.88 | 0.0002 | 0.112 | 0.0005 | 0.0002 | 0.0018 | 0.0028 | 0.0001 | 0.0129 | 0.0097 | 0.0003 | 0.001 | 0.0049 | 0.008 | 0.0077 | 0.0271 | 0.0017 | 0.0102 | 0.001 | 0.002 | 1 | 0 | 15.2 | 0 | 13 | 0 | 0 | 8.5 | 12.9 | 5.8
34292 | 39.3 | 39.3 | 0 | 6976 | 6976 | 13343 | 0.86 | 0.29 | 0.36 | 0.03 | 0.01 | 0.48 | 3.73 | 4.65 | 1.65 | 5.77 | 0.16 | 0 | 0.01 | 80.29 | 43781.4 | 43781.36 | 43781.3 | 43781.34 | 43781.41 | 3420 | 494.15 | 7516 | 4678 | 5697 | 4824 | -1.09 | -2.75 | -2.07 | 1.45 | 35.75 | 28.57 | 8.89 | 20.93 | 12.86 | -1.44 | -12.72 | -1363.44 | 16.57 | 0.28 | 0.263886 | 0.864384 | 0.189223 | 81.458999 | 3.833863 | 4.862749 | 0.025244 | 0.011775 | 0.429388 | 0.182544 | 1.711275 | 5.949912 | 0.0047 | 0.111191 | 0.017307 | 0 | 0.002133 | 0 | 0.000579 | 0.008593 | 0.009284 | 0.000837 | 0.004296 | 0.001946 | 0 | 0.001 | 0.025476 | 0 | 0.029416 | 0 | 0 | 1 | 0 | 4.8 | 0 | 10 | 0 | 0 | 6.2 | 12.3 | 5
34293 | 38 | 38 | 0 | 7341 | 7341 | 13343 | 0.92 | 0.3 | 0.38 | 0.03 | 0.02 | 0.51 | 3.94 | 4.88 | 1.72 | 6.09 | 0.17 | 0 | 0.01 | 84.49 | 43781.47 | 43781.43 | 43781.37 | 43781.41 | 43781.48 | 3470 | 497.21 | 7771 | 4677 | 6064 | 4765 | -1.39 | 0.39 | -1.34 | 3.69 | 35.43 | 25.6 | 17.3 | 27.46 | 11.6 | -0.77 | -14.88 | -1545.95 | 29.56 | 0.04 | 0.27109 | 0.852682 | 0.189559 | 81.645568 | 3.857482 | 4.696987 | 0.022938 | 0.010723 | 0.439903 | 0.186423 | 1.684624 | 5.932699 | 0.003771 | 0.110845 | 0.017825 | 0 | 0.001999 | 0 | 0.000446 | 0.007986 | 0.008763 | 0.000713 | 0.00392 | 0.001951 | 0 | 0.001 | 0.024353 | 0 | 0.025751 | 0 | 0 | 1 | 0 | 2.6 | 0 | 5 | 0 | 0 | 8.6 | 14.7 | 6.1
35630 | 38 | 38 | 0 | 7198 | 7198 | 13343 | 0.88 | 0.3 | 0.34 | 0.03 | 0.01 | 0.54 | 3.94 | 5.13 | 1.8 | 5.93 | 0.11 | 0 | 0 | 82.43 | 43959.37 | 43959.33 | 43959.23 | 43959.31 | 43959.38 | 3664 | 504.89 | 7796 | 4845 | 5865 | 4965 | 2.65 | 2.55 | 3.25 | 0.2 | 23.7 | 18.96 | -2.87 | -7.53 | 7.54 | -0.14 | -99.4 | -1594.85 | #DIV/0! | -0.15 | 0.268 | 0.863 | 0.223 | 81.4 | 3.78 | 4.93 | 0.0277 | 0.0091 | 0.488 | 0.223 | 1.72 | 5.85 | 0.00027 | 0.136 | 0.0166 | 0.0002 | 0.002 | 0.0028 | 0.0001 | 0.0157 | 0.0125 | 0.0003 | 0.001 | 0.003 | 0.0075 | 0.0036 | 0.0197 | 0.0019 | 0.0083 | 0.00066 | 0.002 | 1 | 0 | 12.2 | 0 | 0 | 0 | 0 | 2.9 | 17 | 4.9
V22364 | 14 | 14 | 0 | 6985 | 6985 | 13343 | 0.91 | 0.3 | 0.3 | 0.03 | 0.01 | 0.59 | 3.96 | 4.71 | 1.76 | 5.93 | 0.04 | 0 | 0 | 79.87 | 42346.7 | 42346.66 | 42346.6 | 42346.64 | 42346.71 | 3314 | 463.63 | 9857 | 4798 | 5824 | 5096 | 1.55 | 2.02 | -0.17 | 6.3 | 35.08 | 31.49 | -14.41 | 22.48 | 11.61 | 0.71 | -495.04 | #DIV/0! | #DIV/0! | -0.09 | 0.210438 | 0.867402 | 0.199402 | 81.220172 | 3.966217 | 4.689115 | 0.030401 | 0.009526 | 0.53032 | 0.255566 | 1.788808 | 5.985683 | 0.003466 | 0.138072 | 0.013231 | 0 | 0.002934 | 0 | 0.000213 | 0.018319 | 0.012198 | 0.004544 | 0.006329 | 0.005049 | 0 | 0.02 | 0.020596 | 0 | 0.002 | 0 | 0 | 5 | 0 | 0 | 0 | 3 | 0 | 0 | 0 | 0 | 6
V22367 | 31 | 31 | 0 | 6945 | 6945 | 13343 | 0.94 | 0.34 | 0.3 | 0.03 | 0.01 | 0.67 | 3.95 | 4.58 | 1.78 | 5.81 | 0.08 | 0 | 0 | 79.38 | 42346.93 | 42346.89 | 42346.83 | 42346.87 | 42346.95 | 3635 | 526.28 | 9505 | 5338 | 6893 | 5112 | -0.61 | 1.84 | -0.6 | 2.65 | 20.9 | 25.35 | -17.39 | 32.7 | 13.39 | 1.26 | -240 | #DIV/0! | #DIV/0! | 0.09 | 0.228252 | 0.930398 | 0.271319 | 81.04512 | 4.060253 | 4.590658 | 0.031165 | 0.008661 | 0.594129 | 0.273518 | 1.829431 | 5.863698 | 0.021455 | 0.138011 | 0.013792 | 0 | 0.003244 | 0 | 0.000163 | 0.020641 | 0.012214 | 0.004693 | 0.006373 | 0.005381 | 0 | 0.02 | 0.025432 | 0 | 0.002 | 0 | 0 | 5 | 0 | 0 | 0 | 15 | 0 | 0 | 0 | 9 | 2
V22368 | 92 | 92 | 0 | 6915 | 6915 | 13343 | 0.93 | 0.33 | 0.3 | 0.03 | 0.01 | 0.67 | 3.93 | 4.55 | 1.77 | 5.78 | 0.08 | 0 | 0 | 79.04 | 42347.01 | 42346.97 | 42346.91 | 42346.95 | 42347.03 | 3796 | 544.54 | 9024 | 6044 | 6593 | 5060 | -5.9 | 6.45 | 2.12 | 2.89 | 22.31 | 24.25 | -16.15 | 33.87 | 18.92 | 4.5 | -225.97 | #DIV/0! | #DIV/0! | -0.29 | 0.231644 | 0.92864 | 0.267092 | 81.353145 | 4.273536 | 4.373129 | 0.03084 | 0.008526 | 0.557515 | 0.265912 | 1.780532 | 5.670158 | 0.012021 | 0.134044 | 0.012978 | 0 | 0.003075 | 0 | 0.00018 | 0.02199 | 0.012083 | 0.004477 | 0.006357 | 0.005158 | 0 | 0.02 | 0.024967 | 0 | 0.002 | 0 | 0 | 5 | 0 | 0 | 0 | 44 | 0 | 0 | 0 | 40 | 3
V22370 | 37 | 37 | 0 | 6910 | 6910 | 13343 | 0.93 | 0.33 | 0.3 | 0.03 | 0.01 | 0.67 | 3.93 | 4.55 | 1.77 | 5.78 | 0.08 | 0 | 0 | 78.98 | 42347.19 | 42347.15 | 42347.09 | 42347.13 | 42347.2 | 3688 | 533.49 | 8752 | 5039 | 6438 | 5351 | -3.83 | 0.73 | 2.18 | 0.83 | 23.55 | 24.94 | -16.24 | 31.15 | 15.86 | 2.16 | -217.98 | #DIV/0! | #DIV/0! | 0.16 | 0.229601 | 0.948094 | 0.262639 | 80.990844 | 4.189739 | 4.64104 | 0.030872 | 0.008882 | 0.577908 | 0.259772 | 1.778884 | 5.810127 | 0.012568 | 0.140532 | 0.014739 | 0 | 0.003549 | 0 | 0.000155 | 0.023141 | 0.012077 | 0.004868 | 0.006186 | 0.005665 | 0 | 0.02 | 0.026118 | 0 | 0.002 | 0 | 0 | 5 | 0 | 0 | 0 | 15 | 0 | 0 | 0 | 16 | 1
V22374 | 91 | 91 | 0 | 6675 | 6675 | 13343 | 0.9 | 0.32 | 0.29 | 0.02 | 0.01 | 0.65 | 3.8 | 4.39 | 1.71 | 5.58 | 0.08 | 0 | 0 | 76.29 | 42347.47 | 42347.43 | 42347.36 | 42347.41 | 42347.48 | 3063 | 515.92 | 9761 | 5157 | 6647 | 5492 | -5.49 | 4.1 | 3.92 | 6.06 | 39.04 | 31.94 | -12.69 | 12.8 | 14.93 | 2.94 | -225.05 | #DIV/0! | #DIV/0! | -0.2 | 0.208237 | 0.898994 | 0.210255 | 81.282879 | 4.25676 | 4.479575 | 0.029938 | 0.011285 | 0.586894 | 0.27197 | 1.748309 | 5.760998 | 0.002901 | 0.137125 | 0.016051 | 0 | 0.003021 | 0 | 0.000175 | 0.014692 | 0.011353 | 0.005149 | 0.006091 | 0.004498 | 0 | 0.02 | 0.030852 | 0 | 0.002 | 0 | 0 | 5 | 0 | 0 | 0 | 45 | 0 | 0 | 2 | 35 | 4
V22421 | 63 | 63 | 0 | 6898 | 6898 | 13343 | 0.82 | 0.36 | 0.32 | 0.03 | 0.01 | 0.55 | 4.01 | 4.58 | 1.69 | 5.51 | 0.04 | 0 | 0 | 79.29 | 42352.89 | 42352.84 | 42352.79 | 42352.83 | 42352.89 | 3609 | 522.97 | 8268 | 4282 | 5546 | 4663 | 3.32 | 1.47 | 3.41 | 0.36 | 36.57 | 31.04 | -7.95 | 19.72 | 16.19 | -1.63 | -595.84 | #DIV/0! | #DIV/0! | -0.04 | 0.226441 | 0.843293 | 0.232849 | 81.609316 | 3.987271 | 4.637966 | 0.028216 | 0.010416 | 0.473841 | 0.262278 | 1.676325 | 5.762453 | 0.016697 | 0.132686 | 0.01215 | 0 | 0.003025 | 0 | 0.000143 | 0.014207 | 0.011024 | 0.004914 | 0.007047 | 0.004645 | 0 | 0.02 | 0.020798 | 0 | 0.002 | 0 | 0 | 5 | 0 | 0 | 0 | 16 | 0 | 0 | 10 | 24 | 8
V22424 | 74 | 74 | 0 | 6899 | 6899 | 13343 | 0.84 | 0.29 | 0.3 | 0.03 | 0.01 | 0.53 | 3.91 | 4.65 | 1.7 | 5.5 | 0.12 | 0 | 0 | 79.34 | 42353.1 | 42353.06 | 42353 | 42353.04 | 42353.11 | 3798 | 540.56 | 9189 | 5018 | 6119 | 5175 | 0.83 | 2.49 | -0.55 | -2.16 | 27.54 | 27.75 | -5.2 | 23.78 | 1.25 | 1.89 | -112.98 | #DIV/0! | #DIV/0! | -0.02 | 0.219878 | 0.881338 | 0.219018 | 81.634588 | 3.983893 | 4.665293 | 0.029305 | 0.009072 | 0.534366 | 0.264368 | 1.756911 | 5.552044 | 0.002527 | 0.143892 | 0.012333 | 0 | 0.002909 | 0 | 0.000203 | 0.011129 | 0.01141 | 0.005274 | 0.005867 | 0.004443 | 0 | 0.02 | 0.02794 | 0 | 0.002 | 0 | 0 | 5 | 0 | 0 | 0 | 12 | 0 | 0 | 1 | 50 | 6
V22425 | 74 | 74 | 0 | 6898 | 6898 | 13343 | 0.84 | 0.29 | 0.3 | 0.03 | 0.01 | 0.53 | 3.9 | 4.65 | 1.7 | 5.5 | 0.12 | 0 | 0 | 79.33 | 42353.17 | 42353.13 | 42353.07 | 42353.11 | 42353.17 | 3582 | 505.43 | 8106 | 4197 | 5596 | 4660 | 0.22 | 3.04 | 1.26 | -1.28 | 25.58 | 26.84 | -0.84 | 20.01 | -0.9 | 1.72 | -117.08 | #DIV/0! | #DIV/0! | -0.03 | 0.222647 | 0.873807 | 0.224911 | 81.641208 | 4.008403 | 4.639322 | 0.02809 | 0.00952 | 0.546095 | 0.269501 | 1.725468 | 5.562727 | 0.002632 | 0.142027 | 0.013404 | 0 | 0.002957 | 0 | 0.000153 | 0.010147 | 0.011325 | 0.005033 | 0.005655 | 0.004426 | 0 | 0.02 | 0.02854 | 0 | 0.002 | 0 | 0 | 7 | 0 | 0 | 0 | 15 | 0 | 0 | 5 | 41 | 6
V22433 | 83 | 83 | 0 | 6989 | 6989 | 13343 | 0.89 | 0.32 | 0.38 | 0.02 | 0.01 | 0.5 | 4.12 | 4.79 | 1.69 | 5.8 | 0.06 | 0 | 0 | 79.88 | 42353.73 | 42353.69 | 42353.63 | 42353.67 | 42353.74 | 3461 | 495.14 | 8808 | 4725 | 6188 | 5398 | -1.87 | 4.85 | 5.89 | 5.46 | 17.27 | 19.93 | -11.56 | 17.83 | -2.39 | 3.05 | -274 | #DIV/0! | #DIV/0! | -0.2 | 0.312451 | 0.856045 | 0.267211 | 81.283588 | 4.267076 | 4.623671 | 0.028219 | 0.008886 | 0.522071 | 0.246295 | 1.612147 | 5.709806 | 0.025065 | 0.130539 | 0.017672 | 0 | 0.003378 | 0 | 0.000198 | 0.013181 | 0.010729 | 0.005223 | 0.00669 | 0.004713 | 0 | 0.02 | 0.023146 | 0 | 0.002 | 0 | 0 | 9 | 0 | 0 | 0 | 19 | 0 | 0 | 17 | 30 | 8
V22525 | 51 | 51 | 0 | 6880 | 6880 | 13343 | 0.89 | 0.31 | 0.31 | 0.03 | 0.01 | 0.58 | 3.88 | 4.62 | 1.71 | 5.88 | 0.09 | 0 | 0 | 78.63 | 42374.33 | 42374.29 | 42374.23 | 42374.28 | 42374.34 | 3554 | 500.07 | 8299 | 4439 | 5606 | 4525 | -2.72 | 2.8 | 0.63 | 0.88 | 41.74 | 37.14 | 2.28 | 28.52 | 12.83 | 2.32 | -179.64 | #DIV/0! | #DIV/0! | -0.09 | 0.198437 | 0.912497 | 0.183909 | 81.183372 | 4.111959 | 4.635338 | 0.026632 | 0.009878 | 0.523 | 0.262768 | 1.757575 | 5.92198 | 0.033675 | 0.135985 | 0.013518 | 0 | 0.00292 | 0 | 0.000128 | 0.014852 | 0.011151 | 0.004381 | 0.006376 | 0.004674 | 0 | 0.02 | 0.022993 | 0 | 0.002 | 0 | 0 | 5 | 0 | 0 | 0 | 21 | 0 | 0 | 0 | 22 | 3
V22592 | 100 | 100 | 0 | 6996 | 6996 | 13343 | 0.88 | 0.39 | 0.39 | 0.02 | 0.01 | 0.27 | 4.11 | 4.65 | 1.7 | 5.78 | 0.03 | 0 | 0 | 80.36 | 42381.84 | 42381.8 | 42381.74 | 42381.78 | 42381.84 | 3466 | 492.4 | 8399 | 4518 | 5677 | 4984 | -3.53 | 1.57 | 2.02 | -1.73 | 24.21 | 20.41 | -8.28 | 4.92 | 24.89 | 0.52 | -665.68 | -1742.91 | #DIV/0! | 0.19 | 0.31152 | 0.904879 | 0.299974 | 81.366409 | 4.313452 | 4.638476 | 0.02398 | 0.011757 | 0.207042 | 0.19536 | 1.689079 | 5.83286 | 0.003199 | 0.103878 | 0.016464 | 0 | 0.003261 | 0 | 0.000144 | 0.006988 | 0.009978 | 0.003729 | 0.006176 | 0.004295 | 0 | 0.02 | 0.0251 | 0 | 0.002 | 0 | 0 | 2 | 0 | 0 | 0 | 41 | 0 | 0 | 11 | 43 | 3
V22646 | 69 | 69 | 0 | 6909 | 6909 | 13343 | 0.88 | 0.37 | 0.39 | 0.02 | 0.01 | 0.31 | 4.05 | 4.62 | 1.67 | 5.59 | 0.02 | 0 | 0 | 79.4 | 42388.02 | 42387.98 | 42387.92 | 42387.96 | 42388.02 | 3474 | 497.92 | 7900 | 4201 | 5484 | 4640 | 2.76 | 3.33 | 2.44 | 2.92 | 23.95 | 25.34 | -2.36 | -12.28 | 18.05 | -3.2 | -838.54 | -1530.44 | #DIV/0! | 0.15 | 0.296965 | 0.881467 | 0.291908 | 81.439772 | 4.04732 | 4.584449 | 0.023741 | 0.01439 | 0.262958 | 0.230933 | 1.674915 | 5.93014 | 0.098419 | 0.10748 | 0.018761 | 0 | 0.003193 | 0 | 0.000195 | 0.023772 | 0.012078 | 0.00376 | 0.005859 | 0.00463 | 0 | 0.02 | 0.020897 | 0 | 0.002 | 0 | 0 | 3 | 0 | 0 | 0 | 18 | 0 | 0 | 8 | 35 | 5
V22647 | 58 | 58 | 0 | 6935 | 6935 | 13343 | 0.89 | 0.37 | 0.39 | 0.02 | 0.01 | 0.31 | 4.06 | 4.63 | 1.67 | 5.61 | 0.02 | 0 | 0 | 79.71 | 42388.08 | 42388.04 | 42387.98 | 42388.03 | 42388.09 | 3461 | 500.51 | 8180 | 4078 | 5559 | 4584 | 0.26 | 1.44 | 1.17 | 2.53 | 25.22 | 30.28 | -5.92 | -5.72 | 15.58 | -2.98 | -661.57 | -1425.01 | #DIV/0! | 0.24 | 0.277452 | 0.88364 | 0.286984 | 81.38 | 4.148775 | 4.667783 | 0.024568 | 0.01355 | 0.270595 | 0.186687 | 1.693603 | 5.916287 | 0.027054 | 0.111332 | 0.017592 | 0 | 0.00309 | 0 | 0.000164 | 0.023008 | 0.012295 | 0.00378 | 0.005772 | 0.004524 | 0 | 0.02 | 0.019465 | 0 | 0.002 | 0 | 0 | 3 | 0 | 0 | 0 | 9 | 0 | 0 | 6 | 35 | 5
V22649 | 101 | 101 | 0 | 6922 | 6922 | 13343 | 0.88 | 0.37 | 0.37 | 0.02 | 0.01 | 0.31 | 4.06 | 4.58 | 1.69 | 5.6 | 0.02 | 0 | 0 | 79.6 | 42388.23 | 42388.19 | 42388.13 | 42388.17 | 42388.23 | 3725 | 534.28 | 8093 | 4516 | 5447 | 4659 | 6.06 | 5.27 | 4.49 | 4.12 | 26.14 | 22.04 | -5.53 | 2.49 | -0.58 | -3.1 | -1047.48 | -1436.51 | -364.49 | -0.15 | 0.297898 | 0.869573 | 0.280925 | 81.738305 | 3.912111 | 4.446458 | 0.02468 | 0.012734 | 0.322578 | 0.281814 | 1.654856 | 5.917903 | 0.021473 | 0.111328 | 0.017647 | 0 | 0.003116 | 0 | 0.000162 | 0.01603 | 0.012054 | 0.003748 | 0.006066 | 0.004522 | 0 | 0.02 | 0.022019 | 0 | 0.002 | 0 | 0 | 3 | 0 | 8 | 0 | 35 | 0 | 0 | 11 | 38 | 6
V22779 | 40 | 40 | 0 | 6918 | 6918 | 13343 | 0.7 | 0.38 | 0.37 | 0.03 | 0.01 | 0.33 | 4.06 | 4.59 | 1.68 | 5.6 | 0.04 | 0 | 0 | 79.68 | 42402.17 | 42402.13 | 42402.07 | 42402.11 | 42402.18 | 3644 | 520.05 | 8534 | 4865 | 5647 | 4710 | -4.71 | 2.76 | -0.78 | -20.2 | 32.58 | 33.96 | 2.83 | 27.7 | 28.73 | -2.63 | -402.58 | #DIV/0! | #DIV/0! | 0.51 | 0.247767 | 0.868592 | 0.262492 | 81.326486 | 4.364246 | 4.583411 | 0.025847 | 0.010429 | 0.239121 | 0.217943 | 1.738004 | 5.891289 | 0.023063 | 0.108484 | 0.013206 | 0 | 0.002985 | 0 | 0.000159 | 0.011989 | 0.010583 | 0.004431 | 0.005472 | 0.004148 | 0 | 0.02 | 0.017853 | 0 | 0.002 | 0 | 0 | 5 | 0 | 0 | 0 | 18 | 0 | 0 | 3 | 8 | 6
V22783 | 102.5 | 102.5 | 0 | 6925 | 6925 | 13343 | 0.88 | 0.4 | 0.41 | 0.02 | 0.01 | 0.21 | 3.86 | 4.63 | 1.67 | 5.61 | 0 | 0 | 0 | 79.87 | 42402.46 | 42402.42 | 42402.35 | 42402.4 | 42402.47 | 3270 | 449.79 | 8828 | 4139 | 6203 | 5185 | 6.38 | 6.03 | 3.45 | 1.82 | 14.92 | 22.95 | 7.53 | 16.58 | 28.82 | -3.43 | #DIV/0! | -2177.02 | #DIV/0! | -0.18 | 0.324653 | 0.882113 | 0.347219 | 81.999281 | 3.700353 | 4.460147 | 0.022738 | 0.011764 | 0.154479 | 0.27368 | 1.655649 | 5.944079 | 0.020956 | 0.110211 | 0.011344 | 0 | 0.003227 | 0 | 0.000164 | 0.011971 | 0.011873 | 0.004789 | 0.006323 | 0.004375 | 0 | 0.02 | 0.016614 | 0 | 0.002 | 0 | 0 | 10 | 0 | 29.5 | 0 | 38.5 | 0 | 0 | 13 | 8 | 3.5
V22906 | 125 | 125 | 0 | 6922 | 6922 | 13343 | 0.7 | 0.33 | 0.36 | 0.02 | 0.01 | 0.36 | 3.77 | 4.59 | 1.69 | 5.73 | 0.07 | 0 | 0.01 | 79.91 | 42415.74 | 42415.69 | 42415.64 | 42415.68 | 42415.75 | 3495 | 485.82 | 8850 | 4137 | 6045 | 4600 | -0.18 | 5.36 | 0.38 | -20.75 | 25.91 | 30.41 | 2.89 | -6.48 | 18.64 | 1.89 | -188.88 | #DIV/0! | -515.23 | -0.13 | 0.255903 | 0.861988 | 0.250198 | 82.029744 | 3.871514 | 4.450053 | 0.024007 | 0.009 | 0.30106 | 0.207413 | 1.723998 | 5.76352 | 0.041596 | 0.113871 | 0.012764 | 0 | 0.002846 | 0 | 0.000228 | 0.013928 | 0.010741 | 0.004958 | 0.0065 | 0.004371 | 0 | 0.02 | 0.017799 | 0 | 0.002 | 0 | 0 | 6 | 0 | 20 | 0 | 43 | 0 | 0 | 5 | 40 | 11
V22916 | 99 | 99 | 0 | 6860 | 6860 | 13343 | 0.75 | 0.4 | 0.37 | 0.02 | 0.01 | 0.4 | 3.79 | 4.58 | 1.67 | 5.66 | 0.02 | 0 | 0 | 78.98 | 42416.43 | 42416.39 | 42416.33 | 42416.37 | 42416.44 | 3735 | 529.41 | 8672 | 4777 | 5380 | 4925 | 1.08 | 2.34 | 4.16 | -8.25 | 26.07 | 21.71 | -11.91 | 4.94 | 23.22 | -1.47 | -1082.08 | -1982.59 | -432.55 | 0.08 | 0.303204 | 0.835063 | 0.304439 | 81.642241 | 3.881346 | 4.629794 | 0.025984 | 0.011971 | 0.315607 | 0.206777 | 1.659626 | 5.939555 | 0.026084 | 0.116934 | 0.015331 | 0 | 0.003074 | 0 | 0.000169 | 0.014865 | 0.010502 | 0.003911 | 0.004936 | 0.004219 | 0 | 0.02 | 0.022369 | 0 | 0.002 | 0 | 0 | 8 | 0 | 15 | 0 | 33 | 0 | 0 | 10.5 | 25 | 7.5
V22918 | 93 | 93 | 0 | 6903 | 6903 | 13343 | 0.74 | 0.4 | 0.4 | 0.02 | 0.01 | 0.4 | 3.79 | 4.61 | 1.68 | 5.7 | 0.02 | 0 | 0 | 79.49 | 42416.57 | 42416.53 | 42416.47 | 42416.51 | 42416.58 | 3441 | 489.54 | 8780 | 5071 | 6142 | 4790 | -2.26 | 3.08 | 1.33 | -12.35 | 27.95 | 20.13 | -10.41 | 13.65 | 18.31 | 0.24 | -1060.42 | -1140.17 | -312.82 | 0.18 | 0.330202 | 0.854046 | 0.294032 | 81.576969 | 3.981037 | 4.595366 | 0.025302 | 0.010681 | 0.33784 | 0.208448 | 1.701525 | 5.849905 | 0.020094 | 0.115928 | 0.015181 | 0 | 0.003278 | 0 | 0.000165 | 0.011513 | 0.010534 | 0.00355 | 0.005059 | 0.004222 | 0 | 0.02 | 0.023124 | 0 | 0.002 | 0 | 0 | 8 | 0 | 4 | 0 | 36.5 | 0 | 0 | 5.5 | 32 | 7
V23108 | 90 | 90 | 0 | 7270 | 7270 | 13343 | 0.87 | 0.36 | 0.34 | 0.02 | 0.01 | 0.44 | 4.14 | 4.82 | 1.78 | 6.02 | 0.02 | 0 | 0 | 83.61 | 42437.11 | 42437.07 | 42437 | 42437.05 | 42437.11 | 3629 | 513.22 | 8149 | 4919 | 5806 | 4967 | -1.91 | 1.21 | 4.18 | -4.23 | 29.46 | 23.29 | -10.81 | 0.98 | 31.23 | 1.98 | -751.13 | #DIV/0! | -490.76 | -0.05 | 0.256311 | 0.881036 | 0.244837 | 81.660212 | 4.117988 | 4.647353 | 0.02521 | 0.011414 | 0.29826 | 0.201954 | 1.663546 | 5.764955 | 0.021615 | 0.103488 | 0.017078 | 0 | 0.002895 | 0 | 0.000158 | 0.007597 | 0.009938 | 0.004502 | 0.0057 | 0.00426 | 0 | 0.02 | 0.027694 | 0 | 0.002 | 0 | 0 | 0 | 0 | 0 | 0 | 27 | 11 | 0 | 10 | 37 | 5
V23235 | 129 | 129 | 0 | 7050 | 7050 | 13343 | 0.94 | 0.32 | 0.28 | 0.03 | 0.01 | 0.58 | 4.08 | 4.67 | 1.72 | 5.83 | 0.07 | 0 | 0 | 80.81 | 42450.95 | 42450.91 | 42450.85 | 42450.89 | 42450.96 | 3664 | 519.35 | 8708 | 4773 | 6094 | 5260 | 5.23 | 2.51 | -2.28 | 2.26 | 17.64 | 16.6 | -2.35 | 9.95 | 33.96 | 1.73 | -232.36 | -29161.42 | -3284.59 | -0.38 | 0.236609 | 0.922267 | 0.264335 | 81.658224 | 3.896312 | 4.582858 | 0.026441 | 0.011416 | 0.385202 | 0.236894 | 1.769246 | 5.768488 | 0.023044 | 0.11241 | 0.014942 | 0 | 0.003034 | 0 | 0.000165 | 0.016823 | 0.010415 | 0.004355 | 0.006067 | 0.005002 | 0 | 0.02 | 0.023449 | 0 | 0.002 | 0 | 0 | 5 | 20 | 14 | 0 | 41 | 10 | 0 | 0 | 38 | 1
V23240 | 95 | 95 | 0 | 6880 | 6880 | 13343 | 0.9 | 0.31 | 0.28 | 0.03 | 0.01 | 0.57 | 3.69 | 4.51 | 1.68 | 5.7 | 0.06 | 0 | 0 | 79.19 | 42451.31 | 42451.27 | 42451.21 | 42451.25 | 42451.32 | 3854 | 519.97 | 9074 | 5160 | 5944 | 5257 | -0.88 | 1.97 | 3.2 | 3.04 | 18.35 | 18.57 | -0.5 | 18.36 | 19.1 | 1.52 | -280.26 | -17567.84 | #DIV/0! | -0.03 | 0.236081 | 0.90419 | 0.259394 | 81.716297 | 3.84303 | 4.564566 | 0.026367 | 0.010345 | 0.476367 | 0.224207 | 1.678596 | 5.791767 | 0.045039 | 0.118149 | 0.015408 | 0 | 0.003018 | 0 | 0.000147 | 0.013018 | 0.010687 | 0.004173 | 0.005796 | 0.004684 | 0 | 0.02 | 0.026672 | 0 | 0.002 | 0 | 0 | 5 | 0 | 21 | 0 | 26 | 10 | 0 | 8 | 23 | 2
V23283 | 111 | 111 | 0 | 7167 | 7167 | 13343 | 0.89 | 0.33 | 0.39 | 0.02 | 0.01 | 0.51 | 3.89 | 4.75 | 1.75 | 5.94 | 0.06 | 0 | 0 | 82.45 | 42458.72 | 42458.67 | 42458.57 | 42458.66 | 42458.72 | 3535 | 496.35 | 8495 | 4320 | 5881 | 4900 | 2.03 | 2.1 | 3.4 | 1.86 | -11.67 | 12.9 | -12.75 | -6.55 | 27.17 | 0.87 | -237.6 | -1350.13 | #DIV/0! | -0.11 | 0.332179 | 0.868936 | 0.363067 | 81.732529 | 3.770885 | 4.60494 | 0.026746 | 0.013216 | 0.364749 | 0.196169 | 1.67619 | 5.826402 | 0.016964 | 0.106932 | 0.017421 | 0 | 0.003482 | 0 | 0.000167 | 0.00954 | 0.010289 | 0.004647 | 0.00637 | 0.004826 | 0 | 0.02 | 0.021355 | 0 | 0.002 | 0 | 0 | 3 | 0 | 28 | 0 | 33 | 1 | 0 | 8 | 33 | 5
V23285 | 90 | 90 | 0 | 7151 | 7151 | 13343 | 0.89 | 0.33 | 0.39 | 0.02 | 0.01 | 0.5 | 3.86 | 4.72 | 1.74 | 5.9 | 0.06 | 0 | 0 | 82.33 | 42458.85 | 42458.81 | 42458.71 | 42458.79 | 42458.86 | 3603 | 517.82 | 8260 | 4552 | 5731 | 4863 | -1.15 | -1.11 | 2.59 | -2.83 | 5.48 | 16.99 | -11.02 | -3.3 | 23.53 | -1.5 | -237.93 | -1217.97 | #DIV/0! | 0.41 | 0.318971 | 0.90726 | 0.306807 | 81.378585 | 3.874735 | 4.739694 | 0.026252 | 0.0128 | 0.381824 | 0.196447 | 1.679509 | 5.946501 | 0.015329 | 0.111315 | 0.016311 | 0 | 0.003742 | 0 | 0.000147 | 0.012649 | 0.010224 | 0.00477 | 0.006429 | 0.005051 | 0 | 0.02 | 0.022648 | 0 | 0.002 | 0 | 0 | 5 | 0 | 24 | 0 | 22 | 6 | 0 | 7 | 23 | 3
V23347 | 90 | 90 | 0 | 7143 | 7143 | 13343 | 0.92 | 0.32 | 0.34 | 0.02 | 0.01 | 0.53 | 3.87 | 4.73 | 1.74 | 5.91 | 0.09 | 0 | 0 | 82.16 | 42465.63 | 42465.59 | 42465.49 | 42465.58 | 42465.64 | 3645 | 523.86 | 8570 | 4453 | 5596 | 4974 | 0.03 | 0.32 | 2.19 | 3.84 | 22.12 | 21.88 | -9.27 | 2.5 | 12.27 | -0.18 | -157.85 | -1987.65 | #DIV/0! | 0.16 | 0.267466 | 0.881119 | 0.248121 | 81.495887 | 3.844645 | 4.686303 | 0.026691 | 0.012577 | 0.460941 | 0.221249 | 1.688945 | 5.882506 | 0.058732 | 0.125349 | 0.017682 | 0 | 0.003099 | 0 | 0.000137 | 0.009704 | 0.01086 | 0.004163 | 0.007258 | 0.004842 | 0 | 0.02 | 0.019723 | 0 | 0.002 | 0 | 0 | 5 | 0 | 19 | 0 | 24 | 11 | 0 | 6 | 21 | 4
V23586 | 73 | 73 | 0 | 7107 | 7107 | 13343 | 0.84 | 0.3 | 0.35 | 0.03 | 0.01 | 0.53 | 3.86 | 4.71 | 1.73 | 6.02 | 0.11 | 0 | 0 | 81.66 | 42492.86 | 42492.82 | 42492.72 | 42492.8 | 42492.87 | 3612 | 501.32 | 9516 | 4851 | 6228 | 5697 | -0.77 | 3.84 | 2.43 | 0.95 | 12.36 | 18.67 | -5.59 | 16.94 | 27.99 | -5.19 | -124.15 | -1502.02 | #DIV/0! | 0.3 | 0.28576 | 0.834535 | 0.260958 | 81.294892 | 3.879562 | 4.519717 | 0.027211 | 0.011772 | 0.383767 | 0.238865 | 1.683512 | 6.32284 | 0.028024 | 0.130495 | 0.013074 | 0 | 0.003037 | 0 | 0.000226 | 0.009434 | 0.011588 | 0.003751 | 0.006286 | 0.004426 | 0 | 0.02 | 0.024269 | 0 | 0.002 | 0 | 0 | 5 | 0 | 16 | 0 | 27 | 10 | 0 | 7 | 0 | 8
V23793 | 138 | 138 | 0 | 7116 | 7116 | 13343 | 0.84 | 0.32 | 0.33 | 0.03 | 0.01 | 0.51 | 3.99 | 4.72 | 1.75 | 5.89 | 0 | 0 | 0 | 81.89 | 42521.52 | 42521.48 | 42521.38 | 42521.46 | 42521.53 | 3680 | 522.88 | 8521 | 5492 | 6034 | 5343 | 0.84 | 2.33 | 6.16 | -4.47 | 8.7 | 25.23 | 5.56 | 30.31 | 44.83 | 2.79 | #DIV/0! | -4766.09 | #DIV/0! | -0.37 | 0.244447 | 0.871018 | 0.290482 | 81.969657 | 3.946335 | 4.599372 | 0.024165 | 0.00841 | 0.280255 | 0.209337 | 1.634438 | 5.709322 | 0.013404 | 0.107738 | 0.011625 | 0 | 0.002896 | 0 | 0.000162 | 0.01355 | 0.0106 | 0.004257 | 0.005206 | 0.004166 | 0 | 0.02 | 0.017158 | 0 | 0.002 | 0 | 0 | 5 | 0 | 30 | 0 | 39 | 8 | 0 | 12 | 38 | 6
V23848 | 48 | 48 | 0 | 7227 | 7227 | 13343 | 0.87 | 0.32 | 0.41 | 0.02 | 0.01 | 0.48 | 3.92 | 4.79 | 1.76 | 5.96 | 0.07 | 0 | 0 | 83.22 | 42527.67 | 42527.63 | 42527.53 | 42527.61 | 42527.68 | 3748 | 539.98 | 8961 | 5100 | 5897 | 5163 | -2.24 | 1.31 | -1.78 | -7.49 | 1.95 | 25.41 | 1.49 | 17.32 | 40.74 | 0.82 | -196.11 | -1033.72 | #DIV/0! | 0.17 | 0.297638 | 0.91777 | 0.30958 | 81.580571 | 3.931374 | 4.64194 | 0.022452 | 0.009485 | 0.279916 | 0.198514 | 1.761951 | 5.807404 | 0.033566 | 0.111411 | 0.015452 | 0 | 0.003077 | 0 | 0.000147 | 0.008322 | 0.010979 | 0.003631 | 0.004578 | 0.004243 | 0 | 0.02 | 0.023998 | 0 | 0.002 | 0 | 0 | 3 | 0 | 9 | 0 | 12 | 5 | 0 | 0 | 17 | 2
V23853 | 79 | 79 | 0 | 7091 | 7091 | 13343 | 0.85 | 0.32 | 0.4 | 0.02 | 0.01 | 0.47 | 3.84 | 4.7 | 1.73 | 5.85 | 0.07 | 0 | 0 | 81.65 | 42528.01 | 42527.97 | 42527.87 | 42527.95 | 42528.02 | 3910 | 534.88 | 8749 | 5005 | 5667 | 5054 | 0.97 | 5.9 | -8.37 | -5.31 | 11.15 | 22.09 | -5.52 | 7.68 | 41.96 | -4.82 | -180.2 | -830.56 | #DIV/0! | 0.26 | 0.311826 | 0.899599 | 0.28099 | 81.504416 | 3.809725 | 4.424621 | 0.02403 | 0.010617 | 0.273383 | 0.193225 | 1.88025 | 6.136507 | 0.038031 | 0.108626 | 0.012795 | 0 | 0.003043 | 0 | 0.000149 | 0.01611 | 0.010582 | 0.00415 | 0.005239 | 0.004603 | 0 | 0.02 | 0.025482 | 0 | 0.002 | 0 | 0 | 5 | 0 | 25 | 0 | 37 | 9 | 0 | 0 | 0 | 3
V23918 | 46 | 46 | 0 | 7088 | 7088 | 13343 | 0.8 | 0.33 | 0.36 | 0.03 | 0.01 | 0.45 | 3.88 | 4.79 | 1.84 | 5.8 | 0.08 | 0 | 0 | 81.51 | 42534.73 | 42534.69 | 42534.59 | 42534.67 | 42534.74 | 3469 | 522.68 | 9359 | 4825 | 5967 | 5271 | 1.34 | 0.54 | 0.82 | -3.95 | 20.78 | 29.8 | 8.25 | 22.12 | 35.65 | -1.79 | -144.76 | -2760.38 | #DIV/0! | 0.07 | 0.254276 | 0.833785 | 0.258984 | 81.562149 | 3.832018 | 4.767729 | 0.023821 | 0.007455 | 0.287331 | 0.198555 | 1.826322 | 5.914331 | 0.025722 | 0.11256 | 0.015335 | 0 | 0.002946 | 0 | 0.000199 | 0.00921 | 0.011263 | 0.003658 | 0.00279 | 0.003987 | 0 | 0.02 | 0.023575 | 0 | 0.002 | 0 | 0 | 5 | 0 | 18 | 0 | 0 | 10 | 0 | 0 | 6 | 7
V23929 | 68 | 68 | 0 | 7127 | 7127 | 13343 | 0.78 | 0.33 | 0.35 | 0.03 | 0.01 | 0.39 | 3.95 | 4.87 | 1.9 | 5.77 | 0.09 | 0 | 0 | 81.95 | 42535.48 | 42535.44 | 42535.33 | 42535.42 | 42535.48 | 3567 | 501.48 | 9209 | 4758 | 6014 | 5320 | 1.08 | 2.99 | 3.11 | -17.12 | 2.58 | 14.58 | 5.01 | 23.86 | 21.05 | 2.09 | -126.1 | -1710.37 | #DIV/0! | -0.02 | 0.295428 | 0.910212 | 0.324662 | 81.622621 | 3.886993 | 4.702453 | 0.024162 | 0.008542 | 0.308086 | 0.20066 | 1.836826 | 5.628125 | 0.040775 | 0.110861 | 0.016892 | 0 | 0.003306 | 0 | 0.000168 | 0.009996 | 0.010743 | 0.003607 | 0.003738 | 0.004285 | 0 | 0.02 | 0.024859 | 0 | 0.002 | 0 | 0 | 5 | 0 | 15 | 0 | 7 | 4 | 0 | 0 | 35 | 2
V23995 | 77 | 77 | 0 | 7095 | 7095 | 13343 | 0.82 | 0.29 | 0.38 | 0.02 | 0.01 | 0.54 | 3.82 | 4.73 | 1.77 | 5.81 | 0.1 | 0 | 0 | 81.68 | 42542.07 | 42542.03 | 42541.93 | 42542.01 | 42542.08 | 3714 | 527.63 | 8469 | 5140 | 5597 | 4768 | -3.32 | 0.65 | 1.99 | -8.81 | 13.6 | 19.58 | -15.48 | -33.58 | 16.25 | -0.52 | -128.89 | -1773.42 | #DIV/0! | 0.42 | 0.302738 | 0.893776 | 0.253001 | 81.358182 | 3.952972 | 4.69781 | 0.026997 | 0.014298 | 0.451179 | 0.22583 | 1.732186 | 5.846553 | 0.021865 | 0.124002 | 0.016371 | 0 | 0.003319 | 0 | 0.00014 | 0.009051 | 0.010845 | 0.003826 | 0.003626 | 0.004559 | 0 | 0.02 | 0.024875 | 0 | 0.002 | 0 | 0 | 5 | 0 | 17 | 0 | 16 | 11 | 0 | 2 | 22 | 4
v24058 | 84 | 84 | 0 | 7098 | 7098 | 13343 | 0.79 | 0.37 | 0.3 | 0.03 | 0.01 | 0.56 | 3.93 | 4.72 | 1.72 | 5.89 | 0.17 | 0 | 0 | 81.52 | 42548.76 | 42548.71 | 42548.62 | 42548.7 | 42548.76 | 3643 | 528.97 | 8604 | 4901 | 5795 | 4647 | 3.92 | 1.55 | 7.03 | -17.21 | 10.11 | 14.07 | 0.31 | -49.54 | 7.42 | 1.57 | -38.45 | -24643.63 | #DIV/0! | -0.12 | 0.255029 | 0.929086 | 0.330533 | 81.609578 | 3.775131 | 4.648422 | 0.026914 | 0.019261 | 0.521028 | 0.236718 | 1.595094 | 5.800341 | 0.022901 | 0.13212 | 0.012201 | 0 | 0.003425 | 0 | 0.000134 | 0.011653 | 0.011036 | 0.004692 | 0.003821 | 0.004578 | 0 | 0.02 | 0.024303 | 0 | 0.002 | 0 | 0 | 5 | 0 | 28 | 0 | 14 | 4 | 0 | 15 | 18 | 0
V24061 | 73 | 73 | 0 | 7090 | 7090 | 13343 | 0.8 | 0.37 | 0.32 | 0.03 | 0.01 | 0.48 | 4.26 | 4.72 | 1.72 | 5.88 | 0.18 | 0 | 0 | 81.12 | 42548.99 | 42548.94 | 42548.85 | 42548.93 | 42549 | 3430 | 518.6 | 8761 | 4062 | 6296 | 4805 | -4.66 | 2.81 | -1.05 | -6.77 | 15.28 | 10.96 | -8.61 | 9.74 | 20.79 | 4.77 | -25.84 | -4833.93 | #DIV/0! | -0.02 | 0.283836 | 0.857487 | 0.310205 | 81.220816 | 4.4678 | 4.594048 | 0.028262 | 0.010415 | 0.377733 | 0.228338 | 1.744576 | 5.608917 | 0.03621 | 0.129607 | 0.013918 | 0 | 0.003278 | 0 | 0.000187 | 0.01267 | 0.011043 | 0.004607 | 0.003408 | 0.004041 | 0 | 0.02 | 0.026599 | 0 | 0.002 | 0 | 0 | 5 | 0 | 0 | 0 | 18 | 6 | 0 | 1 | 35 | 8
V24064 | 48 | 48 | 0 | 7089 | 7089 | 13343 | 0.8 | 0.37 | 0.32 | 0.03 | 0.01 | 0.48 | 4.26 | 4.72 | 1.71 | 5.88 | 0.18 | 0 | 0 | 81.12 | 42549.2 | 42549.16 | 42549.06 | 42549.14 | 42549.21 | 3749 | 536.03 | 8616 | 5403 | 6005 | 4583 | 2.72 | 0.32 | 2.04 | -2.48 | 16.72 | 14.77 | 0.42 | 13.18 | 15.47 | 1.23 | -27.61 | -5056.89 | #DIV/0! | -0.11 | 0.271703 | 0.823126 | 0.30499 | 81.305605 | 4.153425 | 4.712471 | 0.025917 | 0.01002 | 0.403155 | 0.231576 | 1.680113 | 5.818052 | 0.028628 | 0.130315 | 0.014549 | 0 | 0.003344 | 0 | 0.000162 | 0.012475 | 0.011068 | 0.004781 | 0.003407 | 0.004057 | 0 | 0.02 | 0.025059 | 0 | 0.002 | 0 | 0 | 5 | 0 | 0 | 0 | 4 | 6 | 0 | 7 | 16 | 10
V24273 | 11 | 11 | 0 | 7113 | 7113 | 13343 | 0.84 | 0.33 | 0.32 | 0.03 | 0.01 | 0.58 | 3.98 | 4.76 | 1.79 | 5.84 | 0.16 | 0 | 0 | 81.6 | 42570.63 | 42570.59 | 42570.49 | 42570.58 | 42570.64 | 3694 | 532.89 | 9052 | 4723 | 6045 | 4854 | -1.88 | -1.66 | -5.27 | -10.05 | -2.24 | 19.46 | 9.02 | -3.4 | 13.2 | -2.46 | -55.07 | -6004.58 | #DIV/0! | 0.83 | 0.256953 | 0.923954 | 0.337022 | 80.734206 | 4.043922 | 4.831236 | 0.024807 | 0.010161 | 0.498475 | 0.245159 | 1.879789 | 5.965432 | 0.001369 | 0.133855 | 0.015019 | 0 | 0.00398 | 0 | 0.000154 | 0.014005 | 0.011376 | 0.004716 | 0.005267 | 0.004475 | 0 | 0.02 | 0.032667 | 0 | 0.002 | 0 | 0 | 5 | 0 | 0 | 0 | 0 | 4 | 0 | 0 | 0 | 2
V24324 | 18 | 18 | 0 | 7100 | 7100 | 13343 | 0.93 | 0.3 | 0.3 | 0.03 | 0.01 | 0.6 | 4.05 | 4.8 | 1.8 | 6 | 0 | 0 | 0 | 81.22 | 42577.35 | 42577.31 | 42577.2 | 42577.28 | 42577.36 | 3958 | 571.3 | 8988 | 6059 | 6385 | 5722 | -0.42 | 0.93 | -0.79 | 3.84 | 9.66 | 25.93 | -6.49 | 17.35 | 26.21 | -1.29 | #DIV/0! | #DIV/0! | #DIV/0! | 0.3 | 0.222208 | 0.894315 | 0.271014 | 80.939369 | 4.067088 | 4.755598 | 0.027687 | 0.009092 | 0.442742 | 0.242351 | 1.814216 | 6.077686 | 0.00096 | 0.128521 | 0.01537 | 0 | 0.00293 | 0 | 0.000116 | 0.010546 | 0.011478 | 0.004468 | 0.004091 | 0.004224 | 0 | 0.02 | 0.031927 | 0 | 0.002 | 0 | 0 | 5 | 0 | 0 | 0 | 0 | 9 | 0 | 0 | 0 | 4
V24325 | 19 | 19 | 0 | 7100 | 7100 | 13343 | 0.93 | 0.3 | 0.3 | 0.03 | 0.01 | 0.6 | 4.05 | 4.8 | 1.8 | 6 | 0 | 0 | 0 | 81.22 | 42577.43 | 42577.39 | 42577.28 | 42577.36 | 42577.43 | 3836 | 560.57 | 8901 | 5759 | 6477 | 5600 | -0.67 | 0.92 | 0.03 | 3.61 | 10.14 | 26.45 | -10.32 | 7.45 | 25.53 | -0.89 | #DIV/0! | #DIV/0! | #DIV/0! | 0.27 | 0.220637 | 0.896443 | 0.269584 | 80.967238 | 4.077036 | 4.755974 | 0.028682 | 0.010181 | 0.446818 | 0.236679 | 1.799386 | 6.053357 | 0.000683 | 0.127332 | 0.01557 | 0 | 0.002937 | 0 | 0.000123 | 0.011695 | 0.011495 | 0.0044 | 0.005089 | 0.004321 | 0 | 0.02 | 0.032338 | 0 | 0.002 | 0 | 0 | 5 | 0 | 0 | 0 | 0 | 10 | 0 | 0 | 0 | 4
V24326 | 25 | 25 | 0 | 7100 | 7100 | 13343 | 0.93 | 0.3 | 0.3 | 0.03 | 0.01 | 0.6 | 4.05 | 4.8 | 1.8 | 6 | 0 | 0 | 0 | 81.22 | 42577.51 | 42577.47 | 42577.35 | 42577.44 | 42577.52 | 4043 | 571.13 | 9572 | 6134 | 7056 | 5876 | -2.02 | 2.46 | 1.69 | 4.16 | 14.75 | 23.4 | -3.4 | 25.77 | 35.57 | 0.55 | #DIV/0! | #DIV/0! | #DIV/0! | -0.01 | 0.229788 | 0.891308 | 0.255756 | 81.188924 | 4.131864 | 4.681948 | 0.026884 | 0.008165 | 0.386601 | 0.227396 | 1.769592 | 5.966878 | 0.006801 | 0.120163 | 0.018102 | 0 | 0.002974 | 0 | 0.000121 | 0.011814 | 0.011077 | 0.004493 | 0.003694 | 0.004046 | 0 | 0.02 | 0.02961 | 0 | 0.002 | 0 | 0 | 5 | 0 | 0 | 0 | 6 | 10 | 0 | 0 | 0 | 4
V24603 | 62 | 62 | 0 | 7118 | 7118 | 13343 | 0.84 | 0.36 | 0.34 | 0.03 | 0.01 | 0.51 | 3.94 | 4.72 | 1.74 | 5.89 | 0.07 | 0 | 0 | 81.86 | 42633.52 | 42633.48 | 42633.39 | 42633.47 | 42633.53 | 3647 | 497.68 | 8426 | 5038 | 5445 | 4518 | -1.6 | 2.38 | 0.57 | -5.21 | 18.25 | 21.42 | -7.73 | 20.54 | 12.6 | 2.13 | -230.78 | -4221.08 | #DIV/0! | 0.09 | 0.267644 | 0.884872 | 0.294052 | 81.540265 | 3.988624 | 4.592611 | 0.026902 | 0.009099 | 0.444775 | 0.220111 | 1.724038 | 5.743223 | 0.03873 | 0.122478 | 0.014266 | 0 | 0.00309 | 0 | 0.00021 | 0.012506 | 0.011737 | 0.004862 | 0.003436 | 0.004142 | 0 | 0.02 | 0.026327 | 0 | 0.002 | 0 | 0 | 1 | 0 | 4 | 0 | 18 | 7 | 0 | 3 | 24 | 5
V24604 | 48 | 48 | 0 | 7098 | 7098 | 13343 | 0.84 | 0.36 | 0.34 | 0.02 | 0.01 | 0.51 | 3.93 | 4.71 | 1.73 | 5.87 | 0.07 | 0 | 0 | 81.63 | 42633.59 | 42633.55 | 42633.45 | 42633.53 | 42633.6 | 3337 | 476.71 | 8127 | 3982 | 5384 | 4405 | -0.14 | 0.29 | 0.52 | -3.18 | 17.39 | 24.82 | -3.58 | 19.48 | 16.47 | -2.85 | -222.85 | -4468.7 | #DIV/0! | 0.4 | 0.256155 | 0.867532 | 0.297306 | 81.289651 | 3.930963 | 4.690667 | 0.025863 | 0.009222 | 0.424856 | 0.21544 | 1.72472 | 6.034637 | 0.007251 | 0.121321 | 0.015126 | 0 | 0.003067 | 0 | 0.000167 | 0.013654 | 0.011788 | 0.004741 | 0.003745 | 0.004163 | 0 | 0.02 | 0.025963 | 0 | 0.002 | 0 | 0 | 1 | 0 | 8 | 0 | 10 | 7 | 0 | 17 | 0 | 5
V27526 | 38.5 | 38.5 | 0 | 6611 | 6611 | 13343 | 0.8 | 0.33 | 0.31 | 0.03 | 0.01 | 0.43 | 3.68 | 4.44 | 1.74 | 5.3 | 0.11 | 0 | 0 | 75.95 | 42984.16 | 42984.11 | 42984.02 | 42984.1 | 42984.16 | 3514 | 558.4 | 8126 | 5040 | 5694 | 4711 | -0.57 | -0.41 | -1.45 | -4.91 | 18.3 | 18.87 | -5.4 | -19.08 | 10.15 | -1.54 | -101.26 | -332.9 | #DIV/0! | 0.54 | 0.270952 | 0.904766 | 0.291627 | 81.096624 | 3.976524 | 4.785046 | 0.028574 | 0.018462 | 0.417033 | 0.24824 | 1.894418 | 5.780928 | 0.025976 | 0.144683 | 0.014406 | 0 | 0.002722 | 0 | 0.000232 | 0.011906 | 0.012025 | 0.006088 | 0.009416 | 0.004187 | 0 | 0.02 | 0.033165 | 0 | 0.002 | 0 | 0 | 5 | 0 | 0 | 0 | 0 | 0 | 0 | 0 | 32.5 | 1
V27586 | 15 | 15 | 0 | 6999 | 6999 | 13343 | 0.85 | 0.29 | 0.31 | 0.02 | 0.01 | 0.56 | 3.97 | 4.75 | 1.74 | 5.78 | 0.07 | 0 | 0 | 80.26 | 42991.43 | 42991.39 | 42991.28 | 42991.37 | 42991.43 | 3699 | 538.98 | 8287 | 5039 | 5757 | 5100 | -1.03 | 0.65 | -0.12 | 3.19 | 23.75 | 31.45 | 5.13 | -22.55 | 17.93 | -3.4 | -220.36 | -495.38 | #DIV/0! | 0.45 | 0.21567 | 0.835406 | 0.226777 | 81.012904 | 4.065609 | 4.781479 | 0.023732 | 0.013371 | 0.462682 | 0.229686 | 1.769368 | 6.064606 | 0.061279 | 0.127163 | 0.010208 | 0 | 0.00222 | 0 | 0.000241 | 0.01024 | 0.011663 | 0.008303 | 0.007394 | 0.00388 | 0 | 0.02 | 0.034119 | 0 | 0.002 | 0 | 0 | 5 | 0 | 0 | 0 | 0 | 0 | 0 | 2 | 0 | 8
V27596 | 21 | 21 | 0 | 7014 | 7014 | 13343 | 0.85 | 0.29 | 0.31 | 0.02 | 0.01 | 0.56 | 3.98 | 4.76 | 1.67 | 5.79 | 0.07 | 0 | 0 | 80.51 | 42992.26 | 42992.22 | 42992.11 | 42992.19 | 42992.27 | 3796 | 547.76 | 9179 | 5520 | 6733 | 5754 | 1.1 | -1.57 | -4.87 | 4.01 | 31.48 | 31.64 | 9.12 | -16.23 | 10.88 | 0.06 | -214.77 | -518.28 | #DIV/0! | 0.33 | 0.214921 | 0.828203 | 0.203369 | 81.195639 | 3.98559 | 4.888579 | 0.022747 | 0.012681 | 0.501852 | 0.227416 | 1.767982 | 5.85559 | 0.05807 | 0.126074 | 0.010578 | 0 | 0.00213 | 0 | 0.000223 | 0.01102 | 0.011741 | 0.008237 | 0.007547 | 0.003844 | 0 | 0.02 | 0.033969 | 0 | 0.002 | 0 | 0 | 5 | 0 | 0 | 0 | 0 | 0 | 0 | 2 | 6 | 8
V27597 | 21 | 21 | 0 | 6995 | 6995 | 13343 | 0.85 | 0.29 | 0.31 | 0.02 | 0.01 | 0.56 | 3.98 | 4.75 | 1.67 | 5.79 | 0.07 | 0 | 0 | 80.26 | 42992.33 | 42992.29 | 42992.19 | 42992.27 | 42992.34 | 3652 | 535.33 | 8404 | 5114 | 5745 | 5070 | 1.02 | -0.9 | 0.54 | 3.09 | 24.24 | 27.92 | 7.04 | -15.14 | 20.69 | -2.91 | -225.7 | -669.22 | #DIV/0! | 0.42 | 0.224371 | 0.839033 | 0.224745 | 81.081194 | 3.99661 | 4.862243 | 0.023306 | 0.012585 | 0.448734 | 0.234768 | 1.683717 | 6.045603 | 0.088175 | 0.126 | 0.009897 | 0 | 0.002335 | 0 | 0.000205 | 0.009162 | 0.011713 | 0.00841 | 0.007059 | 0.003777 | 0 | 0.02 | 0.034359 | 0 | 0.002 | 0 | 0 | 5 | 0 | 0 | 0 | 0 | 0 | 0 | 9 | 0 | 7
V27953 | 68 | 68 | 0 | 7011 | 7011 | 13343 | 0.82 | 0.36 | 0.31 | 0.03 | 0.01 | 0.48 | 3.99 | 4.69 | 1.75 | 5.81 | 0.12 | 0 | 0 | 80.41 | 43031.94 | 43031.9 | 43031.8 | 43031.88 | 43031.94 | 3717 | 538.93 | 7894 | 5011 | 5468 | 4782 | 1.57 | -0.54 | 1.26 | 2.04 | 40.73 | 27.48 | 4.8 | -4.15 | 18.13 | 0.29 | -98.04 | -849.91 | -4132.91 | 0.05 | 0.224664 | 0.813779 | 0.218922 | 81.353595 | 3.97909 | 4.775279 | 0.024747 | 0.013435 | 0.399587 | 0.2467 | 1.746579 | 5.864051 | 0.092012 | 0.137273 | 0.012194 | 0 | 0.002626 | 0 | 0.000233 | 0.013323 | 0.011696 | 0.005092 | 0.008941 | 0.004248 | 0 | 0.02 | 0.029937 | 0 | 0.002 | 0 | 0 | 5 | 0 | 0 | 0 | 15 | 0 | 0 | 4 | 35 | 9
V27958 | 106 | 106 | 0 | 7055 | 7055 | 13343 | 0.82 | 0.37 | 0.31 | 0.03 | 0.01 | 0.48 | 4.01 | 4.7 | 1.75 | 5.81 | 0.12 | 0 | 0 | 80.99 | 43032.26 | 43032.22 | 43032.12 | 43032.2 | 43032.27 | 3801 | 542.07 | 10120 | 5073 | 5801 | 5014 | 2.12 | 0.29 | 2.89 | -3.23 | 29.03 | 24.28 | 9.31 | 14.05 | 20.19 | 1.89 | -92.66 | -508.64 | -696.97 | -0.19 | 0.236979 | 0.853944 | 0.262802 | 81.632038 | 3.945558 | 4.713835 | 0.023512 | 0.011057 | 0.387573 | 0.240223 | 1.70999 | 5.730187 | 0.017216 | 0.130376 | 0.012078 | 0 | 0.002551 | 0 | 0.000162 | 0.012322 | 0.01143 | 0.00521 | 0.007939 | 0.004 | 0 | 0.02 | 0.027017 | 0 | 0.002 | 0 | 0 | 5 | 0 | 0 | 0 | 27 | 15 | 0 | 8 | 44 | 7
V28030 | 93 | 93 | 0 | 7397 | 7397 | 13343 | 0.84 | 0.36 | 0.36 | 0.03 | 0.01 | 0.51 | 4.22 | 4.88 | 1.8 | 6.13 | 0.11 | 0 | 0 | 84.97 | 43042.58 | 43042.54 | 43042.47 | 43042.51 | 43042.59 | 3816 | 536.18 | 9469 | 5456 | 6920 | 5753 | -1.44 | 1.77 | -2.37 | -0.84 | 39.43 | 35.03 | 7.89 | 8.52 | 14.59 | -4.42 | -128.78 | #DIV/0! | -3090.93 | 0.53 | 0.223094 | 0.814218 | 0.208686 | 81.097131 | 4.107674 | 4.598891 | 0.024555 | 0.012541 | 0.415676 | 0.231966 | 1.771381 | 6.142777 | 0.109571 | 0.131297 | 0.012086 | 0 | 0.002626 | 0 | 0.000142 | 0.012692 | 0.01176 | 0.005928 | 0.009381 | 0.004239 | 0 | 0.02 | 0.029689 | 0 | 0.002 | 0 | 0 | 5 | 0 | 0 | 0 | 31 | 15 | 0 | 2 | 30 | 10
V28058 | 81 | 81 | 0 | 7194 | 7194 | 13343 | 0.91 | 0.31 | 0.31 | 0.03 | 0.01 | 0.58 | 4.13 | 4.81 | 1.75 | 5.95 | 0.01 | 0 | 0 | 82.57 | 43046.75 | 43046.71 | 43046.64 | 43046.68 | 43046.76 | 4019 | 548.59 | 9404 | 5938 | 6742 | 5646 | 0.87 | 1.17 | 1.32 | 5.97 | 44.96 | 34.68 | -0.83 | -34.74 | 23.8 | 0.78 | -1812.93 | #DIV/0! | #DIV/0! | -0.09 | 0.20178 | 0.846206 | 0.166771 | 81.530993 | 4.041147 | 4.685462 | 0.025972 | 0.014591 | 0.433157 | 0.235992 | 1.704762 | 5.821219 | 0.040983 | 0.131307 | 0.011976 | 0 | 0.002409 | 0 | 0.000173 | 0.016241 | 0.011592 | 0.00582 | 0.00927 | 0.004253 | 0 | 0.02 | 0.035923 | 0 | 0.002 | 0 | 0 | 5 | 0 | 0 | 0 | 20 | 15 | 0 | 8 | 26 | 7
V28059 | 63 | 63 | 0 | 7207 | 7207 | 13343 | 0.91 | 0.31 | 0.31 | 0.03 | 0.01 | 0.58 | 4.14 | 4.81 | 1.75 | 5.96 | 0.01 | 0 | 0 | 82.73 | 43046.83 | 43046.79 | 43046.72 | 43046.76 | 43046.84 | 4116 | 558.56 | 9981 | 6294 | 6927 | 5713 | 0.9 | -0.74 | -1.82 | 6.71 | 38.37 | 31.6 | 1.66 | -22.83 | 29.74 | 0.24 | -1728.66 | #DIV/0! | #DIV/0! | 0.1 | 0.211533 | 0.838355 | 0.186787 | 81.38532 | 4.040693 | 4.771193 | 0.02532 | 0.013293 | 0.398537 | 0.234704 | 1.756007 | 5.850665 | 0.032612 | 0.132058 | 0.012838 | 0 | 0.00257 | 0 | 0.000144 | 0.019955 | 0.011466 | 0.005957 | 0.008467 | 0.004286 | 0 | 0.02 | 0.035239 | 0 | 0.002 | 0 | 0 | 5 | 0 | 0 | 0 | 10 | 15 | 0 | 3 | 22 | 8
V28063 | 56 | 56 | 0 | 7238 | 7238 | 13343 | 0.92 | 0.31 | 0.31 | 0.03 | 0.01 | 0.58 | 4.16 | 4.84 | 1.76 | 5.98 | 0.01 | 0 | 0 | 83.08 | 43047.14 | 43047.1 | 43047.03 | 43047.07 | 43047.15 | 3755 | 536.97 | 9239 | 5878 | 6550 | 6013 | 3 | 0.3 | -0.41 | 7.67 | 42.38 | 34.58 | 1.89 | -20.68 | 28.67 | -2.57 | -1793.67 | #DIV/0! | #DIV/0! | 0.07 | 0.202044 | 0.831015 | 0.174571 | 81.399541 | 3.954086 | 4.727055 | 0.025272 | 0.013069 | 0.405602 | 0.232196 | 1.735203 | 6.018327 | 0.03613 | 0.130055 | 0.012669 | 0 | 0.002459 | 0 | 0.000132 | 0.013004 | 0.0117 | 0.005638 | 0.008813 | 0.004276 | 0 | 0.02 | 0.035143 | 0 | 0.002 | 0 | 0 | 5 | 0 | 0 | 0 | 14 | 15 | 0 | 4 | 10 | 8
V28064 | 52 | 52 | 0 | 7205 | 7205 | 13343 | 0.92 | 0.31 | 0.31 | 0.03 | 0.01 | 0.59 | 4.14 | 4.8 | 1.78 | 5.88 | 0.01 | 0 | 0 | 82.75 | 43047.22 | 43047.18 | 43047.11 | 43047.15 | 43047.23 | 3752 | 548.7 | 9272 | 5808 | 6745 | 5914 | 3.65 | -0.47 | 3.01 | 3.65 | 51.05 | 40.49 | 1.79 | -46.56 | 24.37 | -3.66 | -2495.44 | #DIV/0! | #DIV/0! | 0.09 | 0.182749 | 0.877321 | 0.147729 | 81.435323 | 3.929459 | 4.749858 | 0.025325 | 0.01581 | 0.437706 | 0.229645 | 1.699513 | 5.999612 | 0.022798 | 0.131313 | 0.012387 | 0 | 0.002408 | 0 | 0.000127 | 0.013735 | 0.011679 | 0.005739 | 0.008554 | 0.004199 | 0 | 0.02 | 0.03501 | 0 | 0.002 | 0 | 0 | 5 | 0 | 0 | 0 | 11 | 15 | 0 | 7 | 10 | 4
V28120 | 128 | 128 | 0 | 7058 | 7058 | 13343 | 0.83 | 0.31 | 0.32 | 0.03 | 0.01 | 0.53 | 4.04 | 4.67 | 1.79 | 5.58 | 0.1 | 0 | 0 | 81.23 | 43053.03 | 43052.99 | 43052.93 | 43052.97 | 43053.03 | 3823 | 547.55 | 8190 | 4916 | 5733 | 4809 | 1.57 | 1.6 | 6.7 | 0.31 | 26.92 | 31.02 | 7.12 | 12.58 | 16.6 | 2 | -116.22 | -527.16 | #DIV/0! | -0.32 | 0.223883 | 0.830954 | 0.227267 | 81.94319 | 4.000183 | 4.624147 | 0.02345 | 0.011522 | 0.446026 | 0.227752 | 1.67497 | 5.497178 | 0.04181 | 0.126868 | 0.010663 | 0 | 0.002619 | 0 | 0.000196 | 0.009983 | 0.011238 | 0.005725 | 0.007918 | 0.00393 | 0 | 0.02 | 0.02653 | 0 | 0.002 | 0 | 0 | 5 | 0 | 0 | 0 | 32 | 15 | 0 | 17 | 50 | 9
V28121 | 92 | 92 | 0 | 7049 | 7049 | 13343 | 0.83 | 0.31 | 0.32 | 0.03 | 0.01 | 0.53 | 4.04 | 4.68 | 1.79 | 5.61 | 0.11 | 0 | 0 | 81.07 | 43053.1 | 43053.06 | 43053 | 43053.04 | 43053.11 | 3718 | 537.05 | 10042 | 4917 | 6212 | 5419 | 3.31 | -0.53 | 0.19 | -0.68 | 29.9 | 29.46 | 5.19 | -0.66 | 17.14 | -3.95 | -117.59 | -680.11 | #DIV/0! | 0.34 | 0.227512 | 0.841636 | 0.217616 | 81.350871 | 3.92987 | 4.734407 | 0.023947 | 0.013317 | 0.445507 | 0.231121 | 1.798336 | 5.867434 | 0.083313 | 0.132965 | 0.011731 | 0 | 0.002735 | 0 | 0.000193 | 0.008178 | 0.011675 | 0.006115 | 0.008152 | 0.004021 | 0 | 0.02 | 0.027346 | 0 | 0.002 | 0 | 0 | 5 | 0 | 0 | 0 | 24 | 15 | 0 | 10 | 31 | 7
V28327 | 108 | 108 | 0 | 7000 | 7000 | 13343 | 0.83 | 0.29 | 0.31 | 0.03 | 0.01 | 0.51 | 3.82 | 4.52 | 1.64 | 6.01 | 0.11 | 0 | 0 | 80.57 | 43074.48 | 43074.44 | 43074.39 | 43074.43 | 43074.49 | 3759 | 514.65 | 8584 | 5099 | 6008 | 4859 | 1.35 | 1.07 | 1.76 | -3.69 | 27.88 | 25.87 | 2.08 | -33.38 | 13.47 | 0.91 | -121.38 | -323.63 | #DIV/0! | 0.14 | 0.233523 | 0.869555 | 0.213734 | 81.569914 | 3.818483 | 4.529665 | 0.024953 | 0.016155 | 0.443159 | 0.239087 | 1.636081 | 6.035194 | 0.130049 | 0.136231 | 0.012709 | 0 | 0.00294 | 0 | 0.000167 | 0.011914 | 0.01071 | 0.004252 | 0.007862 | 0.004098 | 0 | 0.02 | 0.027567 | 0 | 0.002 | 0 | 0 | 1 | 0 | 54 | 0 | 27 | 0 | 0 | 21 | 0 | 5
V28382 | 15 | 15 | 0 | 6992 | 6992 | 13343 | 0.87 | 0.31 | 0.29 | 0.03 | 0.01 | 0.54 | 3.87 | 4.61 | 1.68 | 5.88 | 0.1 | 0 | 0 | 80.33 | 43080.54 | 43080.5 | 43080.43 | 43080.47 | 43080.54 | 3909 | 559.39 | 8708 | 5639 | 6192 | 5276 | 2.85 | -1.78 | -1.7 | -2.83 | 36.53 | 24.48 | 8.4 | -34.42 | 17 | -0.27 | -133.74 | #DIV/0! | -15838.03 | 0.32 | 0.220187 | 0.904592 | 0.199147 | 81.278851 | 3.817669 | 4.762154 | 0.024094 | 0.016267 | 0.455929 | 0.24524 | 1.733265 | 5.985282 | 0.111238 | 0.141114 | 0.011776 | 0 | 0.002873 | 0 | 0.000799 | 0.011021 | 0.010571 | 0.003784 | 0.006648 | 0.004123 | 0 | 0.02 | 0.031376 | 0 | 0.002 | 0 | 0 | 5 | 0 | 7 | 0 | 0 | 0 | 0 | 1 | 0 | 2
V28384 | 46 | 46 | 0 | 7013 | 7013 | 13343 | 0.87 | 0.31 | 0.29 | 0.03 | 0.01 | 0.54 | 3.88 | 4.63 | 1.68 | 5.9 | 0.1 | 0 | 0 | 80.57 | 43080.67 | 43080.63 | 43080.57 | 43080.61 | 43080.68 | 3903 | 569.2 | 8695 | 5629 | 6130 | 4958 | 2.81 | 0.93 | 3.39 | -1.82 | 31.32 | 23.37 | 6.08 | -38.13 | 14.15 | 0.7 | -130.49 | #DIV/0! | -8550.56 | -0.04 | 0.223339 | 0.895578 | 0.215415 | 81.568986 | 3.817703 | 4.642415 | 0.024706 | 0.016724 | 0.47153 | 0.242941 | 1.645943 | 5.928946 | 0.060195 | 0.139412 | 0.011999 | 0 | 0.003011 | 0 | 0.000204 | 0.016695 | 0.010593 | 0.003205 | 0.00693 | 0.003989 | 0 | 0.02 | 0.027542 | 0 | 0.002 | 0 | 0 | 5 | 0 | 8 | 0 | 15 | 0 | 0 | 9 | 6 | 3
V28392 | 64 | 64 | 0 | 7002 | 7002 | 13343 | 0.82 | 0.37 | 0.29 | 0.02 | 0.01 | 0.57 | 3.96 | 4.64 | 1.72 | 5.44 | 0.1 | 0 | 0 | 80.73 | 43081.24 | 43081.2 | 43081.14 | 43081.18 | 43081.25 | 3712 | 532.11 | 8949 | 5399 | 6192 | 5399 | -3.61 | 0.69 | -2.54 | -3.35 | 26.26 | 18.57 | 0.5 | -20 | 13.59 | -5.58 | -146.6 | #DIV/0! | -6424.56 | 0.91 | 0.239593 | 0.855238 | 0.273305 | 81.080874 | 4.153929 | 4.672405 | 0.024593 | 0.014491 | 0.498774 | 0.243572 | 1.787761 | 5.817003 | 0.090945 | 0.139128 | 0.01611 | 0 | 0.003256 | 0 | 0.000179 | 0.011225 | 0.010331 | 0.003534 | 0.007314 | 0.003935 | 0 | 0.02 | 0.030506 | 0 | 0.002 | 0 | 0 | 5 | 0 | 0 | 0 | 11 | 0 | 0 | 0 | 42 | 6
V28396 | 108 | 108 | 0 | 7007 | 7007 | 13343 | 0.82 | 0.37 | 0.29 | 0.02 | 0.01 | 0.57 | 3.96 | 4.64 | 1.72 | 5.43 | 0.1 | 0 | 0 | 80.8 | 43081.57 | 43081.52 | 43081.47 | 43081.51 | 43081.57 | 3489 | 482.11 | 8233 | 4499 | 5531 | 4752 | -1.59 | 2.24 | 2.33 | 1.08 | 31.45 | 14.31 | 4.85 | -15.73 | 13.63 | -0.26 | -146.58 | #DIV/0! | -859.3 | 0.11 | 0.252265 | 0.817969 | 0.254744 | 81.746176 | 4.074477 | 4.595027 | 0.02351 | 0.013959 | 0.497774 | 0.242917 | 1.701124 | 5.516221 | 0.013362 | 0.137709 | 0.017246 | 0 | 0.003274 | 0 | 0.000303 | 0.016182 | 0.010141 | 0.003904 | 0.007618 | 0.004108 | 0 | 0.02 | 0.027989 | 0 | 0.002 | 0 | 0 | 5 | 0 | 0 | 0 | 29 | 0 | 0 | 7 | 57 | 10
V28398 | 129 | 129 | 0 | 7017 | 7017 | 13343 | 0.82 | 0.37 | 0.29 | 0.02 | 0.01 | 0.57 | 3.97 | 4.65 | 1.72 | 5.44 | 0.1 | 0 | 0 | 80.91 | 43081.71 | 43081.66 | 43081.6 | 43081.65 | 43081.71 | 3765 | 536.63 | 8393 | 4949 | 5816 | 4945 | -0.58 | 0.9 | 5.71 | -2.38 | 21.52 | 18.99 | 5.32 | 2.91 | 21.35 | -5.46 | -138.45 | #DIV/0! | -12.8 | 0.4 | 0.238519 | 0.84686 | 0.291593 | 81.507608 | 4.034037 | 4.658832 | 0.023397 | 0.011702 | 0.453124 | 0.233696 | 1.642275 | 5.804432 | 0.001569 | 0.138722 | 0.016887 | 0 | 0.003264 | 0 | 0.000193 | 0.0153 | 0.010421 | 0.004015 | 0.008048 | 0.004093 | 0 | 0.02 | 0.029411 | 0 | 0.002 | 0 | 0 | 5 | 0 | 0 | 0 | 38 | 0 | 0 | 10 | 69 | 7
V28458 | 37 | 37 | 0 | 6919 | 6919 | 13343 | 0.84 | 0.29 | 0.29 | 0.02 | 0.01 | 0.53 | 3.9 | 4.84 | 1.72 | 5.53 | 0.12 | 0 | 0 | 79.39 | 43088.47 | 43088.42 | 43088.36 | 43088.41 | 43088.47 | 3584 | 513.54 | 8722 | 4674 | 6226 | 4878 | 1.49 | 0.29 | 1.39 | 4.6 | 23.48 | 21.59 | 0.51 | -8.83 | 17.57 | -5.18 | -115.51 | #DIV/0! | -20681.67 | 0.5 | 0.234339 | 0.825699 | 0.230459 | 81.028197 | 3.937037 | 4.947047 | 0.025284 | 0.01202 | 0.448571 | 0.266868 | 1.744537 | 5.961508 | 0.073287 | 0.150301 | 0.015052 | 0 | 0.003206 | 0 | 0.000261 | 0.013767 | 0.010781 | 0.004671 | 0.008993 | 0.004288 | 0 | 0.02 | 0.031826 | 0 | 0.002 | 0 | 0 | 5 | 0 | 0 | 0 | 0 | 0 | 0 | 0 | 24 | 8
V28460 | 39 | 39 | 0 | 7054 | 7054 | 13343 | 0.86 | 0.3 | 0.3 | 0.03 | 0.01 | 0.54 | 3.98 | 4.92 | 1.75 | 5.6 | 0.12 | 0 | 0 | 80.99 | 43088.61 | 43088.57 | 43088.5 | 43088.55 | 43088.61 | 3862 | 548.03 | 8756 | 5362 | 5955 | 5225 | 0.3 | -0.32 | 1.06 | 3.13 | 19.05 | 20.91 | 2.93 | -21.48 | 15.03 | -4.81 | -118.91 | #DIV/0! | -13948.16 | 0.59 | 0.237123 | 0.836028 | 0.244342 | 81.000764 | 3.989248 | 4.962239 | 0.024632 | 0.013379 | 0.460011 | 0.271539 | 1.744222 | 5.908527 | 0.048593 | 0.14729 | 0.015964 | 0 | 0.003219 | 0 | 0.00017 | 0.011059 | 0.010657 | 0.00465 | 0.00865 | 0.004037 | 0 | 0.02 | 0.031656 | 0 | 0.002 | 0 | 0 | 5 | 0 | 0 | 0 | 0 | 0 | 0 | 1 | 25 | 8
V28533 | 117 | 117 | 0 | 6997 | 6997 | 13343 | 0.85 | 0.33 | 0.29 | 0.02 | 0.01 | 0.42 | 3.69 | 4.65 | 1.67 | 5.79 | 0.08 | 0 | 0 | 80.76 | 43104.18 | 43104.13 | 43104.07 | 43104.11 | 43104.18 | 3889 | 551.94 | 8856 | 5099 | 6092 | 5210 | 2.29 | 1.74 | 4.41 | 6.04 | 32.9 | 28.75 | -0.39 | -33.65 | 15.69 | 0.67 | -138.09 | #DIV/0! | -1993.94 | -0.21 | 0.210273 | 0.812454 | 0.227143 | 82.092852 | 3.6613 | 4.637364 | 0.023113 | 0.013447 | 0.361463 | 0.202462 | 1.620094 | 5.833166 | 0.07302 | 0.116046 | 0.015702 | 0 | 0.002742 | 0 | 0.000166 | 0.016595 | 0.009571 | 0.003401 | 0.009329 | 0.004925 | 0 | 0.02 | 0.031372 | 0 | 0.002 | 0 | 0 | 5 | 0 | 29 | 0 | 23 | 0 | 0 | 13 | 39 | 8
V28650 | 42 | 42 | 0 | 6994 | 6994 | 13343 | 0.88 | 0.32 | 0.34 | 0.02 | 0.01 | 0.49 | 3.71 | 4.74 | 1.77 | 5.78 | 0.08 | 0 | 0 | 80.42 | 43115.94 | 43115.9 | 43115.84 | 43115.89 | 43115.95 | 2971 | 422.02 | 8041 | 4137 | 5404 | 3872 | 0.56 | -1.55 | 0.54 | 1.83 | 41.99 | 30.09 | 3.31 | 0.82 | 21.53 | -1.89 | -222.7 | -1652.53 | #DIV/0! | 0.3 | 0.237918 | 0.875122 | 0.186468 | 81.357423 | 3.747983 | 4.883589 | 0.024251 | 0.012071 | 0.386648 | 0.252041 | 1.78687 | 5.973079 | 0.038828 | 0.12396 | 0.016726 | 0 | 0.005305 | 0 | 0.000139 | 0.016587 | 0.00956 | 0.00354 | 0.008747 | 0.004291 | 0 | 0.02 | 0.026852 | 0 | 0.002 | 0 | 0 | 5 | 0 | 15 | 0 | 0 | 0 | 0 | 0 | 18 | 4
V28815 | 75 | 75 | 0 | 6988 | 6988 | 13343 | 0.81 | 0.37 | 0.28 | 0.02 | 0.01 | 0.45 | 3.96 | 4.67 | 1.78 | 5.63 | 0.07 | 0 | 0 | 80.41 | 43130.6 | 43130.56 | 43130.5 | 43130.54 | 43130.61 | 3725 | 542.84 | 8299 | 4784 | 5415 | 4596 | -1.98 | 1.52 | 3.38 | -4.64 | 28.22 | 21.51 | -1.99 | 13.61 | 13.19 | -0.04 | -217.18 | #DIV/0! | #DIV/0! | 0.26 | 0.22382 | 0.862337 | 0.271867 | 81.449754 | 4.096279 | 4.668128 | 0.023119 | 0.011582 | 0.394589 | 0.238917 | 1.742746 | 5.72325 | 0.062434 | 0.123815 | 0.018658 | 0 | 0.003067 | 0 | 0.000177 | 0.010663 | 0.009906 | 0.004058 | 0.007878 | 0.004036 | 0 | 0.02 | 0.026923 | 0 | 0.002 | 0 | 0 | 5 | 0 | 0 | 0 | 25 | 0 | 0 | 2 | 37 | 6
V28816 | 73 | 73 | 0 | 6993 | 6993 | 13343 | 0.81 | 0.37 | 0.28 | 0.02 | 0.01 | 0.45 | 3.96 | 4.67 | 1.78 | 5.63 | 0.07 | 0 | 0 | 80.47 | 43130.67 | 43130.62 | 43130.57 | 43130.61 | 43130.67 | 3815 | 514.78 | 8397 | 4679 | 5626 | 4762 | -0.89 | 0.07 | 4.54 | -2.15 | 31.07 | 26.68 | -2.74 | 14.73 | 14.08 | -3.42 | -216.45 | #DIV/0! | #DIV/0! | 0.41 | 0.209122 | 0.841486 | 0.261369 | 81.337126 | 4.053523 | 4.734581 | 0.023289 | 0.011435 | 0.390287 | 0.23816 | 1.721104 | 5.911995 | 0.032861 | 0.126928 | 0.016931 | 0 | 0.00315 | 0 | 0.000153 | 0.011766 | 0.009862 | 0.004112 | 0.007951 | 0.003983 | 0 | 0.02 | 0.026826 | 0 | 0.002 | 0 | 0 | 5 | 0 | 0 | 0 | 21 | 0 | 0 | 11 | 29 | 7
V28817 | 69 | 69 | 0 | 6993 | 6993 | 13343 | 0.81 | 0.37 | 0.28 | 0.02 | 0.01 | 0.45 | 3.96 | 4.67 | 1.78 | 5.63 | 0.07 | 0 | 0 | 80.47 | 43130.73 | 43130.69 | 43130.64 | 43130.68 | 43130.74 | 3735 | 543.27 | 8608 | 4798 | 5601 | 4746 | 3.45 | -0.04 | 6.71 | -0.53 | 31.64 | 29.16 | -4.09 | 9.28 | 3.75 | -4.7 | -223.73 | #DIV/0! | #DIV/0! | 0.32 | 0.202047 | 0.828139 | 0.25922 | 81.407775 | 3.879 | 4.739871 | 0.023595 | 0.012166 | 0.437195 | 0.243641 | 1.681933 | 5.985246 | 0.067727 | 0.127288 | 0.016435 | 0 | 0.003076 | 0 | 0.000159 | 0.010408 | 0.00974 | 0.004121 | 0.008088 | 0.004074 | 0 | 0.02 | 0.027056 | 0 | 0.002 | 0 | 0 | 5 | 0 | 1 | 0 | 22 | 0 | 0 | 6 | 27 | 8
V28818 | 66 | 66 | 0 | 6993 | 6993 | 13343 | 0.81 | 0.37 | 0.28 | 0.02 | 0.01 | 0.45 | 3.96 | 4.67 | 1.78 | 5.63 | 0.07 | 0 | 0 | 80.47 | 43130.8 | 43130.76 | 43130.7 | 43130.74 | 43130.81 | 3833 | 548.75 | 8559 | 5591 | 5859 | 4943 | 3.28 | -0.76 | 5.65 | -0.75 | 33 | 25.94 | -3.48 | 11.58 | -18.91 | -3.94 | -218.73 | #DIV/0! | #DIV/0! | 0.45 | 0.211247 | 0.830007 | 0.254065 | 81.305406 | 3.885928 | 4.774133 | 0.023458 | 0.011858 | 0.54012 | 0.239878 | 1.70107 | 5.94175 | 0.049342 | 0.127745 | 0.015928 | 0 | 0.003126 | 0 | 0.000153 | 0.009721 | 0.009937 | 0.004356 | 0.008012 | 0.004006 | 0 | 0.02 | 0.026757 | 0 | 0.002 | 0 | 0 | 5 | 0 | 0 | 0 | 17 | 0 | 0 | 4 | 32 | 8
V28888 | 67 | 67 | 0 | 6990 | 6990 | 13343 | 0.73 | 0.3 | 0.39 | 0.02 | 0.01 | 0.43 | 3.7 | 4.71 | 1.68 | 6.3 | 0.06 | 0 | 0.09 | 80.07 | 43137.6 | 43137.56 | 43137.5 | 43137.54 | 43137.6 | 3629 | 513.51 | 8094 | 4677 | 5323 | 4676 | 3.25 | 0.22 | 6.57 | -4.99 | -5.85 | 30.76 | -12.8 | -68.81 | 17.87 | 2.41 | -276.13 | -527.33 | 82.89 | -0.25 | 0.275224 | 0.780196 | 0.320585 | 81.497961 | 3.635448 | 4.769372 | 0.025885 | 0.019303 | 0.361 | 0.213302 | 1.591067 | 6.242902 | 0.01628 | 0.144825 | 0.014337 | 0 | 0.003385 | 0 | 0.000251 | 0.01815 | 0.009357 | 0.004003 | 0.010198 | 0.004575 | 0 | 0.02 | 0.020392 | 0 | 0.002 | 0 | 0 | 5 | 0 | 30 | 0 | 6 | 0 | 0 | 16 | 0 | 10
V28889 | 34 | 34 | 0 | 6995 | 6995 | 13343 | 0.73 | 0.3 | 0.39 | 0.02 | 0.01 | 0.43 | 3.7 | 4.71 | 1.68 | 6.3 | 0.06 | 0 | 0.09 | 80.13 | 43137.66 | 43137.62 | 43137.56 | 43137.61 | 43137.67 | 3584 | 505.86 | 8357 | 4799 | 5439 | 4868 | 0.95 | -2 | -1.96 | -10.22 | -5.06 | 36.03 | -22.49 | -61.92 | 17.11 | 2.86 | -260.41 | -495.78 | 82.88 | 0.13 | 0.253982 | 0.818785 | 0.318242 | 81.190829 | 3.722699 | 4.873862 | 0.028103 | 0.018508 | 0.364083 | 0.204886 | 1.735459 | 6.209124 | 0.016276 | 0.13629 | 0.013585 | 0 | 0.00313 | 0 | 0.000131 | 0.01989 | 0.009162 | 0.004226 | 0.00942 | 0.004829 | 0 | 0.02 | 0.022497 | 0 | 0.002 | 0 | 0 | 5 | 0 | 19 | 0 | 0 | 0 | 0 | 2 | 0 | 8
V28891 | 38 | 38 | 0 | 6995 | 6995 | 13343 | 0.73 | 0.3 | 0.39 | 0.02 | 0.01 | 0.43 | 3.7 | 4.71 | 1.68 | 6.3 | 0.06 | 0 | 0.09 | 80.13 | 43137.79 | 43137.75 | 43137.69 | 43137.73 | 43137.8 | 3766 | 534.41 | 8558 | 5057 | 5661 | 4734 | -3.66 | -0.4 | 1.05 | -13.13 | -9.57 | 30.61 | -19.38 | -55.58 | 22.02 | 1.94 | -281.11 | -516.83 | 99.47 | 0.29 | 0.275869 | 0.840333 | 0.331895 | 81.058399 | 3.896176 | 4.797488 | 0.027392 | 0.017783 | 0.342521 | 0.216654 | 1.684219 | 6.268209 | 0.0005 | 0.137612 | 0.014087 | 0 | 0.003247 | 0 | 0.00017 | 0.0166 | 0.009204 | 0.004076 | 0.009535 | 0.004464 | 0 | 0.02 | 0.021568 | 0 | 0.002 | 0 | 0 | 5 | 0 | 20 | 0 | 0 | 0 | 0 | 6 | 0 | 7
V28892 | 62 | 62 | 0 | 6990 | 6990 | 13343 | 0.73 | 0.3 | 0.39 | 0.02 | 0.01 | 0.43 | 3.7 | 4.71 | 1.68 | 6.3 | 0.06 | 0 | 0.09 | 80.06 | 43137.86 | 43137.82 | 43137.76 | 43137.8 | 43137.86 | 3553 | 509.68 | 8026 | 4439 | 5287 | 4664 | -0.91 | 0.04 | 5.27 | -9.25 | -3.15 | 29.82 | -17.92 | -59.6 | 19.83 | 1.57 | -315.4 | -524.16 | 18.33 | 0.17 | 0.27911 | 0.812043 | 0.312446 | 81.150678 | 3.79519 | 4.77977 | 0.027068 | 0.018244 | 0.352399 | 0.236317 | 1.613473 | 6.296469 | 0.077693 | 0.142012 | 0.01422 | 0 | 0.003414 | 0 | 0.000152 | 0.018593 | 0.009257 | 0.004222 | 0.009378 | 0.00441 | 0 | 0.02 | 0.021441 | 0 | 0.002 | 0 | 0 | 5 | 0 | 31 | 0 | 4 | 0 | 0 | 13 | 0 | 9
V28893 | 45 | 45 | 0 | 6991 | 6991 | 13343 | 0.73 | 0.3 | 0.39 | 0.02 | 0.01 | 0.43 | 3.7 | 4.71 | 1.68 | 6.3 | 0.06 | 0 | 0.09 | 80.08 | 43137.92 | 43137.88 | 43137.82 | 43137.86 | 43137.93 | 2989 | 437.56 | 8572 | 4558 | 5676 | 4059 | -3.1 | -0.98 | 5.16 | -12.76 | -4.71 | 31.48 | -19.95 | -48.92 | 20.32 | 0.85 | -298.1 | -522.43 | -16.79 | 0.44 | 0.272299 | 0.837873 | 0.317147 | 80.934613 | 3.873986 | 4.826943 | 0.027527 | 0.017031 | 0.35027 | 0.225857 | 1.615105 | 6.342696 | 0.111093 | 0.142335 | 0.014223 | 0 | 0.003287 | 0 | 0.000149 | 0.017611 | 0.009238 | 0.004152 | 0.009372 | 0.004525 | 0 | 0.02 | 0.020667 | 0 | 0.002 | 0 | 0 | 5 | 0 | 21 | 0 | 0 | 0 | 0 | 12 | 0 | 7
V28894 | 56 | 56 | 0 | 6990 | 6990 | 13343 | 0.73 | 0.3 | 0.39 | 0.02 | 0.01 | 0.43 | 3.7 | 4.71 | 1.68 | 6.31 | 0.06 | 0 | 0.09 | 80.05 | 43137.99 | 43137.95 | 43137.89 | 43137.93 | 43137.99 | 3669 | 535.7 | 8400 | 5158 | 5524 | 4730 | -1.88 | -0.03 | 1.88 | -9.9 | -14.11 | 33.68 | -19.28 | -52.38 | 19.65 | 0.07 | -281.38 | -460.17 | 29.23 | 0.39 | 0.263563 | 0.817044 | 0.345673 | 80.958411 | 3.830421 | 4.784704 | 0.027389 | 0.017436 | 0.353537 | 0.216909 | 1.671747 | 6.397826 | 0.067332 | 0.139443 | 0.012762 | 0 | 0.003285 | 0 | 0.000229 | 0.020988 | 0.009272 | 0.004319 | 0.00976 | 0.004748 | 0 | 0.02 | 0.0212 | 0 | 0.002 | 0 | 0 | 5 | 0 | 25 | 0 | 1 | 0 | 0 | 17 | 0 | 8
V28954 | 123 | 123 | 0 | 6544 | 6544 | 13343 | 0.72 | 0.37 | 0.35 | 0.02 | 0.01 | 0.62 | 3.53 | 4.46 | 1.56 | 5.12 | 0.13 | 0 | 0.05 | 75.27 | 43143.8 | 43143.76 | 43143.7 | 43143.75 | 43143.81 | 3220 | 465.72 | 8271 | 4606 | 5379 | 4515 | 0.53 | -2.39 | 2.27 | -8.15 | 13.36 | 25.06 | -9.24 | -28.8 | 10.21 | -2.06 | -50.9 | -1074.63 | 2.43 | 0.41 | 0.284118 | 0.8449 | 0.349071 | 81.289522 | 3.809786 | 4.95264 | 0.027251 | 0.015414 | 0.603856 | 0.208681 | 1.649463 | 5.661567 | 0.056658 | 0.135259 | 0.016424 | 0 | 0.004121 | 0 | 0.00024 | 0.015217 | 0.008942 | 0.004703 | 0.009618 | 0.004602 | 0 | 0.02 | 0.025947 | 0 | 0.002 | 0 | 0 | 5 | 0 | 31 | 0 | 0 | 0 | 0 | 20 | 61 | 6
V28968 | 70 | 70 | 0 | 6938 | 6938 | 13343 | 0.7 | 0.36 | 0.38 | 0.02 | 0.01 | 0.47 | 3.68 | 4.58 | 1.69 | 5.59 | 0.07 | 0 | 0.09 | 80.11 | 43144.77 | 43144.73 | 43144.67 | 43144.71 | 43144.78 | 3725 | 543.24 | 8273 | 5038 | 5747 | 5013 | 1.38 | -3.24 | 2.48 | -18.58 | 4.11 | 23.63 | -21.62 | -57.32 | 18.32 | 0.27 | -197.81 | -640.58 | 18.67 | 0.44 | 0.295913 | 0.853902 | 0.357858 | 81.580215 | 3.708109 | 4.840965 | 0.026817 | 0.018654 | 0.39553 | 0.209008 | 1.69041 | 5.700974 | 0.071268 | 0.135069 | 0.018173 | 0 | 0.003572 | 0 | 0.000163 | 0.019954 | 0.009093 | 0.004371 | 0.008907 | 0.004938 | 0 | 0.02 | 0.024136 | 0 | 0.002 | 0 | 0 | 5 | 0 | 22.5 | 0 | 0 | 0 | 0 | 6 | 32 | 4.5
V29092 | 70 | 70 | 0 | 6973 | 6973 | 13343 | 0.77 | 0.31 | 0.32 | 0.03 | 0.01 | 0.43 | 3.8 | 4.7 | 1.72 | 5.75 | 0.1 | 0 | 0 | 80.33 | 43158.24 | 43158.2 | 43158.14 | 43158.18 | 43158.25 | 3682 | 533.85 | 9322 | 5879 | 6490 | 5224 | 1.56 | 2.38 | 3.03 | -4.63 | 27.03 | 16.75 | 11.07 | -12.72 | 21.78 | 1.17 | -128.6 | -5967.61 | -1812.3 | -0.08 | 0.268265 | 0.818363 | 0.230517 | 81.817069 | 3.80627 | 4.667293 | 0.023463 | 0.01503 | 0.340586 | 0.230913 | 1.696354 | 5.779821 | 0.068561 | 0.127719 | 0.016533 | 0 | 0.003226 | 0 | 0.000214 | 0.015594 | 0.00973 | 0.003242 | 0.007614 | 0.004472 | 0 | 0.02 | 0.027153 | 0 | 0.002 | 0 | 0 | 5 | 0 | 10 | 0 | 16 | 0 | 0 | 6 | 24 | 9
V29096 | 32 | 32 | 0 | 7002 | 7002 | 13343 | 0.84 | 0.3 | 0.31 | 0.03 | 0.01 | 0.5 | 3.78 | 4.68 | 1.71 | 5.87 | 0.15 | 0 | 0 | 80.48 | 43158.53 | 43158.49 | 43158.42 | 43158.46 | 43158.53 | 3627 | 521.87 | 9052 | 5379 | 6393 | 5666 | -2.75 | 1.87 | -1.12 | 1.62 | 19.67 | 22.41 | 6.78 | 4.96 | 20.27 | -0.5 | -69.69 | -8670.71 | -5986.37 | 0.33 | 0.24196 | 0.834703 | 0.243199 | 81.30798 | 3.941058 | 4.651327 | 0.024284 | 0.012028 | 0.405685 | 0.251058 | 1.756797 | 5.980961 | 0.104308 | 0.132071 | 0.018789 | 0 | 0.003036 | 0 | 0.000185 | 0.015217 | 0.009654 | 0.00309 | 0.007667 | 0.004116 | 0 | 0.02 | 0.028825 | 0 | 0.002 | 0 | 0 | 5 | 0 | 0 | 0 | 15 | 0 | 0 | 0 | 3 | 9
V29097 | 36 | 36 | 0 | 7002 | 7002 | 13343 | 0.84 | 0.3 | 0.31 | 0.03 | 0.01 | 0.5 | 3.78 | 4.68 | 1.71 | 5.87 | 0.15 | 0 | 0 | 80.48 | 43158.59 | 43158.55 | 43158.49 | 43158.54 | 43158.6 | 3149 | 449.6 | 8289 | 4318 | 5400 | 4731 | -1.52 | 1.54 | -0.13 | -0.25 | 19.67 | 20.63 | 4.45 | 3.3 | 21.92 | 0.64 | -88.15 | -8131.08 | -2025.4 | 0.15 | 0.247518 | 0.850525 | 0.243204 | 81.451422 | 3.893994 | 4.666796 | 0.024891 | 0.012238 | 0.397269 | 0.278362 | 1.739718 | 5.913497 | 0.036425 | 0.136223 | 0.017633 | 0 | 0.003222 | 0 | 0.000182 | 0.013187 | 0.009904 | 0.003057 | 0.007274 | 0.004191 | 0 | 0.02 | 0.027271 | 0 | 0.002 | 0 | 0 | 5 | 0 | 0 | 0 | 14 | 0 | 0 | 1 | 10 | 6
V29098 | 33 | 33 | 0 | 6987 | 6987 | 13343 | 0.84 | 0.3 | 0.31 | 0.03 | 0.01 | 0.5 | 3.78 | 4.67 | 1.71 | 5.88 | 0.15 | 0 | 0 | 80.28 | 43158.66 | 43158.62 | 43158.56 | 43158.6 | 43158.66 | 3020 | 435.41 | 8368 | 3788 | 5356 | 4565 | -0.75 | -0.11 | -1.78 | 1.84 | 22.98 | 21.94 | 3.91 | 15.87 | 20.24 | 0.76 | -86.21 | -8311.85 | -106.06 | 0.16 | 0.24234 | 0.834331 | 0.233073 | 81.412998 | 3.864265 | 4.75259 | 0.025051 | 0.010664 | 0.407064 | 0.27536 | 1.772111 | 5.92309 | 0.003539 | 0.136986 | 0.016855 | 0 | 0.003095 | 0 | 0.000264 | 0.012255 | 0.009631 | 0.003055 | 0.007324 | 0.004319 | 0 | 0.02 | 0.02774 | 0 | 0.002 | 0 | 0 | 5 | 0 | 3 | 0 | 10 | 0 | 0 | 0 | 8 | 7
V29100 | 37 | 37 | 0 | 6997 | 6997 | 13343 | 0.84 | 0.3 | 0.31 | 0.03 | 0.01 | 0.5 | 3.78 | 4.67 | 1.71 | 5.86 | 0.15 | 0 | 0 | 80.44 | 43158.8 | 43158.76 | 43158.7 | 43158.74 | 43158.8 | 3734 | 530.93 | 8006 | 5101 | 5445 | 4882 | -1.57 | 1.11 | -0.08 | 2.65 | 17.96 | 26.35 | 3.12 | 15.53 | 23.73 | 0 | -85.83 | -7556.47 | -569.55 | 0.14 | 0.230478 | 0.825385 | 0.248423 | 81.472652 | 3.894464 | 4.683881 | 0.025228 | 0.010687 | 0.387666 | 0.274566 | 1.738169 | 5.947002 | 0.011483 | 0.141098 | 0.017508 | 0 | 0.003093 | 0 | 0.000193 | 0.013222 | 0.00981 | 0.003035 | 0.007612 | 0.00425 | 0 | 0.02 | 0.028096 | 0 | 0.002 | 0 | 0 | 5 | 0 | 0 | 0 | 17 | 0 | 0 | 1 | 6 | 8
V29101 | 31 | 31 | 0 | 7007 | 7007 | 13343 | 0.84 | 0.3 | 0.31 | 0.03 | 0.01 | 0.5 | 3.79 | 4.68 | 1.72 | 5.88 | 0.15 | 0 | 0 | 80.54 | 43158.87 | 43158.83 | 43158.77 | 43158.81 | 43158.87 | 3700 | 526.39 | 8590 | 4957 | 5671 | 5171 | -2.57 | 0.62 | -0.85 | 1.52 | 28.77 | 22.33 | 1.58 | 4.13 | 25.63 | -0.38 | -85.47 | -7694.59 | -5469.81 | 0.33 | 0.242176 | 0.835504 | 0.215633 | 81.302839 | 3.933745 | 4.710666 | 0.025637 | 0.012134 | 0.378446 | 0.274481 | 1.751878 | 5.974163 | 0.095387 | 0.136927 | 0.016686 | 0 | 0.00307 | 0 | 0.000256 | 0.015247 | 0.009629 | 0.003218 | 0.007667 | 0.004389 | 0 | 0.02 | 0.028222 | 0 | 0.002 | 0 | 0 | 5 | 0 | 0 | 0 | 15 | 0 | 0 | 0 | 3 | 8
V29102 | 20 | 20 | 0 | 7032 | 7032 | 13343 | 0.84 | 0.3 | 0.31 | 0.03 | 0.01 | 0.5 | 3.8 | 4.7 | 1.72 | 5.9 | 0.15 | 0 | 0 | 80.83 | 43158.93 | 43158.89 | 43158.83 | 43158.88 | 43158.94 | 3715 | 536 | 8398 | 4954 | 5779 | 5013 | 0.93 | -2.07 | -3.49 | 2.11 | 23.1 | 20.9 | 2.06 | 1.53 | 24.76 | -1.81 | -80.24 | -7973.2 | -4560.4 | 0.49 | 0.246737 | 0.83075 | 0.232821 | 81.175596 | 3.802015 | 4.83776 | 0.025512 | 0.012451 | 0.38288 | 0.265747 | 1.798962 | 6.059266 | 0.079529 | 0.135885 | 0.017221 | 0 | 0.003106 | 0 | 0.000155 | 0.016814 | 0.00963 | 0.003335 | 0.008279 | 0.00461 | 0 | 0.02 | 0.02894 | 0 | 0.002 | 0 | 0 | 5 | 0 | 8 | 0 | 0 | 0 | 0 | 0 | 0 | 7
V29173 | 57 | 57 | 0 | 7011 | 7011 | 13343 | 0.76 | 0.3 | 0.37 | 0.02 | 0.01 | 0.47 | 3.74 | 4.64 | 1.73 | 5.82 | 0.1 | 0 | 0 | 80.81 | 43166.09 | 43166.05 | 43165.99 | 43166.03 | 43166.09 | 3520 | 508.74 | 8475 | 4664 | 5867 | 4996 | 0.71 | -0.03 | 0.58 | -9.34 | 29.42 | 21.26 | 2.88 | -0.36 | 11.63 | 1.1 | -123.13 | -1078.46 | #DIV/0! | 0.23 | 0.297111 | 0.841303 | 0.21221 | 81.611695 | 3.758761 | 4.698825 | 0.023792 | 0.01199 | 0.420244 | 0.224116 | 1.745542 | 5.831212 | 0.078127 | 0.131633 | 0.018624 | 0 | 0.003344 | 0 | 0.000141 | 0.017258 | 0.009286 | 0.002809 | 0.009385 | 0.004219 | 0 | 0.02 | 0.026373 | 0 | 0.002 | 0 | 0 | 5 | 0 | 14 | 0 | 12 | 0 | 0 | 1 | 18 | 7
V29202 | 50 | 50 | 0 | 7000 | 7000 | 13343 | 0.83 | 0.28 | 0.36 | 0.02 | 0.01 | 0.55 | 3.73 | 4.63 | 1.74 | 5.81 | 0.11 | 0 | 0 | 80.55 | 43168.34 | 43168.3 | 43168.24 | 43168.28 | 43168.35 | 3951 | 551.12 | 8923 | 5158 | 5869 | 5076 | 1.84 | -1.31 | 1.61 | 1.66 | 15.87 | 22.7 | 2.77 | -0.54 | 19.2 | -1.04 | -124.05 | -1237.83 | #DIV/0! | 0.22 | 0.284526 | 0.82911 | 0.239825 | 81.49353 | 3.715285 | 4.758922 | 0.024129 | 0.010953 | 0.447745 | 0.243771 | 1.7345 | 5.950181 | 0.027409 | 0.134902 | 0.017774 | 0 | 0.003268 | 0 | 0.000254 | 0.009607 | 0.009608 | 0.003152 | 0.008854 | 0.004036 | 0 | 0.02 | 0.026659 | 0 | 0.002 | 0 | 0 | 5 | 0 | 21 | 0 | 6 | 0 | 0 | 3 | 8 | 7
V29245 | 26 | 26 | 0 | 7071 | 7071 | 13343 | 0.82 | 0.3 | 0.34 | 0.03 | 0.01 | 0.44 | 3.84 | 4.87 | 1.77 | 5.9 | 0.1 | 0 | 0 | 81.22 | 43173.43 | 43173.39 | 43173.33 | 43173.37 | 43173.44 | 3702 | 538.08 | 8212 | 5340 | 5701 | 4831 | 0.62 | 1.04 | 0.01 | -1.97 | 23.48 | 28.64 | 1.44 | -13.28 | 12.01 | 0.05 | -109.58 | -1730.08 | #DIV/0! | 0.17 | 0.241369 | 0.834254 | 0.231652 | 81.384943 | 3.827467 | 4.839579 | 0.024797 | 0.01308 | 0.391604 | 0.217226 | 1.771656 | 5.916065 | 0.07749 | 0.123694 | 0.01747 | 0 | 0.003418 | 0 | 0.000157 | 0.014496 | 0.009533 | 0.003207 | 0.008905 | 0.004278 | 0 | 0.02 | 0.021661 | 0 | 0.002 | 0 | 0 | 5 | 0 | 6 | 0 | 0 | 0 | 0 | 0 | 8 | 7
V29309 | 15 | 15 | 0 | 6992 | 6992 | 13343 | 0.8 | 0.31 | 0.36 | 0.03 | 0.01 | 0.48 | 3.89 | 4.65 | 1.7 | 5.74 | 0.1 | 0 | 0 | 80.45 | 43179.55 | 43179.5 | 43179.44 | 43179.49 | 43179.55 | 3558 | 486.07 | 8572 | 5158 | 5712 | 5008 | -1 | -2.67 | -2.89 | 0.38 | 17.74 | 27.76 | 12.82 | 13.58 | 24.07 | -4.51 | -134.92 | -2992.79 | #DIV/0! | 0.83 | 0.263191 | 0.809735 | 0.261823 | 80.97249 | 3.987561 | 4.84566 | 0.022724 | 0.013069 | 0.368481 | 0.231828 | 1.780479 | 6.089574 | 0.115301 | 0.127748 | 0.015924 | 0 | 0.003462 | 0 | 0.000146 | 0.013963 | 0.009872 | 0.00436 | 0.008115 | 0.004224 | 0 | 0.02 | 0.02827 | 0 | 0.002 | 0 | 0 | 5 | 0 | 0 | 0 | 0 | 0 | 0 | 0 | 0 | 10
V29310 | 15 | 15 | 0 | 6992 | 6992 | 13343 | 0.8 | 0.31 | 0.36 | 0.03 | 0.01 | 0.48 | 3.89 | 4.65 | 1.7 | 5.74 | 0.1 | 0 | 0 | 80.45 | 43179.61 | 43179.57 | 43179.51 | 43179.55 | 43179.61 | 3477 | 494.38 | 8070 | 4320 | 5496 | 4774 | 0.26 | -1.26 | -2.16 | -0.7 | 29.83 | 29.62 | 10.62 | 26.03 | 31.31 | -3.48 | -132.05 | -3333.85 | #DIV/0! | 0.44 | 0.256412 | 0.818493 | 0.223322 | 81.298768 | 3.937835 | 4.779046 | 0.023298 | 0.011187 | 0.333325 | 0.229001 | 1.767888 | 6.029249 | 0.05284 | 0.128599 | 0.01768 | 0 | 0.003304 | 0 | 0.000147 | 0.01398 | 0.009747 | 0.004426 | 0.008241 | 0.004156 | 0 | 0.02 | 0.027056 | 0 | 0.002 | 0 | 0 | 5 | 0 | 0 | 0 | 1 | 0 | 0 | 0 | 0 | 9
V29311 | 27 | 27 | 0 | 7002 | 7002 | 13343 | 0.8 | 0.31 | 0.36 | 0.03 | 0.01 | 0.48 | 3.9 | 4.65 | 1.71 | 5.74 | 0.1 | 0 | 0 | 80.57 | 43179.68 | 43179.64 | 43179.58 | 43179.62 | 43179.68 | 3723 | 533.69 | 8398 | 5317 | 5740 | 5043 | -0.5 | -1.79 | -0.65 | -0.18 | 26.2 | 32.48 | 9.63 | 36.54 | 31.4 | -0.96 | -142.18 | -3239.95 | #DIV/0! | 0.3 | 0.24607 | 0.813962 | 0.234926 | 81.417738 | 3.968471 | 4.8022 | 0.023554 | 0.009601 | 0.33271 | 0.239169 | 1.740825 | 5.878575 | 0.049385 | 0.132895 | 0.017172 | 0 | 0.00313 | 0 | 0.000202 | 0.011944 | 0.009879 | 0.004164 | 0.008389 | 0.004067 | 0 | 0.02 | 0.028973 | 0 | 0.002 | 0 | 0 | 5 | 0 | 0 | 0 | 0 | 0 | 0 | 1 | 12 | 9
V29313 | 25 | 25 | 0 | 6971 | 6971 | 13343 | 0.8 | 0.31 | 0.36 | 0.03 | 0.01 | 0.48 | 3.88 | 4.64 | 1.69 | 5.72 | 0.1 | 0 | 0 | 80.21 | 43179.82 | 43179.77 | 43179.71 | 43179.76 | 43179.82 | 3564 | 495.41 | 8212 | 4918 | 5503 | 4979 | 0.42 | -1.1 | -1.87 | -1.1 | 30.93 | 29.33 | 8.15 | 13.46 | 28.73 | -1.55 | -145.74 | -2880.3 | #DIV/0! | 0.27 | 0.257666 | 0.821521 | 0.21991 | 81.445937 | 3.931774 | 4.771861 | 0.023941 | 0.013096 | 0.34567 | 0.243238 | 1.751 | 5.917126 | 0.018592 | 0.12985 | 0.015391 | 0 | 0.003185 | 0 | 0.000205 | 0.013334 | 0.009708 | 0.004317 | 0.008358 | 0.004205 | 0 | 0.02 | 0.028117 | 0 | 0.002 | 0 | 0 | 5 | 0 | 0 | 0 | 3 | 0 | 0 | 0 | 9 | 8
V29314 | 14 | 14 | 0 | 7002 | 7002 | 13343 | 0.8 | 0.31 | 0.36 | 0.03 | 0.01 | 0.48 | 3.89 | 4.65 | 1.7 | 5.72 | 0.1 | 0 | 0 | 80.6 | 43179.89 | 43179.85 | 43179.78 | 43179.82 | 43179.89 | 3808 | 546.11 | 9124 | 5898 | 6321 | 5748 | -0.51 | -2.33 | -1.99 | -3.63 | 23.68 | 31.47 | 11.39 | 14.27 | 28.74 | -2.93 | -152.95 | -3061.59 | #DIV/0! | 0.57 | 0.251087 | 0.840566 | 0.24296 | 81.226898 | 3.963984 | 4.823275 | 0.023074 | 0.012963 | 0.344937 | 0.248342 | 1.760898 | 5.972699 | 0.043928 | 0.132474 | 0.017158 | 0 | 0.003278 | 0 | 0.000179 | 0.012965 | 0.009968 | 0.004411 | 0.007976 | 0.004268 | 0 | 0.02 | 0.02971 | 0 | 0.002 | 0 | 0 | 5 | 0 | 0 | 0 | 0 | 0 | 0 | 0 | 2 | 7
V29317 | 24 | 24 | 0 | 7018 | 7018 | 13343 | 0.8 | 0.32 | 0.36 | 0.03 | 0.02 | 0.48 | 3.91 | 4.68 | 1.71 | 5.71 | 0.1 | 0 | 0 | 80.77 | 43180.08 | 43180.04 | 43179.98 | 43180.03 | 43180.09 | 3678 | 525.5 | 8199 | 4860 | 5552 | 4555 | 0.2 | -2.66 | -3.14 | -5.45 | 26.83 | 29.39 | 7.92 | 7.42 | 25.66 | -1.41 | -144.93 | -3072.76 | #DIV/0! | 0.64 | 0.256604 | 0.856559 | 0.233312 | 81.156088 | 3.947188 | 4.8632 | 0.024018 | 0.014067 | 0.360706 | 0.243006 | 1.782622 | 5.86045 | 0.159781 | 0.13203 | 0.015371 | 0 | 0.003446 | 0 | 0.000253 | 0.013624 | 0.009944 | 0.004467 | 0.008336 | 0.004248 | 0 | 0.02 | 0.02868 | 0 | 0.002 | 0 | 0 | 5 | 0 | 0 | 0 | 0 | 0 | 0 | 0 | 13 | 6
V29318 | 31 | 31 | 0 | 7041 | 7041 | 13343 | 0.81 | 0.32 | 0.36 | 0.03 | 0.02 | 0.48 | 3.93 | 4.67 | 1.72 | 5.83 | 0.1 | 0 | 0 | 80.97 | 43180.15 | 43180.11 | 43180.05 | 43180.09 | 43180.16 | 3886 | 617.81 | 8384 | 5579 | 5879 | 5260 | -4.69 | -0.55 | -1.14 | -5.78 | 27.27 | 23.28 | 10.5 | 5.55 | 32.53 | 0.12 | -147.3 | -3509.83 | #DIV/0! | 0.52 | 0.2768 | 0.86006 | 0.231347 | 81.190854 | 4.150099 | 4.729993 | 0.023328 | 0.014305 | 0.326091 | 0.245873 | 1.748449 | 5.867108 | 0.088323 | 0.135034 | 0.016406 | 0 | 0.003447 | 0 | 0.000206 | 0.014236 | 0.009891 | 0.00434 | 0.009019 | 0.004143 | 0 | 0.02 | 0.028648 | 0 | 0.002 | 0 | 0 | 5 | 0 | 0 | 0 | 7 | 0 | 0 | 0 | 13 | 6
V29373 | 21 | 21 | 0 | 6997 | 6997 | 13343 | 0.78 | 0.31 | 0.37 | 0.02 | 0.01 | 0.44 | 3.76 | 4.83 | 1.78 | 5.62 | 0.11 | 0 | 0 | 80.56 | 43186.03 | 43185.99 | 43185.89 | 43185.98 | 43186.04 | 3632 | 510.83 | 8682 | 4675 | 5561 | 4730 | -1.77 | 1.43 | 3.54 | -6.06 | 14.48 | 25.03 | 5.57 | 13.86 | 13.11 | 3.85 | -82.72 | -1152.89 | #DIV/0! | -0.04 | 0.278334 | 0.840946 | 0.265541 | 81.740034 | 3.882941 | 4.825601 | 0.023307 | 0.011596 | 0.385656 | 0.207969 | 1.744041 | 5.480615 | 0.092333 | 0.114929 | 0.016205 | 0 | 0.003261 | 0 | 0.000147 | 0.01179 | 0.009072 | 0.004437 | 0.007659 | 0.003983 | 0 | 0.02 | 0.027604 | 0 | 0.002 | 0 | 0 | 5 | 0 | 2 | 0 | 0 | 0 | 0 | 10 | 1 | 3
V29383 | 56 | 56 | 0 | 6987 | 6987 | 13343 | 0.75 | 0.31 | 0.36 | 0.02 | 0.01 | 0.42 | 3.81 | 4.82 | 1.78 | 5.63 | 0.1 | 0 | 0 | 80.43 | 43186.79 | 43186.75 | 43186.65 | 43186.74 | 43186.8 | 3499 | 501.86 | 8087 | 4617 | 5565 | 4709 | 1.53 | 0.4 | 1.6 | -12.64 | 18.57 | 22.41 | 8.56 | 19.89 | -6.68 | 1.6 | -116.06 | -1685.24 | #DIV/0! | 0.22 | 0.287478 | 0.85461 | 0.25403 | 81.517269 | 3.808653 | 4.87582 | 0.023154 | 0.010986 | 0.458754 | 0.211488 | 1.777549 | 5.631117 | 0.065317 | 0.118424 | 0.015586 | 0 | 0.003557 | 0 | 0.000181 | 0.010702 | 0.009516 | 0.004277 | 0.008455 | 0.004096 | 0 | 0.02 | 0.026983 | 0 | 0.002 | 0 | 0 | 5 | 0 | 9 | 0 | 0 | 0 | 0 | 0 | 36 | 6
V29478 | 23 | 23 | 0 | 6575 | 6575 | 13343 | 0.75 | 0.3 | 0.32 | 0.02 | 0.01 | 0.5 | 3.63 | 4.47 | 1.6 | 5.37 | 0.1 | 0 | 0 | 75.57 | 43200.17 | 43200.13 | 43200.03 | 43200.12 | 43200.18 | 3731 | 536.53 | 8509 | 4978 | 5490 | 4750 | -0.79 | -1.33 | -1.18 | -3.58 | 29.13 | 31.67 | 9.95 | 22.9 | 7.97 | -1.7 | -114.03 | -3478.37 | -4672.38 | 0.55 | 0.232747 | 0.83467 | 0.231873 | 81.122518 | 3.952669 | 4.885512 | 0.024248 | 0.010746 | 0.494915 | 0.227673 | 1.750155 | 5.894389 | 0.09748 | 0.130814 | 0.015919 | 0 | 0.003194 | 0 | 0.000131 | 0.014674 | 0.009445 | 0.002983 | 0.009399 | 0.004351 | 0 | 0.02 | 0.027495 | 0 | 0.002 | 0 | 0 | 5 | 0 | 0 | 0 | 0 | 0 | 0 | 0 | 10 | 8
V29485 | 12 | 12 | 0 | 7056 | 7056 | 13343 | 0.86 | 0.33 | 0.34 | 0.03 | 0.02 | 0.55 | 3.95 | 4.67 | 1.7 | 5.8 | 0.15 | 0 | 0 | 81.02 | 43200.74 | 43200.7 | 43200.59 | 43200.67 | 43200.74 | 3848 | 547.76 | 8668 | 5698 | 6104 | 5496 | -0.04 | -3.12 | -6.05 | 2.65 | 33.04 | 40.65 | 15.98 | 37.34 | 12.84 | -3.34 | -61.4 | -13644.23 | -16681.52 | 0.66 | 0.202221 | 0.845559 | 0.223818 | 80.947468 | 3.979467 | 4.847327 | 0.023583 | 0.010048 | 0.482713 | 0.241067 | 1.814918 | 6.025138 | 0.112733 | 0.132204 | 0.01607 | 0 | 0.002991 | 0 | 0.000187 | 0.012448 | 0.010178 | 0.002799 | 0.00848 | 0.003944 | 0 | 0.02 | 0.032638 | 0 | 0.002 | 0 | 0 | 5 | 0 | 0 | 0 | 0 | 0 | 0 | 0 | 0 | 7
V29539 | 66 | 66 | 0 | 7099 | 7099 | 13343 | 0.76 | 0.33 | 0.34 | 0.03 | 0.01 | 0.43 | 3.79 | 4.73 | 1.73 | 5.9 | 0.1 | 0 | 0 | 81.89 | 43206.75 | 43206.71 | 43206.61 | 43206.7 | 43206.76 | 3715 | 528.9 | 8358 | 4499 | 5485 | 4844 | 0.24 | 0.94 | 2.68 | -12.94 | 21.52 | 22.83 | 0.19 | -0.79 | 17 | 1.41 | -202.51 | -2218.64 | -4457.21 | 0.31 | 0.264857 | 0.858054 | 0.255907 | 81.612531 | 3.780801 | 4.679359 | 0.02498 | 0.013011 | 0.357556 | 0.291348 | 1.681384 | 5.814318 | 0.136928 | 0.11638 | 0.019107 | 0 | 0.004302 | 0 | 0.00014 | 0.014115 | 0.009408 | 0.003467 | 0.009915 | 0.004494 | 0 | 0.02 | 0.025639 | 0 | 0.002 | 0 | 0 | 5 | 0 | 13 | 0 | 15 | 0 | 0 | 7 | 20 | 6
V29543 | 82 | 82 | 0 | 6993 | 6993 | 13343 | 0.75 | 0.32 | 0.34 | 0.02 | 0.01 | 0.42 | 3.75 | 4.64 | 1.7 | 5.78 | 0.09 | 0 | 0 | 80.7 | 43207.01 | 43206.97 | 43206.87 | 43206.96 | 43207.02 | 2882 | 403.7 | 8264 | 3900 | 5256 | 4402 | 1.26 | 1.81 | 2.18 | -11.74 | 22.54 | 23.18 | 4.64 | -13.78 | 14.19 | 1.11 | -223.63 | -1922.46 | -303.19 | 0.11 | 0.264565 | 0.846798 | 0.253166 | 81.813009 | 3.755161 | 4.627138 | 0.023892 | 0.014736 | 0.367407 | 0.308221 | 1.688101 | 5.799513 | 0.012298 | 0.120635 | 0.016702 | 0 | 0.00454 | 0 | 0.000161 | 0.010508 | 0.009373 | 0.003622 | 0.007898 | 0.004197 | 0 | 0.02 | 0.026359 | 0 | 0.002 | 0 | 0 | 10 | 0 | 16 | 0 | 21 | 0 | 0 | 7 | 22 | 6
V29545 | 68 | 68 | 0 | 6997 | 6997 | 13343 | 0.75 | 0.32 | 0.34 | 0.02 | 0.01 | 0.42 | 3.75 | 4.65 | 1.7 | 5.78 | 0.09 | 0 | 0 | 80.74 | 43207.14 | 43207.1 | 43207 | 43207.08 | 43207.15 | 3623 | 519.95 | 8396 | 4744 | 5395 | 4625 | -0.33 | 0.26 | 2.1 | -11.66 | 21.38 | 21.42 | 2.25 | -13.45 | 19.38 | -2.09 | -217.74 | -2080.76 | -2963.52 | 0.58 | 0.270641 | 0.846348 | 0.256903 | 81.42223 | 3.816305 | 4.704759 | 0.024493 | 0.014695 | 0.345221 | 0.302978 | 1.68976 | 5.987687 | 0.09339 | 0.117387 | 0.017999 | 0 | 0.005094 | 0 | 0.000153 | 0.010041 | 0.009317 | 0.003584 | 0.008642 | 0.004284 | 0 | 0.02 | 0.026089 | 0 | 0.002 | 0 | 0 | 5 | 0 | 18 | 0 | 20 | 0 | 0 | 6 | 12 | 7
V29683 | 82.5 | 82.5 | 0 | 6997 | 6997 | 13343 | 0.86 | 0.31 | 0.34 | 0.03 | 0.01 | 0.51 | 3.74 | 4.65 | 1.7 | 5.8 | 0.12 | 0 | 0 | 80.5 | 43223.45 | 43223.4 | 43223.3 | 43223.38 | 43223.45 | 3769 | 532.12 | 9525 | 5312 | 6193 | 4931 | -5.87 | 0.41 | 4.61 | 3.34 | 41.99 | 35.3 | 9.93 | 26.64 | 14.99 | 4.04 | -81.53 | -2393.44 | #DIV/0! | -0.18 | 0.221982 | 0.846706 | 0.18324 | 81.7992 | 4.021034 | 4.699525 | 0.024176 | 0.010507 | 0.443801 | 0.227395 | 1.646657 | 5.645455 | 0.001817 | 0.120321 | 0.017907 | 0 | 0.003011 | 0 | 0.000143 | 0.011971 | 0.009308 | 0.003859 | 0.007509 | 0.004118 | 0 | 0.02 | 0.028358 | 0 | 0.002 | 0 | 0 | 5 | 0 | 0 | 0 | 14 | 0 | 0 | 10 | 37 | 16.5
V29720 | 66 | 66 | 0 | 7001 | 7001 | 13343 | 0.89 | 0.29 | 0.33 | 0.02 | 0.01 | 0.47 | 3.75 | 4.68 | 1.7 | 5.79 | 0.08 | 0 | 0 | 80.63 | 43228.16 | 43228.12 | 43228.02 | 43228.11 | 43228.17 | 3504 | 495.05 | 8441 | 4219 | 5493 | 4692 | 1.57 | 0.63 | 2.4 | 5.83 | 31.03 | 26.8 | 3.4 | 5.61 | 12.78 | 0.72 | -149.25 | -1633.96 | #DIV/0! | -0.12 | 0.242461 | 0.850906 | 0.202992 | 81.835776 | 3.740389 | 4.717421 | 0.023809 | 0.010034 | 0.412041 | 0.207564 | 1.67947 | 5.831594 | 0.028903 | 0.107627 | 0.018204 | 0 | 0.002968 | 0 | 0.000153 | 0.013853 | 0.00869 | 0.00499 | 0.00795 | 0.004565 | 0 | 0.02 | 0.025642 | 0 | 0.002 | 0 | 0 | 5 | 0 | 18 | 0 | 11 | 0 | 0 | 7 | 19 | 6
V29725 | 25 | 25 | 0 | 6964 | 6964 | 13343 | 0.83 | 0.29 | 0.31 | 0.02 | 0.01 | 0.46 | 3.96 | 4.79 | 1.73 | 5.7 | 0.12 | 0 | 0 | 79.9 | 43228.52 | 43228.48 | 43228.37 | 43228.45 | 43228.53 | 3775 | 540.68 | 9409 | 6420 | 6554 | 5973 | 1.73 | 0.54 | 3.18 | -2.19 | 23.75 | 20.19 | -3.23 | -28.05 | 11.15 | -1.48 | -118.11 | -5845.83 | #DIV/0! | 0.19 | 0.254207 | 0.864784 | 0.22195 | 81.272539 | 3.970904 | 4.851593 | 0.024574 | 0.011914 | 0.419585 | 0.258962 | 1.706317 | 5.899037 | 0.0005 | 0.130516 | 0.016649 | 0 | 0.003159 | 0 | 0.000137 | 0.015419 | 0.010045 | 0.004578 | 0.009518 | 0.004198 | 0 | 0.02 | 0.026915 | 0 | 0.002 | 0 | 0 | 5 | 0 | 0 | 0 | 0 | 0 | 0 | 4 | 10 | 6
V29766 | 76 | 76 | 0 | 7007 | 7007 | 13343 | 0.79 | 0.36 | 0.34 | 0.03 | 0.01 | 0.68 | 3.76 | 4.66 | 1.7 | 5.81 | 0.13 | 0 | 0 | 80.45 | 43235.49 | 43235.45 | 43235.34 | 43235.43 | 43235.5 | 3904 | 565.14 | 8861 | 5574 | 6435 | 5390 | 2.35 | 1.14 | 2.47 | 2.38 | 29.75 | 32.54 | 2.37 | 12.41 | 15.07 | 0.09 | -68.27 | -865.53 | -10934.96 | -0.21 | 0.23537 | 0.785244 | 0.259257 | 81.660766 | 3.716944 | 4.664629 | 0.025973 | 0.009325 | 0.581238 | 0.222138 | 1.677947 | 5.883761 | 0.062364 | 0.124383 | 0.010996 | 0 | 0.002307 | 0 | 0.000461 | 0.008285 | 0.009216 | 0.000724 | 0.005681 | 0.000941 | 0 | 0.001 | 0.028209 | 0 | 0.022841 | 0 | 0 | 5 | 0 | 22 | 0 | 17 | 0 | 0 | 7 | 15 | 10
V29943 | 63 | 63 | 0 | 7012 | 7012 | 13343 | 0.83 | 0.36 | 0.37 | 0.03 | 0.02 | 0.47 | 3.75 | 4.65 | 1.69 | 6.14 | 0.11 | 0 | 0 | 80.38 | 43257.16 | 43257.12 | 43257.03 | 43257.11 | 43257.17 | 3614 | 504.33 | 8117 | 4258 | 5069 | 4454 | 1.19 | 4.41 | -9.01 | -2.79 | 32.1 | 28.67 | 7.81 | 29.29 | 8.5 | -3.86 | -81.75 | -1120.97 | -1159.36 | 0.32 | 0.264831 | 0.860619 | 0.247983 | 81.098786 | 3.749822 | 4.498987 | 0.024571 | 0.010804 | 0.439434 | 0.207613 | 1.861836 | 6.456797 | 0.040087 | 0.126396 | 0.018022 | 0 | 0.003118 | 0 | 0.000343 | 0.012232 | 0.009905 | 0.003749 | 0.009797 | 0.004469 | 0 | 0.02 | 0.027801 | 0 | 0.002 | 0 | 0 | 5 | 0 | 19 | 0 | 35 | 0 | 0 | 0 | 0 | 4
V30023 | 25 | 25 | 0 | 7003 | 7003 | 13343 | 0.86 | 0.35 | 0.36 | 0.02 | 0.01 | 0.58 | 3.78 | 4.63 | 1.75 | 5.83 | 0.13 | 0 | 0 | 80.37 | 43264.62 | 43264.58 | 43264.48 | 43264.56 | 43264.63 | 3798 | 533.95 | 8057 | 4699 | 5351 | 4726 | -2.64 | 0.41 | 2.73 | -1.53 | 19.97 | 22.19 | 0.98 | 7.72 | 7.12 | -2.92 | -67.16 | -1240.56 | -12423.32 | 0.49 | 0.280579 | 0.889598 | 0.280325 | 81.049186 | 3.933688 | 4.67754 | 0.024557 | 0.012679 | 0.547976 | 0.213303 | 1.720581 | 6.080971 | 0.049893 | 0.12845 | 0.015697 | 0 | 0.00345 | 0 | 0.000231 | 0.01142 | 0.009794 | 0.004306 | 0.009374 | 0.004789 | 0 | 0.02 | 0.029615 | 0 | 0.002 | 0 | 0 | 7 | 0 | 0 | 0 | 12 | 0 | 0 | 2 | 0 | 4
V30024 | 45 | 45 | 0 | 7000 | 7000 | 13343 | 0.86 | 0.35 | 0.36 | 0.02 | 0.01 | 0.58 | 3.78 | 4.64 | 1.76 | 5.83 | 0.13 | 0 | 0 | 80.32 | 43264.69 | 43264.64 | 43264.55 | 43264.63 | 43264.69 | 3645 | 506.18 | 8240 | 4822 | 5384 | 4873 | 2.06 | 0.74 | 2.84 | 2.23 | 24.01 | 26.72 | 3.87 | 20.27 | 8.28 | -2.45 | -68.03 | -1169.48 | -582.31 | 0.06 | 0.264187 | 0.856309 | 0.266204 | 81.385062 | 3.752372 | 4.670361 | 0.023841 | 0.010958 | 0.540982 | 0.214498 | 1.72917 | 6.05174 | 0.003626 | 0.123817 | 0.014871 | 0 | 0.003324 | 0 | 0.000187 | 0.01017 | 0.009604 | 0.004069 | 0.009045 | 0.004661 | 0 | 0.02 | 0.028943 | 0 | 0.002 | 0 | 0 | 7 | 0 | 16 | 0 | 15 | 0 | 0 | 2 | 0 | 5
V30088 | 31 | 31 | 0 | 6997 | 6997 | 13343 | 0.82 | 0.31 | 0.32 | 0.02 | 0.01 | 0.53 | 4.05 | 4.67 | 1.71 | 5.78 | 0.06 | 0 | 0 | 80.31 | 43271.07 | 43271.03 | 43270.92 | 43271 | 43271.07 | 3820 | 541.15 | 9011 | 5620 | 6270 | 5511 | 3.52 | -0.15 | 2.22 | 1.61 | 21.53 | 22.02 | 3.74 | 19.23 | 14.42 | -1.9 | -299.93 | #DIV/0! | -770.86 | 0.17 | 0.250298 | 0.820796 | 0.243547 | 81.320055 | 3.96334 | 4.738971 | 0.024137 | 0.010941 | 0.459042 | 0.255492 | 1.695319 | 5.971287 | 0.011575 | 0.130374 | 0.014013 | 0 | 0.00354 | 0 | 0.000163 | 0.010044 | 0.010042 | 0.004282 | 0.009305 | 0.004102 | 0 | 0.02 | 0.027336 | 0 | 0.002 | 0 | 0 | 7 | 0 | 0 | 0 | 6 | 0 | 0 | 5 | 4 | 9
V30154 | 78 | 78 | 0 | 6999 | 6999 | 13343 | 0.84 | 0.29 | 0.34 | 0.02 | 0.01 | 0.56 | 3.75 | 4.65 | 1.7 | 5.8 | 0.12 | 0 | 0 | 80.53 | 43277.81 | 43277.77 | 43277.67 | 43277.75 | 43277.82 | 3729 | 527.81 | 8596 | 4579 | 5735 | 4862 | 3.78 | 0.85 | 0.63 | 1.37 | 32.09 | 22.95 | -14.41 | -11.55 | 8.63 | 0.22 | -90.07 | -885.18 | -6719.21 | -0.01 | 0.26772 | 0.841581 | 0.196509 | 81.670309 | 3.660755 | 4.674295 | 0.02378 | 0.01417 | 0.515689 | 0.228122 | 1.711645 | 5.873212 | 0.090611 | 0.121192 | 0.016469 | 0 | 0.00313 | 0 | 0.000174 | 0.010797 | 0.010137 | 0.005431 | 0.009603 | 0.004245 | 0 | 0.02 | 0.028425 | 0 | 0.002 | 0 | 0 | 7 | 0 | 28 | 0 | 16 | 0 | 0 | 4 | 18 | 5
V30159 | 39 | 39 | 0 | 6792 | 6792 | 13343 | 0.82 | 0.27 | 0.31 | 0.02 | 0.01 | 0.63 | 3.65 | 4.63 | 1.66 | 5.58 | 0.13 | 0 | 0 | 77.99 | 43278.15 | 43278.11 | 43278.01 | 43278.09 | 43278.16 | 3858 | 546.54 | 8952 | 5261 | 5920 | 5277 | 2 | -1.21 | -0.14 | -0.51 | 22.38 | 16.9 | -8.12 | -0.68 | 13.22 | -1.34 | -71.77 | -1408.58 | -314.24 | 0.25 | 0.269021 | 0.863186 | 0.219933 | 81.283496 | 3.736935 | 4.892903 | 0.024394 | 0.011109 | 0.574225 | 0.232286 | 1.73376 | 5.910957 | 0.002836 | 0.131568 | 0.015992 | 0 | 0.003163 | 0 | 0.000138 | 0.013249 | 0.01028 | 0.005693 | 0.010054 | 0.004605 | 0 | 0.02 | 0.028219 | 0 | 0.002 | 0 | 0 | 7 | 0 | 17 | 0 | 0 | 0 | 0 | 1 | 10 | 4
V30161 | 77 | 77 | 0 | 7011 | 7011 | 13343 | 0.84 | 0.28 | 0.31 | 0.02 | 0.01 | 0.75 | 3.8 | 4.9 | 1.74 | 5.68 | 0.15 | 0 | 0 | 80.31 | 43278.29 | 43278.25 | 43278.15 | 43278.23 | 43278.3 | 3722 | 527.57 | 8889 | 4966 | 6057 | 5495 | 1.64 | -0.04 | -0.41 | 0.69 | 28.34 | 17.12 | -4.37 | 3.45 | 18.43 | -0.62 | -65.4 | -1722.63 | -4910.98 | 0.14 | 0.260294 | 0.845004 | 0.200275 | 81.179826 | 3.786705 | 4.963341 | 0.025391 | 0.008274 | 0.617512 | 0.245652 | 1.764198 | 5.787894 | 0.059823 | 0.141767 | 0.015988 | 0 | 0.003129 | 0 | 0.000186 | 0.013606 | 0.010672 | 0.005902 | 0.009808 | 0.00452 | 0 | 0.02 | 0.028229 | 0 | 0.002 | 0 | 0 | 14 | 0 | 12 | 20 | 0 | 0 | 0 | 0 | 25 | 6
V30236 | 49 | 49 | 0 | 6998 | 6998 | 13343 | 0.87 | 0.3 | 0.37 | 0.02 | 0.01 | 0.61 | 3.72 | 4.74 | 1.76 | 5.7 | 0.09 | 0 | 0 | 80.4 | 43285.53 | 43285.49 | 43285.4 | 43285.48 | 43285.55 | 3646 | 514.54 | 8875 | 5158 | 5925 | 4613 | 0.85 | -0.63 | 1.24 | 0.47 | 21.48 | 23.79 | -2.16 | 9.61 | 13.3 | 0.04 | -161.63 | -1328.26 | -1211 | 0.17 | 0.286857 | 0.881346 | 0.238564 | 81.399607 | 3.744496 | 4.838684 | 0.0241 | 0.010407 | 0.537375 | 0.249487 | 1.760616 | 5.774305 | 0.010491 | 0.136564 | 0.017144 | 0 | 0.003335 | 0 | 0.000159 | 0.008664 | 0.009707 | 0.005246 | 0.008873 | 0.004052 | 0 | 0.02 | 0.02792 | 0 | 0.002 | 0 | 0 | 5 | 0 | 16 | 0 | 0 | 0 | 0 | 0 | 25 | 3
V30361 | 25 | 25 | 0 | 7010 | 7010 | 13343 | 0.91 | 0.29 | 0.28 | 0.03 | 0.01 | 0.6 | 3.87 | 4.71 | 1.69 | 5.93 | 0.02 | 0 | 0 | 80.42 | 43320.26 | 43320.22 | 43320.1 | 43320.18 | 43320.27 | 3795 | 533.38 | 9868 | 6539 | 7207 | 6087 | 3.67 | -1.05 | 0.72 | 3.62 | 31.12 | 29.16 | 5.45 | 15.64 | 17.33 | -1.44 | -874.07 | #DIV/0! | #DIV/0! | 0.2 | 0.204343 | 0.886609 | 0.202683 | 81.2609 | 3.771067 | 4.821286 | 0.02472 | 0.010131 | 0.500808 | 0.22455 | 1.702676 | 6.093447 | 0.062538 | 0.124761 | 0.016864 | 0 | 0.002817 | 0 | 0.000153 | 0.013308 | 0.009262 | 0.00392 | 0.010104 | 0.004487 | 0 | 0.02 | 0.026567 | 0 | 0.002 | 0 | 0 | 5 | 0 | 13 | 0 | 0 | 0 | 0 | 4 | 0 | 3
V30492 | 127 | 127 | 0 | 7000 | 7000 | 13343 | 0.8 | 0.33 | 0.39 | 0.02 | 0.01 | 0.46 | 3.75 | 4.68 | 1.58 | 5.86 | 0.07 | 0 | 0 | 80.67 | 43334.44 | 43334.4 | 43334.3 | 43334.38 | 43334.45 | 3875 | 538.12 | 8578 | 4952 | 5940 | 4728 | -0.86 | 0.65 | 8.87 | -2.22 | 37.31 | 36.74 | 4.44 | 17.18 | 10.58 | 4.18 | -167.31 | -1242.76 | #DIV/0! | -0.34 | 0.25099 | 0.832718 | 0.212566 | 82.064831 | 3.831452 | 4.717283 | 0.024093 | 0.01157 | 0.414504 | 0.200887 | 1.459638 | 5.689047 | 0.068004 | 0.114479 | 0.016305 | 0 | 0.002807 | 0 | 0.000151 | 0.011442 | 0.008852 | 0.004088 | 0.009903 | 0.004435 | 0 | 0.02 | 0.027954 | 0 | 0.002 | 0 | 0 | 5 | 0 | 31 | 0 | 14 | 0 | 0 | 28 | 41 | 8
V30493 | 93 | 93 | 0 | 7020 | 7020 | 13343 | 0.81 | 0.34 | 0.39 | 0.02 | 0.01 | 0.46 | 3.76 | 4.7 | 1.58 | 5.87 | 0.07 | 0 | 0 | 80.9 | 43334.52 | 43334.48 | 43334.37 | 43334.46 | 43334.52 | 3690 | 536.03 | 9214 | 5458 | 5916 | 5220 | 5.57 | -3.43 | -1.33 | -1.51 | 33.26 | 34.03 | 1.55 | 4.79 | 7.56 | -1.22 | -162.59 | -1367.51 | #DIV/0! | 0.15 | 0.261661 | 0.826893 | 0.226241 | 81.668591 | 3.588603 | 4.909703 | 0.02482 | 0.0133 | 0.428441 | 0.196776 | 1.622729 | 6.005474 | 0.001084 | 0.114355 | 0.017769 | 0 | 0.002964 | 0 | 0.000176 | 0.013256 | 0.008943 | 0.004658 | 0.00966 | 0.004642 | 0 | 0.02 | 0.02726 | 0 | 0.002 | 0 | 0 | 5 | 0 | 31 | 0 | 25 | 0 | 0 | 9 | 17 | 6
V30699 | 42 | 42 | 0 | 7025 | 7025 | 13343 | 0.84 | 0.28 | 0.36 | 0.02 | 0.01 | 0.55 | 3.73 | 4.71 | 1.66 | 5.89 | 0.08 | 0 | 0 | 80.87 | 43356.71 | 43356.67 | 43356.57 | 43356.65 | 43356.71 | 3566 | 511.11 | 8128 | 4199 | 5280 | 4616 | -1.42 | 1.44 | -1.95 | -0.05 | 22.84 | 20.74 | 1.56 | -2.86 | 16.74 | 0.23 | -212.58 | -1003.42 | #DIV/0! | 0.27 | 0.287287 | 0.847969 | 0.219952 | 81.47582 | 3.816815 | 4.685304 | 0.024723 | 0.010543 | 0.464417 | 0.250795 | 1.705532 | 5.932441 | 0.038439 | 0.132039 | 0.013508 | 0 | 0.003002 | 0 | 0.000144 | 0.014568 | 0.009775 | 0.005233 | 0.008951 | 0.004265 | 0 | 0.02 | 0.026479 | 0 | 0.002 | 0 | 0 | 5 | 0 | 9 | 0 | 12 | 0 | 0 | 2 | 8 | 6
V30751 | 31 | 31 | 0 | 7000 | 7000 | 13343 | 0.85 | 0.31 | 0.36 | 0.02 | 0.01 | 0.69 | 3.86 | 4.69 | 1.71 | 5.87 | 0.08 | 0 | 0 | 80.19 | 43362.77 | 43362.73 | 43362.63 | 43362.71 | 43362.78 | 3482 | 485.3 | 8706 | 4350 | 5759 | 4857 | -0.43 | 1.23 | 4.19 | 5.28 | 29.22 | 25.05 | 2.73 | 11.06 | 10.67 | -0.95 | -165.51 | -2083.06 | -3078.69 | 0.09 | 0.271525 | 0.816784 | 0.220388 | 81.222703 | 3.925502 | 4.692022 | 0.024306 | 0.010841 | 0.622786 | 0.219998 | 1.663116 | 6.007112 | 0.054946 | 0.128184 | 0.025573 | 0 | 0.003033 | 0 | 0.000206 | 0.012583 | 0.009318 | 0.004815 | 0.009464 | 0.004517 | 0 | 0.02 | 0.028279 | 0 | 0.002 | 0 | 0 | 5 | 0 | 0 | 0 | 11 | 0 | 0 | 6 | 0 | 9
V30755 | 15 | 15 | 0 | 7005 | 7005 | 13343 | 0.85 | 0.31 | 0.36 | 0.02 | 0.01 | 0.69 | 3.86 | 4.69 | 1.71 | 5.87 | 0.08 | 0 | 0 | 80.24 | 43363.07 | 43363.03 | 43362.92 | 43363.01 | 43363.08 | 3850 | 536.96 | 8963 | 6025 | 6251 | 5722 | 0.07 | -0.05 | -0.71 | 1.08 | 24.17 | 24.17 | -2.02 | 16.14 | 15.93 | -1.05 | -160.79 | -1474.42 | -244.92 | 0.21 | 0.274635 | 0.853056 | 0.23598 | 81.128266 | 3.907055 | 4.753251 | 0.025493 | 0.010234 | 0.585494 | 0.216282 | 1.748156 | 6.013776 | 0.005958 | 0.127869 | 0.01843 | 0 | 0.002955 | 0 | 0.000162 | 0.012666 | 0.009449 | 0.004818 | 0.010068 | 0.004663 | 0 | 0.02 | 0.029283 | 0 | 0.002 | 0 | 0 | 5 | 0 | 0 | 0 | 4 | 0 | 0 | 0 | 0 | 6
V30757 | 36 | 36 | 0 | 7025 | 7025 | 13343 | 0.85 | 0.31 | 0.36 | 0.03 | 0.01 | 0.69 | 3.87 | 4.7 | 1.72 | 5.89 | 0.08 | 0 | 0 | 80.48 | 43363.21 | 43363.17 | 43363.07 | 43363.15 | 43363.22 | 3619 | 503.13 | 8369 | 4860 | 5753 | 5267 | 2.29 | 0.43 | 3.66 | 2.73 | 28.75 | 26.99 | 0.4 | 14.68 | 8.64 | -0.87 | -164.23 | -1589.68 | -2724.57 | 0.04 | 0.26429 | 0.838958 | 0.221488 | 81.270359 | 3.820279 | 4.724505 | 0.025199 | 0.010552 | 0.638431 | 0.219979 | 1.672006 | 6.002042 | 0.048651 | 0.127678 | 0.019723 | 0 | 0.002975 | 0 | 0.000244 | 0.014615 | 0.009357 | 0.004932 | 0.008754 | 0.004741 | 0 | 0.02 | 0.028245 | 0 | 0.002 | 0 | 0 | 5 | 0 | 9 | 0 | 8 | 0 | 0 | 6 | 1 | 7
V30812 | 19 | 19 | 0 | 7019 | 7019 | 13343 | 0.83 | 0.31 | 0.34 | 0.02 | 0.01 | 0.66 | 4.06 | 4.68 | 1.69 | 5.86 | 0.12 | 0 | 0 | 80.32 | 43369.29 | 43369.25 | 43369.15 | 43369.23 | 43369.31 | 3888 | 551.1 | 10100 | 6717 | 7184 | 4726 | 2.35 | -3.1 | -0.18 | 1.08 | 24.54 | 22.35 | 3.28 | 11.6 | 28.41 | -1.27 | -89.82 | -2770.48 | -1329.2 | 0.2 | 0.263728 | 0.830065 | 0.234611 | 81.049477 | 4.005111 | 4.880919 | 0.024388 | 0.011415 | 0.47703 | 0.229551 | 1.71484 | 6.001618 | 0.034493 | 0.126547 | 0.01963 | 0 | 0.003084 | 0 | 0.0002 | 0.014564 | 0.009093 | 0.005725 | 0.008366 | 0.004864 | 0 | 0.02 | 0.028679 | 0 | 0.002 | 0 | 0 | 10 | 0 | 0 | 0 | 0 | 0 | 0 | 1 | 0 | 8
V30819 | 11 | 11 | 0 | 7003 | 7003 | 13343 | 0.82 | 0.28 | 0.27 | 0.02 | 0.01 | 0.55 | 4.14 | 4.67 | 1.68 | 5.84 | 0.16 | 0 | 0 | 80.24 | 43369.78 | 43369.73 | 43369.63 | 43369.72 | 43369.78 | 3786 | 527.96 | 8340 | 4786 | 5506 | 4928 | 2.19 | -2.39 | -2.6 | -5.29 | 17.43 | 12.17 | -2.16 | -18.95 | -19.08 | -0.78 | -46.87 | #DIV/0! | -3681.66 | 0.74 | 0.236784 | 0.876766 | 0.230389 | 80.712487 | 4.099969 | 4.8414 | 0.024825 | 0.012917 | 0.668292 | 0.241272 | 1.746738 | 5.965358 | 0.091477 | 0.132315 | 0.018207 | 0 | 0.003205 | 0 | 0.000181 | 0.013782 | 0.009231 | 0.006054 | 0.00895 | 0.004976 | 0 | 0.02 | 0.032426 | 0 | 0.002 | 0 | 0 | 5 | 0 | 0 | 0 | 0 | 0 | 0 | 0 | 2 | 4
V30877 | 52 | 52 | 0 | 7018 | 7018 | 13343 | 0.85 | 0.3 | 0.38 | 0.02 | 0.01 | 0.52 | 3.76 | 4.69 | 1.7 | 5.87 | 0 | 0 | 0 | 80.77 | 43376.05 | 43376.01 | 43375.91 | 43375.99 | 43376.06 | 3748 | 522.08 | 9370 | 5354 | 6403 | 4917 | 1.99 | 1.04 | -0.57 | 5.51 | 30.04 | 23.53 | -0.72 | 19.11 | 2.31 | -0.25 | #DIV/0! | -932.38 | -687.68 | 0.16 | 0.290289 | 0.809742 | 0.210309 | 81.553099 | 3.731301 | 4.693673 | 0.025232 | 0.009057 | 0.517814 | 0.217789 | 1.732367 | 5.953289 | 0.020371 | 0.124139 | 0.01677 | 0 | 0.003018 | 0 | 0.000298 | 0.014778 | 0.009609 | 0.004751 | 0.008806 | 0.004265 | 0 | 0.02 | 0.027235 | 0 | 0.002 | 0 | 0 | 5 | 0 | 20 | 0 | 12 | 0 | 0 | 0 | 7 | 8
V30878 | 30 | 30 | 0 | 6999 | 6999 | 13343 | 0.84 | 0.3 | 0.37 | 0.02 | 0.01 | 0.52 | 3.75 | 4.67 | 1.7 | 5.86 | 0 | 0 | 0 | 80.57 | 43376.13 | 43376.09 | 43375.98 | 43376.07 | 43376.14 | 3492 | 493.08 | 9202 | 5087 | 6379 | 5253 | 1.54 | -0.89 | -0.69 | 2.74 | 29.84 | 24.9 | 3.33 | 27.05 | 0.92 | -1.45 | #DIV/0! | -921.44 | -1483.59 | 0.44 | 0.285408 | 0.833191 | 0.210876 | 81.335187 | 3.747143 | 4.774561 | 0.024209 | 0.008166 | 0.524926 | 0.223592 | 1.734149 | 6.02339 | 0.041066 | 0.125079 | 0.016681 | 0 | 0.003036 | 0 | 0.0003 | 0.012412 | 0.00976 | 0.004717 | 0.008716 | 0.004103 | 0 | 0.02 | 0.027332 | 0 | 0.002 | 0 | 0 | 5 | 0 | 16 | 0 | 2 | 0 | 0 | 0 | 0 | 7
V30883 | 96 | 96 | 0 | 7009 | 7009 | 13343 | 0.83 | 0.28 | 0.37 | 0.02 | 0.01 | 0.52 | 3.75 | 4.68 | 1.71 | 5.87 | 0.09 | 0 | 0 | 80.62 | 43377.51 | 43377.47 | 43377.36 | 43377.45 | 43377.51 | 3911 | 543.72 | 8877 | 5397 | 5833 | 5166 | 1.91 | 3.13 | 3.62 | 0.76 | 25.25 | 28.51 | 1.42 | 5.21 | 1.66 | 1.92 | -157.27 | -839.7 | -641.5 | -0.25 | 0.268572 | 0.829372 | 0.214499 | 81.840043 | 3.724253 | 4.592626 | 0.024146 | 0.009723 | 0.517752 | 0.22987 | 1.664673 | 5.832511 | 0.014081 | 0.129772 | 0.015284 | 0 | 0.003117 | 0 | 0.000204 | 0.012367 | 0.009691 | 0.004446 | 0.008941 | 0.004136 | 0 | 0.02 | 0.027918 | 0 | 0.002 | 0 | 0 | 5 | 0 | 24 | 0 | 28 | 0 | 0 | 9 | 23 | 7
V30888 | 74 | 74 | 0 | 7074 | 7074 | 13343 | 0.83 | 0.28 | 0.37 | 0.02 | 0.01 | 0.53 | 3.78 | 4.69 | 1.71 | 5.95 | 0.1 | 0 | 0 | 81.4 | 43377.86 | 43377.82 | 43377.72 | 43377.8 | 43377.87 | 3454 | 484.64 | 8605 | 4439 | 5868 | 4980 | -0.11 | -1.4 | 0.72 | -5.63 | 25.83 | 20.27 | -3.38 | -14.95 | -11.13 | -0.9 | -123.05 | -972.27 | -4099.83 | 0.65 | 0.297545 | 0.87932 | 0.208475 | 81.136088 | 3.800865 | 4.766181 | 0.024993 | 0.011445 | 0.585453 | 0.223236 | 1.708111 | 6.018383 | 0.093389 | 0.13085 | 0.017621 | 0 | 0.003197 | 0 | 0.00025 | 0.017455 | 0.009813 | 0.005101 | 0.009708 | 0.004573 | 0 | 0.02 | 0.025949 | 0 | 0.002 | 0 | 0 | 5 | 0 | 30 | 0 | 28 | 0 | 0 | 7 | 0 | 4
V30938 | 38 | 38 | 0 | 7117 | 7117 | 13343 | 0.86 | 0.31 | 0.37 | 0.03 | 0.01 | 0.55 | 3.81 | 4.75 | 1.73 | 5.99 | 0.12 | 0 | 0 | 81.74 | 43383.6 | 43383.55 | 43383.45 | 43383.54 | 43383.62 | 3772 | 549.13 | 9635 | 5939 | 6937 | 4854 | 0.59 | 0.76 | 0.34 | 1.34 | 27.89 | 23.31 | 7.78 | 48.07 | 29.17 | -0.23 | -108.89 | -1297.49 | -1837.24 | -0.01 | 0.28595 | 0.846269 | 0.224192 | 81.525838 | 3.780235 | 4.697177 | 0.023934 | 0.006824 | 0.385774 | 0.250697 | 1.718139 | 5.99074 | 0.035032 | 0.124798 | 0.016396 | 0 | 0.003114 | 0 | 0.000155 | 0.008791 | 0.010614 | 0.005601 | 0.009248 | 0.004211 | 0 | 0.02 | 0.024271 | 0 | 0.002 | 0 | 0 | 5 | 0 | 13 | 0 | 11 | 0 | 0 | 1 | 2 | 6
V30941 | 29 | 29 | 0 | 7002 | 7002 | 13343 | 0.85 | 0.31 | 0.37 | 0.03 | 0.01 | 0.54 | 3.75 | 4.68 | 1.7 | 5.86 | 0.12 | 0 | 0 | 80.45 | 43383.82 | 43383.78 | 43383.68 | 43383.76 | 43383.82 | 3796 | 526.78 | 8974 | 5222 | 5707 | 4957 | 0.16 | 0.4 | 1.14 | -1.1 | 29.84 | 24.98 | 4.88 | 42.63 | 28.86 | -1.84 | -110.25 | -1339.93 | -1687.5 | 0.14 | 0.280422 | 0.866897 | 0.218571 | 81.428063 | 3.791844 | 4.728939 | 0.02469 | 0.007555 | 0.387951 | 0.252796 | 1.705237 | 6.048117 | 0.032855 | 0.119562 | 0.01712 | 0 | 0.003068 | 0 | 0.000222 | 0.009765 | 0.010511 | 0.005587 | 0.009399 | 0.004218 | 0 | 0.02 | 0.024611 | 0 | 0.002 | 0 | 0 | 5 | 0 | 11 | 0 | 7 | 0 | 0 | 2 | 0 | 4
V30998 | 9 | 9 | 0 | 7016 | 7016 | 13343 | 0.87 | 0.28 | 0.33 | 0.03 | 0.01 | 0.57 | 3.86 | 4.7 | 1.72 | 5.88 | 0.07 | 0 | 0 | 80.54 | 43389.95 | 43389.9 | 43389.8 | 43389.88 | 43389.95 | 3787 | 547.97 | 8719 | 5407 | 6029 | 5128 | 0.74 | -1.44 | -2.88 | -0.68 | 21.92 | 24.44 | -3.38 | -4.47 | 9.26 | -1.67 | -224.56 | -2288.8 | #DIV/0! | 0.59 | 0.248859 | 0.881621 | 0.223007 | 80.991872 | 3.877871 | 4.82656 | 0.026146 | 0.011766 | 0.51872 | 0.239953 | 1.790645 | 6.045721 | 0.071506 | 0.131024 | 0.016343 | 0 | 0.002936 | 0 | 0.000181 | 0.012846 | 0.010356 | 0.004504 | 0.010233 | 0.004562 | 0 | 0.02 | 0.030767 | 0 | 0.002 | 0 | 0 | 5 | 0 | 0 | 0 | 0 | 0 | 0 | 0 | 0 | 4
V31064 | 28 | 28 | 0 | 7001 | 7001 | 13343 | 0.86 | 0.32 | 0.39 | 0.03 | 0.01 | 0.55 | 3.75 | 4.68 | 1.71 | 5.86 | 0.13 | 0 | 0 | 80.36 | 43396.93 | 43396.89 | 43396.78 | 43396.87 | 43396.94 | 3828 | 545.61 | 9154 | 5807 | 6364 | 5495 | 0.66 | -2.26 | -3.93 | 3.62 | 34.25 | 35.27 | 8.23 | 50.38 | 17.15 | -0.4 | -73.2 | -1154.71 | -2296.33 | 0.19 | 0.256933 | 0.837671 | 0.212766 | 81.304426 | 3.775866 | 4.850476 | 0.02467 | 0.007354 | 0.461522 | 0.222652 | 1.797779 | 5.967572 | 0.044052 | 0.125996 | 0.015126 | 0 | 0.003138 | 0 | 0.000152 | 0.015643 | 0.0095 | 0.005407 | 0.008686 | 0.004376 | 0 | 0.02 | 0.026237 | 0 | 0.002 | 0 | 0 | 5 | 0 | 12 | 0 | 0 | 0 | 0 | 0 | 4 | 7
V31134 | 48 | 48 | 0 | 7017 | 7017 | 13343 | 0.9 | 0.28 | 0.34 | 0.02 | 0.01 | 0.55 | 3.82 | 4.69 | 1.71 | 5.87 | 0.11 | 0 | 0 | 80.57 | 43404.17 | 43404.13 | 43404.06 | 43404.1 | 43404.17 | 3532 | 491.38 | 8986 | 4678 | 6051 | 5468 | -1.8 | 0.6 | -0.98 | -1.74 | 27.04 | 23.03 | -2.78 | 16.04 | 9.88 | -0.2 | -88.73 | -2084.38 | -876.77 | 0.31 | 0.265663 | 0.921719 | 0.205166 | 81.236578 | 3.932363 | 4.714652 | 0.02535 | 0.010852 | 0.498296 | 0.216515 | 1.742215 | 5.949427 | 0.041802 | 0.11944 | 0.026149 | 0 | 0.002997 | 0 | 0.00026 | 0.010545 | 0.009157 | 0.00468 | 0.008317 | 0.005526 | 0 | 0.02 | 0.030327 | 0 | 0.002 | 0 | 0 | 5 | 0 | 25 | 0 | 9 | 0 | 0 | 0 | 7 | 2
V31183 | 71 | 71 | 0 | 7001 | 7001 | 13343 | 0.86 | 0.3 | 0.37 | 0.03 | 0.01 | 0.54 | 3.74 | 4.69 | 1.72 | 5.89 | 0.07 | 0 | 0 | 80.43 | 43411.99 | 43411.95 | 43411.88 | 43411.92 | 43411.99 | 3758 | 538.7 | 8399 | 5278 | 5851 | 5159 | 1.07 | 0.01 | -5.18 | -1.48 | 29.17 | 31.58 | 5.81 | 10.81 | 16.43 | 1.31 | -239.82 | -1461.98 | -7443.76 | 0.28 | 0.257385 | 0.882278 | 0.214784 | 81.309811 | 3.753154 | 4.74917 | 0.024313 | 0.011317 | 0.456388 | 0.224975 | 1.833101 | 5.895047 | 0.141587 | 0.128575 | 0.018518 | 0 | 0.002868 | 0 | 0.000169 | 0.016513 | 0.009895 | 0.004342 | 0.009143 | 0.004536 | 0 | 0.02 | 0.03013 | 0 | 0.002 | 0 | 0 | 5 | 0 | 15 | 0 | 6 | 30 | 0 | 0 | 12 | 3
V31184 | 64 | 64 | 0 | 7006 | 7006 | 13343 | 0.86 | 0.3 | 0.37 | 0.03 | 0.01 | 0.54 | 3.74 | 4.69 | 1.72 | 5.87 | 0.06 | 0 | 0 | 80.52 | 43412.05 | 43412.01 | 43411.95 | 43411.99 | 43412.06 | 3888 | 550.71 | 8445 | 5271 | 5801 | 5054 | 1.05 | -0.94 | -5.13 | -1.92 | 28.09 | 29.39 | 7.21 | 16.76 | -0.86 | 0.86 | -237.42 | -1154.91 | -6476.36 | 0.47 | 0.26616 | 0.886007 | 0.217966 | 81.181691 | 3.751673 | 4.800351 | 0.023952 | 0.010559 | 0.55142 | 0.221781 | 1.832481 | 5.894024 | 0.123342 | 0.126222 | 0.015046 | 0 | 0.002888 | 0 | 0.000207 | 0.016137 | 0.009943 | 0.00447 | 0.009781 | 0.004521 | 0 | 0.02 | 0.027378 | 0 | 0.002 | 0 | 0 | 5 | 0 | 15 | 0 | 0 | 30 | 0 | 0 | 11 | 3
V31247 | 54 | 54 | 0 | 7065 | 7065 | 13343 | 0.88 | 0.32 | 0.32 | 0.03 | 0.01 | 0.6 | 3.96 | 4.73 | 1.72 | 5.9 | 0.05 | 0 | 0 | 81.02 | 43418.79 | 43418.75 | 43418.68 | 43418.72 | 43418.79 | 3737 | 534.32 | 8752 | 5520 | 6110 | 5525 | -0.12 | 2.47 | 4.27 | 3.5 | 33.12 | 24.08 | 3.56 | 11.38 | 12.82 | 1.11 | -306.25 | -6058.44 | #DIV/0! | -0.17 | 0.242773 | 0.852336 | 0.215496 | 81.530136 | 3.984341 | 4.637374 | 0.024496 | 0.012475 | 0.52381 | 0.219484 | 1.658411 | 5.859604 | 0.002005 | 0.12422 | 0.013729 | 0 | 0.002872 | 0 | 0.000205 | 0.013109 | 0.014773 | 0.005058 | 0.008728 | 0.004276 | 0 | 0.02 | 0.028291 | 0 | 0.002 | 0 | 0 | 5 | 0 | 0 | 0 | 18 | 0 | 0 | 8 | 16 | 7
V31248 | 17 | 17 | 0 | 6965 | 6965 | 13343 | 0.87 | 0.32 | 0.31 | 0.02 | 0.01 | 0.59 | 3.9 | 4.69 | 1.71 | 5.87 | 0.05 | 0 | 0 | 79.78 | 43418.85 | 43418.81 | 43418.75 | 43418.79 | 43418.86 | 3643 | 524.4 | 8128 | 4620 | 5454 | 4687 | 0.56 | 0.01 | 3.01 | 5 | 32.16 | 24.91 | 5.03 | 10.48 | 10.21 | -1.32 | -314.87 | -7107.92 | #DIV/0! | 0.23 | 0.23851 | 0.843506 | 0.217924 | 81.110084 | 3.955292 | 4.776403 | 0.024111 | 0.012561 | 0.543996 | 0.225394 | 1.690817 | 6.059632 | 0.06024 | 0.126275 | 0.014747 | 0 | 0.002965 | 0 | 0.000175 | 0.014082 | 0.013234 | 0.005243 | 0.009109 | 0.004452 | 0 | 0.02 | 0.029249 | 0 | 0.002 | 0 | 0 | 5 | 0 | 0 | 0 | 2 | 0 | 0 | 3 | 0 | 7
V31305 | 33 | 33 | 0 | 6998 | 6998 | 13343 | 0.81 | 0.3 | 0.31 | 0.02 | 0.01 | 0.52 | 4.04 | 4.64 | 1.7 | 5.82 | 0.18 | 0 | 0 | 80.25 | 43424.89 | 43424.84 | 43424.78 | 43424.83 | 43424.89 | 3416 | 484.06 | 9091 | 4820 | 5895 | 5006 | 1.76 | -1.93 | -4.99 | -9.4 | 19.31 | 20.86 | -0.87 | 19.49 | 8 | -2.2 | -28.19 | #DIV/0! | -6389.29 | 0.64 | 0.251965 | 0.903655 | 0.244997 | 80.861877 | 4.021119 | 4.79525 | 0.0251 | 0.01193 | 0.480764 | 0.228731 | 1.810819 | 6.03307 | 0.091247 | 0.128839 | 0.013757 | 0 | 0.003169 | 0 | 0.000138 | 0.013507 | 0.01024 | 0.005068 | 0.007492 | 0.004144 | 0 | 0.02 | 0.03112 | 0 | 0.002 | 0 | 0 | 5 | 25 | 0 | 0 | 0 | 0 | 0 | 0 | 0 | 3
V31368 | 91 | 91 | 0 | 6997 | 6997 | 13343 | 0.81 | 0.33 | 0.33 | 0.03 | 0.01 | 0.46 | 4.1 | 4.66 | 1.69 | 5.84 | 0.13 | 0 | 0 | 80.2 | 43431.41 | 43431.37 | 43431.3 | 43431.34 | 43431.42 | 3658 | 560.53 | 9498 | 5576 | 6608 | 5364 | 1.64 | 4.86 | 9.24 | 0.93 | 39.01 | 29.45 | 2.71 | 36.87 | 7.83 | -3.71 | -68.63 | #DIV/0! | -324.78 | -0.23 | 0.238072 | 0.813237 | 0.201781 | 81.532221 | 4.085367 | 4.500578 | 0.026282 | 0.009404 | 0.432841 | 0.222615 | 1.551856 | 6.147967 | 0.01131 | 0.123102 | 0.017328 | 0 | 0.001999 | 0 | 0.000543 | 0.010571 | 0.009959 | 0.001005 | 0.003758 | 0.001007 | 0 | 0.001 | 0.026475 | 0 | 0.02972 | 0 | 0 | 5 | 25 | 0 | 0 | 33 | 0 | 0 | 19 | 0 | 9
V31372 | 97 | 97 | 0 | 7013 | 7013 | 13343 | 0.81 | 0.33 | 0.33 | 0.03 | 0.01 | 0.46 | 4.1 | 4.67 | 1.69 | 5.87 | 0.13 | 0 | 0.01 | 80.37 | 43431.71 | 43431.66 | 43431.61 | 43431.65 | 43431.71 | 3749 | 521.85 | 8018 | 4738 | 5530 | 4912 | 1.23 | 0.74 | 1.16 | -4.54 | 28.1 | 26.33 | 3.96 | 35.5 | -6.02 | 2.78 | -56.09 | #DIV/0! | 91.76 | -0.12 | 0.248567 | 0.858055 | 0.238513 | 81.423008 | 4.101511 | 4.69147 | 0.025941 | 0.009612 | 0.497741 | 0.206592 | 1.694922 | 5.772068 | 0.000519 | 0.125094 | 0.016571 | 0 | 0.003156 | 0 | 0.000161 | 0.01259 | 0.011652 | 0.00542 | 0.006641 | 0.004435 | 0 | 0.02 | 0.023758 | 0 | 0.002 | 0 | 0 | 5 | 25 | 0 | 0 | 14 | 0 | 0 | 4 | 43 | 6
V31373 | 98 | 98 | 0 | 6998 | 6998 | 13343 | 0.81 | 0.33 | 0.33 | 0.03 | 0.01 | 0.46 | 4.1 | 4.66 | 1.69 | 5.85 | 0.13 | 0 | 0.01 | 80.2 | 43431.77 | 43431.73 | 43431.67 | 43431.71 | 43431.78 | 3811 | 526.6 | 8239 | 4997 | 5272 | 4702 | 1.71 | 1.19 | 5.48 | -4.38 | 29.3 | 25.56 | -0.47 | 28.3 | -3.59 | 0.97 | -61.84 | #DIV/0! | 75.44 | -0.12 | 0.25116 | 0.856682 | 0.234521 | 81.435128 | 4.082089 | 4.673258 | 0.027136 | 0.01068 | 0.486369 | 0.213618 | 1.621297 | 5.871558 | 0.00155 | 0.126707 | 0.017641 | 0 | 0.003247 | 0 | 0.000231 | 0.012487 | 0.011821 | 0.005611 | 0.006316 | 0.004562 | 0 | 0.02 | 0.02433 | 0 | 0.002 | 0 | 0 | 5 | 25 | 0 | 0 | 17 | 0 | 0 | 14 | 31 | 6
V31374 | 76 | 76 | 0 | 7003 | 7003 | 13343 | 0.81 | 0.33 | 0.33 | 0.03 | 0.01 | 0.46 | 4.1 | 4.67 | 1.69 | 5.87 | 0.13 | 0 | 0.01 | 80.24 | 43431.84 | 43431.8 | 43431.74 | 43431.78 | 43431.84 | 3414 | 484.8 | 8519 | 4560 | 5529 | 4976 | 3.06 | 0.63 | 0.53 | 0.78 | 30.22 | 27.15 | 0.46 | 27.94 | 5.68 | -0.17 | -58.34 | #DIV/0! | 78.53 | -0.1 | 0.245579 | 0.815101 | 0.231326 | 81.392634 | 4.024661 | 4.699813 | 0.026881 | 0.010729 | 0.443468 | 0.209806 | 1.707274 | 5.955636 | 0.001354 | 0.124784 | 0.018121 | 0 | 0.003109 | 0 | 0.000298 | 0.013902 | 0.01161 | 0.005853 | 0.007327 | 0.004675 | 0 | 0.02 | 0.024061 | 0 | 0.002 | 0 | 0 | 5 | 25 | 0 | 0 | 12 | 0 | 0 | 3 | 22 | 9
V31377 | 87 | 87 | 0 | 7025 | 7025 | 13343 | 0.81 | 0.33 | 0.33 | 0.03 | 0.01 | 0.47 | 4.11 | 4.7 | 1.7 | 5.82 | 0.13 | 0 | 0.01 | 80.54 | 43432.03 | 43431.99 | 43431.92 | 43431.97 | 43432.03 | 3471 | 500.07 | 8571 | 4963 | 6028 | 5393 | 1.22 | 1.15 | 4.14 | -7.67 | 29.05 | 23.86 | -0.83 | 18.24 | 4.41 | -0.22 | -60.29 | #DIV/0! | -475.71 | 0.05 | 0.257083 | 0.883207 | 0.238836 | 81.319508 | 4.102213 | 4.689111 | 0.027256 | 0.012201 | 0.449114 | 0.211441 | 1.643011 | 5.896347 | 0.03619 | 0.12302 | 0.016592 | 0 | 0.003335 | 0 | 0.000224 | 0.015408 | 0.01135 | 0.005788 | 0.006974 | 0.004947 | 0 | 0.02 | 0.024844 | 0 | 0.002 | 0 | 0 | 5 | 25 | 0 | 0 | 17 | 0 | 0 | 14 | 22 | 4
V31379 | 83 | 83 | 0 | 6955 | 6955 | 13343 | 0.8 | 0.33 | 0.33 | 0.03 | 0.01 | 0.46 | 4.07 | 4.64 | 1.68 | 5.84 | 0.13 | 0 | 0.01 | 79.68 | 43432.16 | 43432.12 | 43432.06 | 43432.1 | 43432.16 | 3590 | 515.29 | 8091 | 4799 | 5445 | 4645 | 1.3 | -0.64 | -0.28 | -1.8 | 27.87 | 22.32 | 0.73 | 35.99 | 3.22 | 0.16 | -61.89 | #DIV/0! | -1001.1 | 0.22 | 0.261817 | 0.834876 | 0.242502 | 81.126275 | 4.096762 | 4.760277 | 0.026766 | 0.009493 | 0.4532 | 0.210743 | 1.721086 | 5.948083 | 0.069913 | 0.126933 | 0.018849 | 0 | 0.003251 | 0 | 0.000175 | 0.01353 | 0.011477 | 0.005704 | 0.006505 | 0.004817 | 0 | 0.02 | 0.024967 | 0 | 0.002 | 0 | 0 | 5 | 25 | 0 | 0 | 14 | 0 | 0 | 11 | 20 | 8
V31380 | 84 | 84 | 0 | 7000 | 7000 | 13343 | 0.81 | 0.33 | 0.33 | 0.03 | 0.01 | 0.46 | 4.09 | 4.67 | 1.69 | 5.85 | 0.13 | 0 | 0.01 | 80.22 | 43432.23 | 43432.19 | 43432.12 | 43432.17 | 43432.23 | 3613 | 511.11 | 8569 | 5213 | 5814 | 4954 | 1.26 | 0.43 | 0.9 | -5.13 | 27.6 | 25.91 | -3.71 | 23.99 | 2.69 | -1.02 | -62.62 | #DIV/0! | -940.19 | 0.25 | 0.249923 | 0.862583 | 0.243547 | 81.126222 | 4.099118 | 4.715554 | 0.028006 | 0.01132 | 0.456739 | 0.214623 | 1.699395 | 5.987636 | 0.065621 | 0.125184 | 0.019199 | 0 | 0.003226 | 0 | 0.000222 | 0.016386 | 0.011874 | 0.005747 | 0.006235 | 0.004708 | 0 | 0.02 | 0.024933 | 0 | 0.002 | 0 | 0 | 5 | 25 | 0 | 0 | 18 | 0 | 0 | 13 | 17 | 6
V31424 | 68 | 68 | 0 | 7025 | 7025 | 13343 | 0.81 | 0.31 | 0.34 | 0.03 | 0.02 | 0.54 | 3.94 | 4.74 | 1.72 | 5.84 | 0.15 | 0 | 0 | 80.56 | 43441.59 | 43441.55 | 43441.49 | 43441.53 | 43441.6 | 3633 | 507.9 | 8441 | 4853 | 5670 | 4861 | 1.47 | 1.35 | 5.44 | 1.02 | 29.52 | 22.8 | -1.35 | 46.41 | 0.12 | 3.25 | -47.82 | -2079.99 | -1557.49 | -0.28 | 0.268977 | 0.806561 | 0.218324 | 81.608321 | 3.920515 | 4.721371 | 0.027093 | 0.009304 | 0.540152 | 0.221348 | 1.647529 | 5.708412 | 0.06512 | 0.128967 | 0.013654 | 0 | 0.003114 | 0 | 0.000182 | 0.015814 | 0.010622 | 0.003863 | 0.009049 | 0.004806 | 0 | 0.02 | 0.024902 | 0 | 0.002 | 0 | 0 | 5 | 0 | 0 | 0 | 11 | 0 | 0 | 8 | 34 | 10
V31425 | 50 | 50 | 0 | 7011 | 7011 | 13343 | 0.81 | 0.31 | 0.34 | 0.03 | 0.02 | 0.54 | 3.93 | 4.73 | 1.72 | 5.86 | 0.15 | 0 | 0 | 80.36 | 43441.66 | 43441.62 | 43441.56 | 43441.6 | 43441.66 | 3710 | 529.17 | 8301 | 4680 | 5757 | 4636 | 1.37 | 2.12 | 5.06 | -5.01 | 28.47 | 21.41 | 0.55 | 48.65 | -2.46 | 1.83 | -41.53 | -2250.12 | -1003.06 | -0.16 | 0.273577 | 0.857116 | 0.221679 | 81.471469 | 3.920031 | 4.687962 | 0.026625 | 0.008955 | 0.555698 | 0.214847 | 1.657658 | 5.821511 | 0.043424 | 0.129018 | 0.014749 | 0 | 0.003093 | 0 | 0.000221 | 0.014635 | 0.01082 | 0.003766 | 0.008797 | 0.00476 | 0 | 0.02 | 0.027589 | 0 | 0.002 | 0 | 0 | 5 | 0 | 0 | 0 | 13 | 0 | 0 | 7 | 19 | 6
V31453 | 58 | 58 | 0 | 7017 | 7017 | 13343 | 0.83 | 0.3 | 0.31 | 0.03 | 0.02 | 0.54 | 4.1 | 4.72 | 1.73 | 5.76 | 0.15 | 0 | 0 | 80.39 | 43444.99 | 43444.94 | 43444.89 | 43444.93 | 43444.99 | 3782 | 532.68 | 8096 | 4873 | 5234 | 4690 | -2.17 | 4.39 | -0.04 | -1.97 | 26.74 | 19.28 | -7.4 | 38.49 | -12.93 | -0.73 | -41.89 | #DIV/0! | 39.65 | 0.2 | 0.250661 | 0.851781 | 0.224635 | 81.141993 | 4.24034 | 4.562234 | 0.028869 | 0.010708 | 0.614454 | 0.218421 | 1.747478 | 5.867647 | 0.001899 | 0.12818 | 0.012773 | 0 | 0.003077 | 0 | 0.000283 | 0.014826 | 0.01144 | 0.004521 | 0.008903 | 0.004716 | 0 | 0.02 | 0.028161 | 0 | 0.002 | 0 | 0 | 5 | 0 | 0 | 0 | 28 | 0 | 0 | 0 | 18 | 7
V31454 | 33 | 33 | 0 | 6957 | 6957 | 13343 | 0.82 | 0.3 | 0.3 | 0.03 | 0.02 | 0.53 | 4.07 | 4.68 | 1.71 | 5.72 | 0.15 | 0 | 0 | 79.69 | 43445.05 | 43445.01 | 43444.95 | 43444.99 | 43445.06 | 3584 | 500.49 | 8340 | 4318 | 5512 | 5032 | 1.05 | -2.04 | 3.06 | -0.27 | 28.15 | 20.07 | -7.63 | 42.57 | 4.76 | 0.05 | -42.51 | #DIV/0! | 48.11 | 0.15 | 0.248036 | 0.837776 | 0.220209 | 81.174791 | 4.10602 | 4.8726 | 0.028908 | 0.009952 | 0.517898 | 0.218215 | 1.69573 | 5.828439 | 0.001647 | 0.132158 | 0.012049 | 0 | 0.003147 | 0 | 0.000158 | 0.013551 | 0.01111 | 0.004602 | 0.008728 | 0.00482 | 0 | 0.02 | 0.027456 | 0 | 0.002 | 0 | 0 | 5 | 0 | 0 | 0 | 0 | 0 | 0 | 3 | 18 | 7
V31455 | 47 | 47 | 0 | 7017 | 7017 | 13343 | 0.83 | 0.3 | 0.31 | 0.03 | 0.02 | 0.54 | 4.1 | 4.72 | 1.73 | 5.78 | 0.15 | 0 | 0 | 80.37 | 43445.11 | 43445.07 | 43445.02 | 43445.06 | 43445.12 | 3577 | 506.66 | 8093 | 4642 | 5081 | 4521 | -0.43 | -0.29 | 3.84 | -0.75 | 26.51 | 20.47 | -4.32 | 40.33 | 3.46 | -3.5 | -41.5 | #DIV/0! | 46.48 | 0.37 | 0.246874 | 0.842241 | 0.225358 | 80.987457 | 4.166121 | 4.785454 | 0.028048 | 0.010393 | 0.52556 | 0.218225 | 1.680929 | 6.045941 | 0.001684 | 0.130925 | 0.014084 | 0 | 0.003172 | 0 | 0.000242 | 0.010425 | 0.011275 | 0.004325 | 0.008291 | 0.004741 | 0 | 0.02 | 0.026235 | 0 | 0.002 | 0 | 0 | 5 | 0 | 0 | 0 | 11 | 0 | 0 | 4 | 20 | 7
V31457 | 61.5 | 61.5 | 0 | 7052 | 7052 | 13343 | 0.83 | 0.3 | 0.31 | 0.03 | 0.02 | 0.54 | 4.12 | 4.74 | 1.74 | 5.81 | 0.15 | 0 | 0 | 80.77 | 43445.25 | 43445.21 | 43445.15 | 43445.19 | 43445.26 | 3363 | 512.18 | 8351 | 4979 | 5740 | 5111 | 1.95 | 2.16 | 4.32 | 3.98 | 29.64 | 17.74 | -1.23 | 42.55 | 1.85 | 1.75 | -42.32 | #DIV/0! | -2105.83 | -0.23 | 0.255349 | 0.803069 | 0.215789 | 81.476337 | 4.06735 | 4.668174 | 0.027233 | 0.01003 | 0.534831 | 0.220335 | 1.67243 | 5.741118 | 0.069065 | 0.129668 | 0.012907 | 0 | 0.003075 | 0 | 0.000189 | 0.015269 | 0.011159 | 0.00434 | 0.008772 | 0.004749 | 0 | 0.02 | 0.02676 | 0 | 0.002 | 0 | 0 | 5 | 0 | 0 | 0 | 15 | 0 | 0 | 6 | 26 | 9.5
V31528 | 61 | 61 | 0 | 6997 | 6997 | 13343 | 0.86 | 0.3 | 0.31 | 0.03 | 0.01 | 0.61 | 4.1 | 4.67 | 1.69 | 5.85 | 0.13 | 0 | 0 | 80.04 | 43451.94 | 43451.9 | 43451.84 | 43451.88 | 43451.94 | 3571 | 505.16 | 8020 | 4199 | 5363 | 4612 | 4.24 | 3.98 | 4.34 | 2.35 | 30.85 | 21.71 | -2.47 | 22.88 | 15.06 | 0.48 | -64.78 | -3823.98 | -196.98 | -0.51 | 0.242655 | 0.849518 | 0.207194 | 81.592978 | 3.985933 | 4.547443 | 0.0272 | 0.009641 | 0.5256 | 0.219013 | 1.640879 | 5.903933 | 0.002292 | 0.124509 | 0.026358 | 0 | 0.003132 | 0 | 0.000197 | 0.012566 | 0.010895 | 0.004568 | 0.009089 | 0.005953 | 0 | 0.02 | 0.026456 | 0 | 0.002 | 0 | 0 | 5 | 0 | 0 | 0 | 28 | 0 | 0 | 9 | 12 | 7
V31529 | 74 | 74 | 0 | 6997 | 6997 | 13343 | 0.86 | 0.3 | 0.3 | 0.03 | 0.01 | 0.61 | 4.12 | 4.68 | 1.69 | 5.87 | 0.13 | 0 | 0 | 79.99 | 43452.01 | 43451.96 | 43451.9 | 43451.95 | 43452.01 | 3433 | 492.68 | 8105 | 4258 | 5599 | 4758 | 4.83 | 1.1 | 1.76 | 3.62 | 31.59 | 22.92 | -4.25 | 22.61 | 16.81 | 0.11 | -60.59 | -4177.93 | -151.24 | -0.32 | 0.235916 | 0.84063 | 0.204968 | 81.396152 | 3.973036 | 4.69733 | 0.027713 | 0.009684 | 0.516364 | 0.214599 | 1.688909 | 5.944201 | 0.001939 | 0.12614 | 0.02629 | 0 | 0.003136 | 0 | 0.000157 | 0.012473 | 0.010632 | 0.004618 | 0.00889 | 0.005934 | 0 | 0.02 | 0.028289 | 0 | 0.002 | 0 | 0 | 5 | 0 | 0 | 0 | 36 | 0 | 0 | 12 | 14 | 7
V31530 | 92 | 92 | 0 | 7006 | 7006 | 13343 | 0.86 | 0.3 | 0.3 | 0.03 | 0.01 | 0.61 | 4.11 | 4.68 | 1.7 | 5.85 | 0.13 | 0 | 0 | 80.13 | 43452.07 | 43452.03 | 43451.97 | 43452.01 | 43452.08 | 3698 | 525.43 | 8338 | 5099 | 5764 | 5030 | 5.86 | 0.9 | 4.5 | 6.05 | 35.9 | 24.55 | -6.47 | 25.34 | 17.96 | 1.33 | -63.77 | -3779.46 | -191.92 | -0.57 | 0.232608 | 0.818797 | 0.192056 | 81.62807 | 3.922431 | 4.701447 | 0.028268 | 0.009324 | 0.508219 | 0.216225 | 1.642125 | 5.851882 | 0.00225 | 0.12463 | 0.024918 | 0 | 0.003043 | 0 | 0.000194 | 0.012462 | 0.010564 | 0.004946 | 0.009145 | 0.006002 | 0 | 0.02 | 0.028396 | 0 | 0.002 | 0 | 0 | 5 | 0 | 0 | 0 | 37 | 0 | 0 | 17 | 24 | 9
V31533 | 74 | 74 | 0 | 7011 | 7011 | 13343 | 0.86 | 0.3 | 0.31 | 0.03 | 0.01 | 0.61 | 4.1 | 4.67 | 1.69 | 5.84 | 0.13 | 0 | 0 | 80.24 | 43452.28 | 43452.24 | 43452.17 | 43452.21 | 43452.29 | 3747 | 525.53 | 9113 | 5098 | 6373 | 5387 | 6.82 | -0.02 | 0.06 | 5.72 | 31.37 | 25.69 | -2.84 | 27.22 | 13.1 | -1.07 | -52.51 | -2732.72 | -51.65 | -0.27 | 0.232407 | 0.818747 | 0.205637 | 81.443457 | 3.870797 | 4.727806 | 0.02727 | 0.009091 | 0.536624 | 0.202296 | 1.710793 | 5.973404 | 0.001168 | 0.125972 | 0.020202 | 0 | 0.003093 | 0 | 0.000136 | 0.012362 | 0.01021 | 0.005592 | 0.008566 | 0.005416 | 0 | 0.02 | 0.026956 | 0 | 0.002 | 0 | 0 | 5 | 0 | 2 | 0 | 37 | 0 | 0 | 10 | 11 | 9
V31534 | 65 | 65 | 0 | 6997 | 6997 | 13343 | 0.86 | 0.3 | 0.31 | 0.03 | 0.01 | 0.61 | 4.1 | 4.67 | 1.69 | 5.85 | 0.13 | 0 | 0 | 80.04 | 43452.35 | 43452.3 | 43452.25 | 43452.29 | 43452.35 | 3634 | 516.56 | 8257 | 5038 | 5646 | 4774 | 5.68 | -2.89 | -5.1 | 2.91 | 28.19 | 20.2 | -6.47 | 20.06 | 13.53 | 0.14 | -62.4 | -2297.74 | -63.91 | 0.06 | 0.24734 | 0.844669 | 0.21516 | 81.133227 | 3.925596 | 4.872935 | 0.028262 | 0.009993 | 0.535041 | 0.215854 | 1.80287 | 5.924676 | 0.001265 | 0.129917 | 0.016106 | 0 | 0.003081 | 0 | 0.000148 | 0.01138 | 0.010504 | 0.005811 | 0.008167 | 0.005243 | 0 | 0.02 | 0.030753 | 0 | 0.002 | 0 | 0 | 5 | 0 | 0 | 0 | 30 | 0 | 0 | 8 | 15 | 7
V31803 | 26 | 26 | 0 | 7015 | 7015 | 13343 | 0.89 | 0.28 | 0.31 | 0.03 | 0.01 | 0.59 | 3.92 | 4.68 | 1.7 | 5.84 | 0.11 | 0 | 0 | 80.49 | 43489.49 | 43489.44 | 43489.38 | 43489.43 | 43489.49 | 3500 | 491.64 | 8100 | 4499 | 5576 | 4869 | -2.29 | 1.31 | -0.35 | -0.92 | 32.39 | 26.8 | -2.15 | -7.66 | 13.05 | 0.46 | -102.72 | -2990.95 | #DIV/0! | 0.15 | 0.228359 | 0.909588 | 0.191171 | 81.3074 | 4.053367 | 4.668029 | 0.027477 | 0.012833 | 0.523285 | 0.221348 | 1.722509 | 5.885238 | 0.000783 | 0.13121 | 0.019167 | 0 | 0.003023 | 0 | 0.000136 | 0.015239 | 0.011089 | 0.005425 | 0.00764 | 0.004771 | 0 | 0.02 | 0.028917 | 0 | 0.002 | 0 | 0 | 5 | 0 | 0 | 0 | 8 | 0 | 1 | 0 | 9 | 3
V31870 | 35 | 35 | 0 | 7078 | 7078 | 13343 | 0.88 | 0.3 | 0.31 | 0.03 | 0.01 | 0.54 | 4.05 | 4.75 | 1.73 | 5.88 | 0.05 | 0 | 0 | 81.21 | 43496.01 | 43495.97 | 43495.91 | 43495.95 | 43496.02 | 3923 | 552.22 | 8599 | 5637 | 5933 | 5258 | 4.62 | -0.19 | 4.2 | 4.56 | 22.08 | 23.3 | -4.21 | 27.33 | 1.93 | 0.79 | -431.45 | #DIV/0! | 26.27 | -0.04 | 0.234658 | 0.837744 | 0.233765 | 81.460185 | 3.873479 | 4.772965 | 0.027093 | 0.008234 | 0.530871 | 0.265501 | 1.665405 | 5.8532 | 0.0005 | 0.128479 | 0.016252 | 0 | 0.00296 | 0 | 0.000167 | 0.014759 | 0.011183 | 0.004795 | 0.007639 | 0.004237 | 0 | 0.02 | 0.023929 | 0 | 0.002 | 0 | 0 | 5 | 0 | 2 | 0 | 0 | 0 | 7 | 0 | 13 | 8
V31949 | 29 | 29 | 0 | 6935 | 6935 | 13343 | 0.83 | 0.3 | 0.3 | 0.03 | 0.01 | 0.62 | 3.93 | 4.43 | 1.69 | 5.48 | 0.08 | 0 | 0 | 80.02 | 43503.48 | 43503.44 | 43503.37 | 43503.42 | 43503.49 | 3812 | 539.64 | 9155 | 5524 | 6151 | 5324 | 3.88 | -3.24 | 0.62 | 0.24 | 26.91 | 24.83 | -1.35 | 15.91 | 13.47 | -5.74 | -170.6 | -10433.27 | #DIV/0! | 0.52 | 0.229247 | 0.848081 | 0.227611 | 81.466584 | 3.866745 | 4.675917 | 0.026233 | 0.008219 | 0.545657 | 0.218936 | 1.719868 | 5.931924 | 0.001639 | 0.124847 | 0.015948 | 0 | 0.002993 | 0 | 0.000249 | 0.01125 | 0.011383 | 0.005017 | 0.00826 | 0.00426 | 0 | 0.02 | 0.027132 | 0 | 0.002 | 0 | 0 | 5 | 0 | 2 | 0 | 8 | 0 | 0 | 1 | 6 | 7
V31951 | 35 | 35 | 0 | 7270 | 7270 | 13343 | 0.87 | 0.32 | 0.31 | 0.03 | 0.01 | 0.65 | 4.15 | 4.66 | 1.78 | 5.76 | 0.08 | 0 | 0 | 83.83 | 43503.63 | 43503.58 | 43503.52 | 43503.57 | 43503.63 | 3975 | 544.3 | 8022 | 5341 | 5651 | 5046 | 3.43 | -2.84 | 4.74 | 1.69 | 32.07 | 20.94 | -4.66 | 27.76 | 16.14 | -5.34 | -189.31 | #DIV/0! | #DIV/0! | 0.38 | 0.23669 | 0.837879 | 0.212314 | 81.51869 | 3.908093 | 4.680296 | 0.027173 | 0.007133 | 0.529169 | 0.22524 | 1.652417 | 5.926003 | 0.001596 | 0.130411 | 0.014501 | 0 | 0.002996 | 0 | 0.00014 | 0.015584 | 0.011032 | 0.005113 | 0.007824 | 0.004335 | 0 | 0.02 | 0.023371 | 0 | 0.002 | 0 | 0 | 5 | 0 | 0 | 0 | 9 | 0 | 0 | 7 | 6 | 8
V32005 | 43.6 | 43.6 | 0 | 6999 | 6999 | 13343 | 0.87 | 0.28 | 0.3 | 0.03 | 0.01 | 0.57 | 3.96 | 4.68 | 1.71 | 5.85 | 0.08 | 0 | 0 | 80.28 | 43509.2 | 43509.16 | 43509.09 | 43509.13 | 43509.2 | 3874 | 551.15 | 9745 | 6570 | 6891 | 6150 | 3.21 | 1.08 | 4.93 | 2.38 | 27.35 | 21 | -3.95 | 13.89 | 17.79 | -0.47 | -214.86 | #DIV/0! | #DIV/0! | -0.12 | 0.237236 | 0.863134 | 0.208569 | 81.503088 | 3.885575 | 4.695494 | 0.027009 | 0.008553 | 0.475478 | 0.24347 | 1.645091 | 5.9642 | 0.001668 | 0.12976 | 0.014759 | 0 | 0.003061 | 0 | 0.000184 | 0.015043 | 0.01092 | 0.006229 | 0.008123 | 0.004424 | 0 | 0.02 | 0.026931 | 0 | 0.002 | 0 | 0 | 5 | 0 | 0 | 0 | 15.2 | 0 | 0 | 7 | 11.1 | 5.3
V32006 | 38.4 | 38.4 | 0 | 7014 | 7014 | 13343 | 0.87 | 0.28 | 0.3 | 0.03 | 0.01 | 0.57 | 3.97 | 4.69 | 1.71 | 5.87 | 0.08 | 0 | 0 | 80.46 | 43509.27 | 43509.23 | 43509.17 | 43509.21 | 43509.27 | 3814 | 540.3 | 8214 | 4720 | 5589 | 4904 | 4.06 | 0.33 | 3.65 | 1.61 | 18.79 | 22.31 | 0.89 | 16.88 | 16.15 | -2.43 | -193.15 | #DIV/0! | #DIV/0! | 0.1 | 0.233231 | 0.870032 | 0.233093 | 81.329258 | 3.851151 | 4.730661 | 0.02575 | 0.008249 | 0.485137 | 0.227571 | 1.667583 | 6.080322 | 0.002822 | 0.139767 | 0.015636 | 0 | 0.00836 | 0 | 0.000201 | 0.012628 | 0.011209 | 0.006197 | 0.008573 | 0.004481 | 0 | 0.02 | 0.02609 | 0 | 0.002 | 0 | 0 | 5 | 0 | 2.7 | 0 | 10.9 | 0 | 0 | 5.1 | 10 | 4.7
V32066 | 28.2 | 28.2 | 0 | 7006 | 7006 | 13343 | 0.87 | 0.3 | 0.35 | 0.03 | 0.01 | 0.55 | 3.79 | 4.71 | 1.73 | 5.89 | 0.04 | 0 | 0 | 80.44 | 43515.94 | 43515.9 | 43515.84 | 43515.88 | 43515.95 | 3590 | 510.09 | 8633 | 5116 | 5871 | 5161 | 3.08 | 0.43 | 0.73 | -0.46 | 39.16 | 25.04 | -3.44 | 3.18 | 9.58 | 0.19 | -439.39 | -1059.17 | -684.67 | -0.01 | 0.268991 | 0.884059 | 0.186766 | 81.487942 | 3.719594 | 4.750311 | 0.026878 | 0.011639 | 0.508324 | 0.21461 | 1.739307 | 5.957085 | 0.001288 | 0.126903 | 0.01638 | 0 | 0.003154 | 0 | 0.000189 | 0.015874 | 0.011464 | 0.005605 | 0.007812 | 0.004526 | 0 | 0.02 | 0.029299 | 0 | 0.002 | 0 | 0 | 5 | 0 | 17.8 | 0 | 0 | 0 | 0 | 0 | 2.8 | 2.6
V32067 | 22.2 | 22.2 | 0 | 6976 | 6976 | 13343 | 0.86 | 0.3 | 0.36 | 0.03 | 0.01 | 0.55 | 3.76 | 4.68 | 1.72 | 5.85 | 0.04 | 0 | 0 | 80.14 | 43516.01 | 43515.96 | 43515.91 | 43515.95 | 43516.01 | 3757 | 534.8 | 8139 | 5037 | 5398 | 4748 | 0.06 | -0.24 | 1.94 | -1.07 | 41.14 | 28.51 | -3.45 | 16.72 | 9.49 | 0.73 | -463.79 | -984.47 | -556.35 | 0.09 | 0.259375 | 0.887256 | 0.180674 | 81.458143 | 3.823661 | 4.769872 | 0.02683 | 0.009989 | 0.507273 | 0.217199 | 1.711382 | 5.907473 | 0.001082 | 0.127681 | 0.016323 | 0 | 0.003019 | 0 | 0.000155 | 0.012972 | 0.011157 | 0.005627 | 0.007849 | 0.004428 | 0 | 0.02 | 0.028581 | 0 | 0.002 | 0 | 0 | 5 | 0 | 6.2 | 0 | 0 | 0 | 0 | 1.2 | 6.6 | 3.2
V32069 | 60.7 | 60.7 | 0 | 7058 | 7058 | 13343 | 0.87 | 0.31 | 0.37 | 0.03 | 0.01 | 0.47 | 3.77 | 4.72 | 1.73 | 5.91 | 0.05 | 0 | 0 | 81.21 | 43516.13 | 43516.09 | 43516.04 | 43516.08 | 43516.14 | 3577 | 510.78 | 8027 | 4978 | 5343 | 4741 | -1.46 | 1.23 | 1.94 | 2.34 | 43.98 | 29.03 | -0.96 | 37.72 | -9.08 | 0.61 | -372.13 | -960.27 | 2.72 | 0.13 | 0.265699 | 0.85637 | 0.175183 | 81.553657 | 3.84394 | 4.687181 | 0.026315 | 0.007859 | 0.512333 | 0.220748 | 1.708438 | 5.901494 | 0.000951 | 0.126514 | 0.0169 | 0 | 0.00302 | 0 | 0.000171 | 0.013675 | 0.011193 | 0.005421 | 0.007828 | 0.004402 | 0 | 0.02 | 0.028707 | 0 | 0.002 | 0 | 0 | 5 | 0 | 19.4 | 0 | 11.3 | 0 | 0 | 6.7 | 12.7 | 5.6
V32075 | 68.6 | 68.6 | 0 | 6997 | 6997 | 13343 | 0.82 | 0.33 | 0.37 | 0.03 | 0.01 | 0.47 | 3.75 | 4.69 | 1.71 | 5.87 | 0.08 | 0 | 0 | 80.45 | 43516.56 | 43516.51 | 43516.46 | 43516.5 | 43516.56 | 3864 | 545.61 | 8804 | 4978 | 5745 | 4775 | 1.65 | 3.14 | 2.24 | 2.21 | 40.06 | 29.43 | 0.35 | 37.42 | -21.48 | 1.91 | -165.5 | -844.17 | -13.1 | -0.2 | 0.268165 | 0.811537 | 0.200763 | 81.763553 | 3.738283 | 4.609351 | 0.026139 | 0.008114 | 0.578139 | 0.216286 | 1.700062 | 5.83888 | 0.001673 | 0.124432 | 0.0168 | 0 | 0.002889 | 0 | 0.000204 | 0.015748 | 0.011212 | 0.005948 | 0.008237 | 0.004411 | 0 | 0.02 | 0.027175 | 0 | 0.002 | 0 | 0 | 5 | 0 | 18.5 | 0 | 17.2 | 0 | 0 | 3.7 | 16.1 | 8.1
V32207 | 30.3 | 30.3 | 0 | 6990 | 6990 | 13343 | 0.89 | 0.32 | 0.35 | 0.03 | 0.01 | 0.58 | 3.84 | 4.58 | 1.69 | 5.86 | 0.13 | 0 | 0 | 80.22 | 43530.92 | 43530.88 | 43530.82 | 43530.86 | 43530.92 | 3545 | 513.69 | 8341 | 4738 | 5458 | 4371 | 1.65 | -1.32 | -0.72 | -2.45 | 46.61 | 34.72 | -2.33 | 43.05 | 5.45 | 2.52 | -74.92 | -2308.62 | #DIV/0! | -0.11 | 0.228672 | 0.922109 | 0.171617 | 81.542254 | 3.835776 | 4.711857 | 0.028114 | 0.008452 | 0.554731 | 0.225215 | 1.729511 | 5.802719 | 0.000503 | 0.130323 | 0.016023 | 0 | 0.00287 | 0 | 0.000401 | 0.013683 | 0.010968 | 0.003787 | 0.008345 | 0.00443 | 0 | 0.02 | 0.025641 | 0 | 0.002 | 0 | 0 | 5 | 0 | 3.9 | 0 | 4 | 0 | 0 | 0 | 16.4 | 1
V32271 | 33.1 | 33.1 | 0 | 6925 | 6925 | 13343 | 0.85 | 0.29 | 0.28 | 0.03 | 0.01 | 0.59 | 4.02 | 4.62 | 1.61 | 5.86 | 0.1 | 0 | 0 | 79.34 | 43537.27 | 43537.23 | 43537.17 | 43537.21 | 43537.27 | 3820 | 545.48 | 9155 | 5155 | 5820 | 4732 | 4.46 | 0.07 | -3.28 | 1.85 | 32.06 | 21.49 | -3.32 | -1.24 | 9.07 | -0.79 | -124.67 | #DIV/0! | #DIV/0! | 0.06 | 0.221939 | 0.853385 | 0.200871 | 81.255969 | 3.931418 | 4.73186 | 0.02731 | 0.012012 | 0.549499 | 0.223488 | 1.702711 | 6.051514 | 0.001364 | 0.130234 | 0.018164 | 0 | 0.002969 | 0 | 0.000186 | 0.007732 | 0.010763 | 0.00545 | 0.007657 | 0.004668 | 0 | 0.02 | 0.026837 | 0 | 0.002 | 0 | 0 | 5 | 0 | 0 | 0 | 0.4 | 0 | 0 | 1.7 | 20 | 6
V32341 | 48 | 48 | 0 | 6995 | 6995 | 13343 | 0.78 | 0.29 | 0.34 | 0.03 | 0.01 | 0.55 | 3.95 | 4.66 | 1.69 | 5.84 | 0.16 | 0 | 0 | 80.27 | 43544 | 43543.95 | 43543.9 | 43543.94 | 43544 | 3730 | 522.12 | 8096 | 4958 | 5236 | 4544 | -0.1 | 0.19 | 0.06 | -8.93 | 16.43 | 18.42 | 2.39 | 19.83 | 14.66 | -0.2 | -31.56 | -2023.51 | 30.58 | 0.21 | 0.283079 | 0.862853 | 0.242862 | 81.267672 | 4.016476 | 4.715416 | 0.026434 | 0.008968 | 0.472417 | 0.215536 | 1.709607 | 5.937972 | 0.001449 | 0.125477 | 0.025045 | 0 | 0.003224 | 0 | 0.000176 | 0.008501 | 0.010548 | 0.006033 | 0.007284 | 0.004714 | 0 | 0.02 | 0.026256 | 0 | 0.002 | 0 | 0 | 5 | 0 | 0 | 0 | 2.5 | 0 | 0 | 1.2 | 33.6 | 5.7
V32343 | 55.1 | 55.1 | 0 | 6993 | 6993 | 13343 | 0.78 | 0.29 | 0.34 | 0.03 | 0.01 | 0.55 | 3.95 | 4.66 | 1.69 | 5.84 | 0.16 | 0 | 0 | 80.24 | 43544.13 | 43544.08 | 43544.03 | 43544.07 | 43544.13 | 3464 | 486.04 | 8041 | 4351 | 5317 | 4527 | -0.25 | -0.23 | 0.37 | -9.85 | 16.58 | 19.95 | 3.64 | 21.31 | 15.72 | 1.34 | -34.63 | -1946.45 | 20.83 | 0.12 | 0.277772 | 0.870128 | 0.242432 | 81.340761 | 4.022599 | 4.735168 | 0.026094 | 0.008802 | 0.466546 | 0.220621 | 1.704222 | 5.846753 | 0.001653 | 0.125665 | 0.024143 | 0 | 0.003245 | 0 | 0.000162 | 0.008347 | 0.010541 | 0.005965 | 0.006694 | 0.004465 | 0 | 0.02 | 0.025224 | 0 | 0.002 | 0 | 0 | 5 | 0 | 0 | 0 | 0.9 | 0 | 0 | 2 | 42.1 | 5.1
V32345 | 59.1 | 59.1 | 0 | 7195 | 7195 | 13343 | 0.81 | 0.28 | 0.33 | 0.03 | 0.01 | 0.56 | 4.12 | 4.8 | 1.75 | 6.02 | 0.12 | 0 | 0 | 82.54 | 43544.25 | 43544.21 | 43544.15 | 43544.2 | 43544.26 | 3693 | 506.58 | 7906 | 4859 | 5323 | 4720 | 1.67 | 1.51 | 0.52 | -10.6 | 13.67 | 16 | -6.28 | 8.44 | 13.06 | 1.08 | -83.73 | -2222.9 | -28.2 | 0.07 | 0.275311 | 0.881698 | 0.23918 | 81.358432 | 3.998136 | 4.666342 | 0.028066 | 0.00832 | 0.482937 | 0.226515 | 1.715045 | 5.871779 | 0.001821 | 0.127478 | 0.024698 | 0 | 0.003264 | 0 | 0.000214 | 0.011545 | 0.010781 | 0.005768 | 0.008423 | 0.004756 | 0 | 0.02 | 0.027492 | 0 | 0.002 | 0 | 0 | 5 | 0 | 0 | 0 | 8.2 | 0 | 0 | 1.2 | 40.4 | 4.3
V32346 | 65.9 | 65.9 | 0 | 6975 | 6975 | 13343 | 0.78 | 0.27 | 0.32 | 0.03 | 0.01 | 0.54 | 3.99 | 4.65 | 1.69 | 5.83 | 0.12 | 0 | 0 | 80.04 | 43544.32 | 43544.28 | 43544.22 | 43544.26 | 43544.32 | 3692 | 517.16 | 8006 | 4729 | 5482 | 4875 | 0.96 | 1.3 | -0.09 | 1.04 | 16.25 | 17.74 | 5.13 | 12.11 | 9.04 | 1.01 | -70.46 | -2068.87 | -25.24 | 0.01 | 0.271187 | 0.784964 | 0.23157 | 81.433399 | 4.023437 | 4.671648 | 0.02505 | 0.007944 | 0.50369 | 0.215078 | 1.72237 | 5.868084 | 0.001835 | 0.12342 | 0.024254 | 0 | 0.003444 | 0 | 0.000231 | 0.010222 | 0.010588 | 0.006267 | 0.008603 | 0.004744 | 0 | 0.02 | 0.025971 | 0 | 0.002 | 0 | 0 | 5 | 0 | 0 | 0 | 8 | 0 | 0 | 0.7 | 41 | 11.2
V32543 | 20 | 20 | 0 | 7020 | 7020 | 13343 | 0.89 | 0.28 | 0.31 | 0.02 | 0.01 | 0.76 | 3.9 | 4.64 | 1.76 | 5.85 | 0.08 | 0 | 0 | 80.4 | 43564.93 | 43564.89 | 43564.79 | 43564.87 | 43564.94 | 3728 | 528.04 | 8670 | 5577 | 5953 | 5046 | 1.92 | -4.38 | -0.11 | -0.09 | 19.32 | 18.36 | -14.41 | 21.77 | -2.4 | 0.82 | -171.23 | -3111.42 | #DIV/0! | 0.47 | 0.25382 | 0.904878 | 0.228847 | 80.900221 | 3.864816 | 4.895539 | 0.026717 | 0.008272 | 0.791874 | 0.232864 | 1.78627 | 5.860947 | 0.0005 | 0.135579 | 0.017155 | 0 | 0.003668 | 0 | 0.000158 | 0.011216 | 0.011381 | 0.005679 | 0.00813 | 0.004552 | 0 | 0.02 | 0.024917 | 0 | 0.002 | 0 | 0 | 5 | 0 | 2 | 0 | 0 | 0 | 0 | 0 | 10.5 | 2.5
V32544 | 25.3 | 25.3 | 0 | 6970 | 6970 | 13343 | 0.89 | 0.28 | 0.31 | 0.02 | 0.01 | 0.76 | 3.87 | 4.61 | 1.75 | 5.8 | 0.08 | 0 | 0 | 79.83 | 43565 | 43564.96 | 43564.86 | 43564.94 | 43565.01 | 3752 | 530.54 | 9099 | 5259 | 5792 | 4960 | 2.81 | -5.37 | 0.97 | 1.19 | 21.43 | 13.07 | -16.03 | 20.87 | 4.32 | 0.77 | -148.76 | -3222.18 | #DIV/0! | 0.38 | 0.270494 | 0.893282 | 0.222993 | 80.980566 | 3.829634 | 4.941381 | 0.027123 | 0.00837 | 0.737994 | 0.211355 | 1.766582 | 5.863164 | 0.000667 | 0.135682 | 0.017874 | 0 | 0.003464 | 0 | 0.0002 | 0.010746 | 0.011463 | 0.005627 | 0.008237 | 0.004466 | 0 | 0.02 | 0.026639 | 0 | 0.002 | 0 | 0 | 5 | 0 | 5.9 | 0 | 0 | 0 | 0 | 0 | 11.6 | 2.8
V32546 | 13.2 | 13.2 | 0 | 6965 | 6965 | 13343 | 0.89 | 0.28 | 0.31 | 0.02 | 0.01 | 0.76 | 3.87 | 4.6 | 1.75 | 5.8 | 0.08 | 0 | 0 | 79.78 | 43565.14 | 43565.1 | 43565.01 | 43565.09 | 43565.15 | 3814 | 544.7 | 8467 | 4939 | 5393 | 4525 | 3.06 | -3.67 | 2.47 | -0.04 | 20.65 | 17.79 | -18.55 | 18.88 | 1.71 | -1.3 | -161.16 | -2891.98 | #DIV/0! | 0.42 | 0.255858 | 0.904445 | 0.225233 | 80.948738 | 3.819757 | 4.861871 | 0.027714 | 0.008581 | 0.757945 | 0.221659 | 1.739833 | 5.985256 | 0.0005 | 0.137421 | 0.016109 | 0 | 0.003203 | 0 | 0.00014 | 0.009993 | 0.011756 | 0.005489 | 0.00796 | 0.004495 | 0 | 0.02 | 0.024044 | 0 | 0.002 | 0 | 0 | 5 | 0 | 6.3 | 0 | 0 | 0 | 0 | 0 | 0 | 1.9
V32553 | 19.7 | 19.7 | 0 | 7014 | 7014 | 13343 | 0.87 | 0.32 | 0.33 | 0.03 | 0.01 | 0.47 | 4.07 | 4.73 | 1.73 | 5.82 | 0.06 | 0 | 0 | 80.4 | 43565.69 | 43565.65 | 43565.54 | 43565.63 | 43565.7 | 2967 | 420.91 | 8635 | 4200 | 5973 | 5314 | 1.29 | -0.06 | -1.34 | 1.07 | 24.14 | 29.69 | 2.96 | 37.05 | -13.07 | 0.18 | -268.64 | #DIV/0! | -25.47 | 0.28 | 0.236374 | 0.866313 | 0.244351 | 81.118421 | 4.068312 | 4.787504 | 0.025989 | 0.008067 | 0.542702 | 0.214433 | 1.771186 | 5.873429 | 0.000644 | 0.127929 | 0.015739 | 0 | 0.002881 | 0 | 0.000146 | 0.015373 | 0.011737 | 0.005118 | 0.009689 | 0.004706 | 0 | 0.02 | 0.026955 | 0 | 0.002 | 0 | 0 | 5 | 0 | 0 | 0 | 0 | 0 | 0 | 0 | 9.4 | 5.3
V32556 | 17.8 | 17.8 | 0 | 6593 | 6593 | 13343 | 0.84 | 0.27 | 0.29 | 0.02 | 0.01 | 0.54 | 3.63 | 4.59 | 1.65 | 5.44 | 0.08 | 0 | 0 | 75.53 | 43565.9 | 43565.85 | 43565.74 | 43565.83 | 43565.9 | 3706 | 558.13 | 9232 | 5880 | 6465 | 5492 | 0.61 | 0.8 | 1.86 | 1.56 | 32.35 | 21.46 | -0.84 | 25.58 | 3.76 | -0.3 | -147.83 | -2909.11 | #DIV/0! | 0.11 | 0.248722 | 0.889122 | 0.199611 | 81.210701 | 3.87936 | 4.906817 | 0.025889 | 0.007567 | 0.559923 | 0.218304 | 1.742893 | 5.869893 | 0.00122 | 0.128251 | 0.0178 | 0 | 0.003068 | 0 | 0.000176 | 0.011197 | 0.011119 | 0.005463 | 0.009484 | 0.004619 | 0 | 0.02 | 0.0268 | 0 | 0.002 | 0 | 0 | 5 | 0 | 0 | 0 | 0 | 0 | 0 | 0 | 9.5 | 3.3
V32708 | 11.8 | 11.8 | 0 | 6725 | 6725 | 13343 | 0.84 | 0.33 | 0.31 | 0.02 | 0.01 | 0.66 | 3.79 | 4.5 | 1.63 | 5.64 | 0.13 | 0 | 0 | 76.88 | 43584.83 | 43584.79 | 43584.69 | 43584.78 | 43584.84 | 3830 | 546.99 | 8215 | 5038 | 5572 | 5023 | 1.26 | 0.39 | 0.24 | -3.21 | 24.87 | 27.71 | -0.82 | 17.35 | 17.22 | 0.49 | -63.98 | #DIV/0! | #DIV/0! | -0.05 | 0.236852 | 0.915877 | 0.263399 | 81.17988 | 3.952109 | 4.727756 | 0.026138 | 0.008849 | 0.579125 | 0.222568 | 1.720971 | 5.922334 | 0.001247 | 0.125763 | 0.018553 | 0 | 0.003184 | 0 | 0.000172 | 0.012612 | 0.011456 | 0.005504 | 0.009467 | 0.004594 | 0 | 0.02 | 0.029591 | 0 | 0.002 | 0 | 0 | 5 | 0 | 0 | 0 | 0.9 | 0 | 0 | 0 | 4.4 | 1.5
V32712 | 10 | 10 | 0 | 6695 | 6695 | 13343 | 0.84 | 0.33 | 0.31 | 0.02 | 0.01 | 0.66 | 3.77 | 4.47 | 1.62 | 5.61 | 0.13 | 0 | 0 | 76.56 | 43585.11 | 43585.07 | 43584.97 | 43585.05 | 43585.11 | 3929 | 552.91 | 8838 | 5358 | 5850 | 4910 | 2.42 | 0.44 | 1.75 | -5.95 | 20.54 | 20.74 | -4.14 | 17.8 | 10.66 | -0.25 | -67.44 | -36807.3 | #DIV/0! | 0.04 | 0.261169 | 0.938409 | 0.2783 | 81.126726 | 3.900576 | 4.721607 | 0.026979 | 0.008806 | 0.622815 | 0.225719 | 1.690777 | 5.958988 | 0.003596 | 0.127106 | 0.016538 | 0 | 0.003444 | 0 | 0.000309 | 0.009185 | 0.011633 | 0.005704 | 0.008182 | 0.004324 | 0 | 0.02 | 0.027108 | 0 | 0.002 | 0 | 0 | 5 | 0 | 0 | 0 | 1.4 | 0 | 0 | 2.7 | 0.9 | 0
V32793 | 7.9 | 7.9 | 0 | 7000 | 7000 | 13343 | 0.88 | 0.38 | 0.35 | 0.02 | 0.01 | 0.42 | 4.24 | 4.68 | 1.7 | 5.86 | 0.13 | 0 | 0 | 79.96 | 43593.83 | 43593.79 | 43593.69 | 43593.77 | 43593.84 | 3763 | 536.5 | 8809 | 4979 | 5824 | 5224 | 0.9 | -0.46 | 0.34 | -1.68 | 31.68 | 22.41 | -6.8 | 5.63 | 15.92 | -1.61 | -83.83 | -719.93 | #DIV/0! | 0.2 | 0.273836 | 0.906771 | 0.262363 | 80.902948 | 4.258269 | 4.770698 | 0.025838 | 0.0107 | 0.359386 | 0.238528 | 1.720311 | 6.036086 | 0.001215 | 0.122249 | 0.01757 | 0 | 0.003313 | 0 | 0.000184 | 0.00931 | 0.011506 | 0.003787 | 0.008062 | 0.004263 | 0 | 0.02 | 0.030808 | 0 | 0.002 | 0 | 0 | 5 | 0 | 0 | 0 | 0 | 0 | 0 | 0.2 | 0 | 2.7
V32852 | 36.4 | 36.4 | 0 | 7007 | 7007 | 13343 | 0.87 | 0.3 | 0.33 | 0.03 | 0.01 | 0.6 | 3.89 | 4.69 | 1.71 | 5.87 | 0.08 | 0 | 0 | 80.35 | 43600.55 | 43600.51 | 43600.41 | 43600.49 | 43600.56 | 3879 | 548.58 | 9213 | 5448 | 6400 | 4723 | 1.84 | 1.32 | 4.41 | 2.43 | 26.72 | 18.7 | 1.08 | 31.49 | 15.96 | 1.16 | -175.82 | -2500.18 | #DIV/0! | -0.18 | 0.271959 | 0.857982 | 0.223617 | 81.532106 | 3.864952 | 4.689989 | 0.025758 | 0.007811 | 0.510281 | 0.228496 | 1.657434 | 5.877562 | 0.000846 | 0.128305 | 0.022265 | 0 | 0.00304 | 0 | 0.000173 | 0.013776 | 0.011224 | 0.005414 | 0.008968 | 0.004493 | 0 | 0.02 | 0.031547 | 0 | 0.002 | 0 | 0 | 5 | 0 | 2.8 | 0 | 6.4 | 0 | 0 | 6.3 | 10.3 | 5.6
V32854 | 12.5 | 12.5 | 0 | 7017 | 7017 | 13343 | 0.87 | 0.3 | 0.33 | 0.03 | 0.01 | 0.6 | 3.9 | 4.7 | 1.72 | 5.88 | 0.08 | 0 | 0 | 80.45 | 43600.71 | 43600.67 | 43600.56 | 43600.65 | 43600.71 | 3835 | 544.05 | 8734 | 5097 | 5750 | 4864 | -0.61 | 0.4 | 2.77 | 0.58 | 29.92 | 17.03 | -4.02 | 15.59 | 18.02 | -0.72 | -190.81 | -2892.72 | #DIV/0! | 0.18 | 0.276722 | 0.874454 | 0.213813 | 81.224884 | 3.964988 | 4.736877 | 0.027101 | 0.009624 | 0.498343 | 0.242572 | 1.686755 | 5.993419 | 0.0005 | 0.125704 | 0.02495 | 0 | 0.003276 | 0 | 0.000304 | 0.013173 | 0.011018 | 0.004366 | 0.009588 | 0.004797 | 0 | 0.02 | 0.030772 | 0 | 0.002 | 0 | 0 | 5 | 0 | 0 | 0 | 0 | 0 | 0 | 3 | 0 | 4.5
V32859 | 33.7 | 33.7 | 0 | 6997 | 6997 | 13343 | 0.87 | 0.3 | 0.33 | 0.03 | 0.01 | 0.6 | 3.87 | 4.67 | 1.71 | 5.84 | 0.08 | 0 | 0 | 80.28 | 43601.06 | 43601.02 | 43600.92 | 43601 | 43601.07 | 3624 | 515.87 | 8337 | 4403 | 5690 | 4860 | 1.35 | 1.54 | 2.38 | 1.51 | 20.69 | 16.8 | -2.62 | 19.09 | 17.11 | 0.7 | -173.35 | -2312.06 | #DIV/0! | -0.07 | 0.281447 | 0.864778 | 0.24224 | 81.490029 | 3.870605 | 4.665609 | 0.026663 | 0.009234 | 0.501499 | 0.224129 | 1.689986 | 5.886038 | 0.0005 | 0.127126 | 0.022752 | 0 | 0.003161 | 0 | 0.000177 | 0.013848 | 0.01079 | 0.004946 | 0.009177 | 0.004676 | 0 | 0.02 | 0.028589 | 0 | 0.002 | 0 | 0 | 5 | 0 | 1.9 | 0 | 8.7 | 0 | 0 | 3.4 | 9.5 | 5.2
V32860 | 32.1 | 32.1 | 0 | 7012 | 7012 | 13343 | 0.87 | 0.3 | 0.33 | 0.03 | 0.01 | 0.6 | 3.88 | 4.69 | 1.71 | 5.86 | 0.08 | 0 | 0 | 80.43 | 43601.13 | 43601.09 | 43600.99 | 43601.07 | 43601.14 | 3532 | 504.43 | 8121 | 4854 | 5810 | 4939 | 2.8 | 0.84 | 1.08 | 1.37 | 26.8 | 19.92 | -2.36 | 10.19 | 20.3 | 0.89 | -178.19 | -2443.02 | #DIV/0! | -0.13 | 0.269344 | 0.866976 | 0.223574 | 81.516452 | 3.819548 | 4.705081 | 0.026617 | 0.010253 | 0.483066 | 0.229452 | 1.714949 | 5.882995 | 0.000556 | 0.128525 | 0.022848 | 0 | 0.003085 | 0 | 0.000203 | 0.011813 | 0.010796 | 0.004979 | 0.009578 | 0.004653 | 0 | 0.02 | 0.032657 | 0 | 0.002 | 0 | 0 | 5 | 0 | 7.3 | 0 | 4.5 | 0 | 0 | 1.1 | 9.6 | 4.6
V32861 | 38.6 | 38.6 | 0 | 7007 | 7007 | 13343 | 0.87 | 0.3 | 0.33 | 0.03 | 0.01 | 0.6 | 3.88 | 4.68 | 1.7 | 5.86 | 0.08 | 0 | 0 | 80.39 | 43601.2 | 43601.16 | 43601.06 | 43601.14 | 43601.21 | 3580 | 514.66 | 8573 | 5095 | 5966 | 5165 | 3.25 | 1.04 | 3.46 | 1.15 | 30.82 | 17.76 | -4.63 | 3.13 | 18.13 | 0.4 | -167.05 | -2441.1 | #DIV/0! | -0.18 | 0.278172 | 0.86617 | 0.210891 | 81.56982 | 3.801732 | 4.691272 | 0.027235 | 0.011024 | 0.495935 | 0.22211 | 1.666434 | 5.907752 | 0.001203 | 0.12457 | 0.023935 | 0 | 0.003076 | 0 | 0.000229 | 0.016064 | 0.010761 | 0.005039 | 0.009846 | 0.004869 | 0 | 0.02 | 0.029861 | 0 | 0.002 | 0 | 0 | 5 | 0 | 9.7 | 0 | 6.3 | 0 | 0 | 5.5 | 7.7 | 4.4
V32914 | 15.7 | 15.7 | 0 | 6999 | 6999 | 13343 | 0.89 | 0.31 | 0.34 | 0.03 | 0.01 | 0.55 | 4.04 | 4.69 | 1.71 | 5.87 | 0.08 | 0 | 0 | 80.09 | 43607.06 | 43607.02 | 43606.92 | 43607.01 | 43607.07 | 3755 | 530.07 | 8407 | 5413 | 5700 | 4893 | 2.67 | 0.77 | 2.12 | 1.98 | 32.71 | 26.11 | -0.38 | 21.75 | 11.2 | 0.13 | -200.47 | -4350.05 | #DIV/0! | -0.07 | 0.255031 | 0.88811 | 0.211441 | 81.269609 | 3.988231 | 4.718106 | 0.027025 | 0.007799 | 0.499184 | 0.234398 | 1.700279 | 5.945603 | 0.002053 | 0.120171 | 0.037195 | 0 | 0.003098 | 0 | 0.00017 | 0.01385 | 0.010535 | 0.004387 | 0.008957 | 0.005812 | 0 | 0.02 | 0.026957 | 0 | 0.002 | 0 | 0 | 5 | 0 | 0 | 0 | 2.2 | 0 | 0 | 2.1 | 2.7 | 3.7
V32915 | 11 | 11 | 0 | 6999 | 6999 | 13343 | 0.89 | 0.31 | 0.34 | 0.03 | 0.01 | 0.55 | 4.04 | 4.69 | 1.71 | 5.87 | 0.08 | 0 | 0 | 80.09 | 43607.13 | 43607.09 | 43606.99 | 43607.07 | 43607.14 | 3593 | 488.84 | 8808 | 4858 | 5910 | 5064 | 2.38 | 0.26 | 1.83 | 3 | 34.6 | 29.42 | 0.64 | 19.07 | 10.16 | -0.36 | -202.55 | -4172.02 | #DIV/0! | -0.01 | 0.243611 | 0.878823 | 0.205512 | 81.221061 | 4.000105 | 4.742554 | 0.026752 | 0.008066 | 0.505055 | 0.236023 | 1.705321 | 5.974372 | 0.000704 | 0.121838 | 0.035707 | 0 | 0.003023 | 0 | 0.000154 | 0.012174 | 0.010536 | 0.004382 | 0.009585 | 0.005636 | 0 | 0.02 | 0.027006 | 0 | 0.002 | 0 | 0 | 5 | 0 | 0 | 0 | 0 | 0 | 0 | 1.6 | 0 | 4.4
V32926 | 57 | 57 | 0 | 7155 | 7155 | 13343 | 0.87 | 0.37 | 0.36 | 0.03 | 0.01 | 0.51 | 4.4 | 4.79 | 1.75 | 6 | 0.08 | 0 | 0 | 81.65 | 43607.95 | 43607.9 | 43607.8 | 43607.88 | 43607.95 | 3942 | 541.48 | 8871 | 5644 | 6068 | 5021 | 0.54 | 3.3 | 6.51 | 1.17 | 27.69 | 26.15 | -0.35 | 21.88 | 6.2 | 1.98 | -200.03 | -4575.46 | #DIV/0! | -0.31 | 0.263325 | 0.849777 | 0.268455 | 81.237718 | 4.34435 | 4.598731 | 0.026104 | 0.007629 | 0.473188 | 0.225428 | 1.620915 | 5.832199 | 0.001243 | 0.117125 | 0.038227 | 0 | 0.003251 | 0 | 0.000154 | 0.014506 | 0.010338 | 0.004427 | 0.009238 | 0.005676 | 0 | 0.02 | 0.025995 | 0 | 0.002 | 0 | 0 | 5 | 0 | 0 | 0 | 18.1 | 0 | 0 | 10.2 | 16.7 | 7
V32931 | 34.4 | 34.4 | 0 | 7006 | 7006 | 13343 | 0.9 | 0.31 | 0.34 | 0.03 | 0.01 | 0.56 | 4.04 | 4.7 | 1.71 | 5.88 | 0.07 | 0 | 0 | 80.19 | 43608.3 | 43608.25 | 43608.14 | 43608.23 | 43608.3 | 3821 | 546.56 | 9391 | 5697 | 6756 | 5956 | 4.24 | 2.02 | 5.35 | 6.55 | 35.92 | 29.44 | -0.71 | 22.98 | 17.25 | 0.3 | -245.05 | -4277.75 | #DIV/0! | -0.41 | 0.240071 | 0.849088 | 0.200184 | 81.559103 | 3.914981 | 4.662227 | 0.026984 | 0.007782 | 0.46898 | 0.233445 | 1.644215 | 5.936933 | 0.001452 | 0.123034 | 0.032805 | 0 | 0.003031 | 0 | 0.000204 | 0.016252 | 0.010666 | 0.004246 | 0.0097 | 0.005715 | 0 | 0.02 | 0.0269 | 0 | 0.002 | 0 | 0 | 5 | 0 | 0 | 0 | 9.1 | 0 | 0 | 8 | 5.5 | 6.8
V33088 | 32.9 | 32.9 | 0 | 6998 | 6998 | 13343 | 0.77 | 0.31 | 0.4 | 0.03 | 0.01 | 0.42 | 3.75 | 4.69 | 1.72 | 5.87 | 0.02 | 0 | 0 | 80.62 | 43629.06 | 43629.02 | 43628.92 | 43629 | 43629.07 | 3338 | 473.54 | 8409 | 4415 | 5770 | 4995 | 2.79 | 0.35 | -1.2 | -6.64 | 34.56 | 30.79 | -2.68 | 11.06 | -0.35 | -2.48 | -785.68 | -655.7 | #DIV/0! | 0.31 | 0.277345 | 0.837609 | 0.202738 | 81.502171 | 3.694164 | 4.740826 | 0.026074 | 0.012096 | 0.430143 | 0.189842 | 1.760217 | 6.103741 | 0.00069 | 0.117556 | 0.018304 | 0 | 0.003456 | 0 | 0.0002 | 0.009297 | 0.011715 | 0.003727 | 0.008382 | 0.003979 | 0 | 0.02 | 0.023727 | 0 | 0.002 | 0 | 0 | 5 | 0 | 21.4 | 0 | 0.9 | 0 | 0 | 0 | 0 | 5.6
V33089 | 43.1 | 43.1 | 0 | 6998 | 6998 | 13343 | 0.77 | 0.31 | 0.4 | 0.03 | 0.01 | 0.42 | 3.75 | 4.69 | 1.72 | 5.87 | 0.02 | 0 | 0 | 80.62 | 43629.13 | 43629.09 | 43628.99 | 43629.07 | 43629.14 | 3816 | 545.84 | 8982 | 5236 | 5877 | 4941 | 0.96 | 0.83 | 4.7 | -10.09 | 35.37 | 29.64 | -4.02 | 18.15 | 10.43 | 0.99 | -829.73 | -681.42 | #DIV/0! | -0.02 | 0.281953 | 0.864708 | 0.200222 | 81.776622 | 3.763892 | 4.718253 | 0.026414 | 0.011131 | 0.383931 | 0.199285 | 1.657595 | 5.897181 | 0.0005 | 0.115968 | 0.018927 | 0 | 0.003114 | 0 | 0.000139 | 0.008663 | 0.011485 | 0.003703 | 0.007946 | 0.003904 | 0 | 0.02 | 0.022464 | 0 | 0.002 | 0 | 0 | 5 | 0 | 13.7 | 0 | 4 | 0 | 0 | 6.8 | 9.1 | 4.5
V33253 | 35.6 | 35.6 | 0 | 7035 | 7035 | 13343 | 0.85 | 0.27 | 0.32 | 0.03 | 0.01 | 0.6 | 4.1 | 4.69 | 1.7 | 5.88 | 0.14 | 0 | 0 | 80.54 | 43648.96 | 43648.92 | 43648.82 | 43648.9 | 43648.97 | 3574 | 502.88 | 8141 | 4417 | 5571 | 4626 | 1.63 | 1.79 | -0.64 | 4.48 | 20.84 | 22.45 | 2.58 | 34.32 | -5.94 | 0.95 | -59.06 | -3208.26 | 33.39 | -0.01 | 0.249366 | 0.822405 | 0.214457 | 81.25889 | 4.070054 | 4.646241 | 0.026499 | 0.009897 | 0.641983 | 0.216909 | 1.725575 | 5.870283 | 0.001212 | 0.126128 | 0.031037 | 0 | 0.003184 | 0 | 0.000322 | 0.008386 | 0.010931 | 0.004618 | 0.007802 | 0.004306 | 0 | 0.02 | 0.027516 | 0 | 0.002 | 0 | 0 | 5 | 0 | 0 | 0 | 10.7 | 0 | 0 | 0.5 | 10.9 | 8.5
V33254 | 16.5 | 16.5 | 0 | 7000 | 7000 | 13343 | 0.85 | 0.27 | 0.32 | 0.03 | 0.01 | 0.6 | 4.08 | 4.67 | 1.69 | 5.85 | 0.13 | 0 | 0 | 80.13 | 43649.03 | 43648.99 | 43648.89 | 43648.97 | 43649.03 | 3516 | 498.79 | 8295 | 4378 | 5781 | 5019 | 3.23 | 0.21 | 0.26 | 5.42 | 28.9 | 22.91 | 1.88 | 28.21 | 4.9 | -1.46 | -54.6 | -3216.7 | 44.22 | 0.03 | 0.247293 | 0.814749 | 0.192596 | 81.216834 | 4.005809 | 4.725105 | 0.02669 | 0.010811 | 0.576565 | 0.210258 | 1.71222 | 6.016114 | 0.00102 | 0.123256 | 0.030561 | 0 | 0.002958 | 0 | 0.000203 | 0.010058 | 0.010972 | 0.004526 | 0.008274 | 0.004479 | 0 | 0.02 | 0.026652 | 0 | 0.002 | 0 | 0 | 5 | 0 | 0 | 0 | 1.5 | 0 | 0 | 1.1 | 0 | 8.9
V33255 | 19.9 | 19.9 | 0 | 7000 | 7000 | 13343 | 0.85 | 0.27 | 0.32 | 0.03 | 0.01 | 0.6 | 4.08 | 4.67 | 1.69 | 5.85 | 0.13 | 0 | 0 | 80.13 | 43649.1 | 43649.05 | 43648.96 | 43649.04 | 43649.1 | 3691 | 522.8 | 8176 | 4561 | 5604 | 4813 | 2.41 | -1.35 | 3.96 | -2.62 | 28.39 | 22.31 | 2.19 | 22.14 | -3.45 | -0.06 | -51.06 | -3194.56 | 55.32 | 0.13 | 0.249204 | 0.883946 | 0.193977 | 81.13578 | 4.039578 | 4.799198 | 0.026606 | 0.011726 | 0.627207 | 0.205444 | 1.648784 | 5.933218 | 0.000817 | 0.124192 | 0.030357 | 0 | 0.003054 | 0 | 0.000139 | 0.008935 | 0.011024 | 0.004659 | 0.008286 | 0.004534 | 0 | 0.02 | 0.027335 | 0 | 0.002 | 0 | 0 | 5 | 0 | 0 | 0 | 0 | 0 | 0 | 6.8 | 4.1 | 4
V33410 | 50.6 | 50.6 | 0 | 6979 | 6979 | 13343 | 0.84 | 0.28 | 0.31 | 0.03 | 0.02 | 0.46 | 4.2 | 4.68 | 1.66 | 5.81 | 0.07 | 0 | 0 | 79.98 | 43685.31 | 43685.27 | 43685.17 | 43685.25 | 43685.32 | 3491 | 495.25 | 8215 | 4974 | 5604 | 4837 | 0.08 | 3.16 | 4.48 | 4.7 | 29.14 | 24.12 | 2.54 | 42.18 | 9.24 | 0.53 | -219.17 | #DIV/0! | 86.14 | -0.17 | 0.240646 | 0.818755 | 0.201528 | 81.466147 | 4.264794 | 4.611446 | 0.026831 | 0.008901 | 0.420996 | 0.213914 | 1.614749 | 5.880544 | 0.000603 | 0.121038 | 0.026175 | 0 | 0.002928 | 0 | 0.000206 | 0.008416 | 0.010476 | 0.003038 | 0.006694 | 0.004933 | 0 | 0.02 | 0.024242 | 0 | 0.002 | 0 | 0 | 5 | 0 | 0 | 0 | 15.3 | 0 | 0 | 10.2 | 11.1 | 9
V33415 | 44.7 | 44.7 | 0 | 6636 | 6636 | 13343 | 0.8 | 0.27 | 0.3 | 0.03 | 0.01 | 0.42 | 4 | 4.46 | 1.56 | 5.48 | 0.09 | 0 | 0 | 76.07 | 43685.87 | 43685.83 | 43685.72 | 43685.81 | 43685.88 | 3633 | 501.38 | 8990 | 5209 | 6376 | 5818 | 0.99 | 2.01 | -0.33 | 2.53 | 31.32 | 29.48 | 2.91 | 38.11 | 0.15 | -1.46 | -107.6 | #DIV/0! | 88.55 | 0.08 | 0.225901 | 0.834735 | 0.196796 | 81.290187 | 4.237531 | 4.678577 | 0.026902 | 0.009827 | 0.451152 | 0.203185 | 1.674437 | 5.941585 | 0.0005 | 0.120526 | 0.024405 | 0 | 0.003057 | 0 | 0.000204 | 0.009725 | 0.010741 | 0.003171 | 0.006576 | 0.004641 | 0 | 0.02 | 0.023639 | 0 | 0.002 | 0 | 0 | 5 | 0 | 0 | 0 | 12.1 | 0 | 0 | 10.4 | 9.2 | 8
V33449 | 81.6 | 81.6 | 0 | 6995 | 6995 | 13343 | 0.79 | 0.33 | 0.36 | 0.03 | 0.01 | 0.51 | 3.84 | 4.71 | 1.66 | 5.73 | 0.1 | 0 | 0 | 80.5 | 43690.91 | 43690.86 | 43690.76 | 43690.84 | 43690.92 | 3596 | 516.96 | 9165 | 4877 | 6633 | 5353 | -2.13 | 4.25 | 2.74 | -6.14 | 32.62 | 35.58 | 4.19 | 32.68 | 8.3 | -0.09 | -89.26 | -1406.98 | 83.1 | -0.11 | 0.238012 | 0.848458 | 0.222577 | 81.758888 | 3.975536 | 4.571891 | 0.025507 | 0.008767 | 0.472826 | 0.200095 | 1.637568 | 5.819647 | 0.0005 | 0.117633 | 0.018743 | 0 | 0.002956 | 0 | 0.000162 | 0.009254 | 0.011093 | 0.003198 | 0.007217 | 0.003857 | 0 | 0.02 | 0.023615 | 0 | 0.002 | 0 | 0 | 5 | 0 | 0 | 0 | 32.3 | 0 | 0 | 9.3 | 28.2 | 6.8
V33450 | 20.5 | 20.5 | 0 | 7025 | 7025 | 13343 | 0.79 | 0.33 | 0.37 | 0.03 | 0.01 | 0.51 | 3.86 | 4.71 | 1.66 | 5.76 | 0.11 | 0 | 0 | 80.86 | 43690.97 | 43690.93 | 43690.84 | 43690.92 | 43690.98 | 3356 | 515.04 | 8148 | 4882 | 5686 | 4195 | 1.99 | -1.28 | -0.92 | -4.36 | 34.59 | 32.05 | 0.56 | 30.37 | 6.95 | -4.48 | -91.23 | -1620.76 | 79.5 | 0.42 | 0.250969 | 0.832383 | 0.215714 | 81.346136 | 3.823734 | 4.819116 | 0.026491 | 0.009106 | 0.4752 | 0.204409 | 1.69279 | 6.079781 | 0.000604 | 0.120414 | 0.020943 | 0 | 0.003011 | 0 | 0.000173 | 0.009695 | 0.011079 | 0.003422 | 0.007517 | 0.003964 | 0 | 0.02 | 0.021347 | 0 | 0.002 | 0 | 0 | 5 | 0 | 6.3 | 0 | 0 | 0 | 0 | 2.7 | 0 | 6.5
V33515 | 83.4 | 83.4 | 0 | 6700 | 6700 | 13343 | 0.78 | 0.27 | 0.32 | 0.02 | 0.01 | 0.49 | 3.58 | 4.47 | 1.62 | 5.51 | 0.08 | 0 | 0 | 77.24 | 43697.72 | 43697.68 | 43697.58 | 43697.66 | 43697.73 | 3648 | 551.06 | 8382 | 5389 | 5718 | 4707 | 2.61 | 1.54 | 1.72 | 1.14 | 29.48 | 21.09 | -5.84 | 17.56 | 3.37 | -2.07 | -142.32 | -543.17 | 16.53 | 0.1 | 0.27143 | 0.819496 | 0.202909 | 81.732766 | 3.688353 | 4.660016 | 0.025871 | 0.008984 | 0.501467 | 0.205281 | 1.688289 | 5.960722 | 0.002093 | 0.12281 | 0.019727 | 0 | 0.003183 | 0 | 0.000207 | 0.011919 | 0.011255 | 0.003912 | 0.008764 | 0.003905 | 0 | 0.02 | 0.024642 | 0 | 0.002 | 0 | 0 | 5 | 0 | 23.2 | 0 | 20.6 | 10 | 0 | 4.1 | 14.1 | 6.4
V33598 | 50 | 50 | 0 | 7043 | 7043 | 13343 | 0.86 | 0.3 | 0.33 | 0.02 | 0.01 | 0.53 | 3.82 | 4.82 | 1.7 | 5.76 | 0.08 | 0 | 0 | 80.99 | 43705.31 | 43705.27 | 43705.17 | 43705.25 | 43705.32 | 3499 | 494.35 | 8659 | 4312 | 5868 | 4656 | -1.38 | 2.04 | 2.78 | 0.78 | 36.71 | 24.55 | -7.27 | 26.37 | 11.87 | 2.87 | -159.38 | -825.9 | -32.11 | -0.2 | 0.251749 | 0.860417 | 0.193394 | 81.775367 | 3.905882 | 4.757127 | 0.027 | 0.008746 | 0.470538 | 0.2092 | 1.669025 | 5.63456 | 0.002701 | 0.123441 | 0.022086 | 0 | 0.00322 | 0 | 0.000276 | 0.012936 | 0.010881 | 0.003723 | 0.007731 | 0.004439 | 0 | 0.02 | 0.023562 | 0 | 0.002 | 0 | 0 | 5 | 0 | 0 | 0 | 0.3 | 0 | 0 | 5.7 | 33 | 6
V33606 | 41.9 | 41.9 | 0 | 7054 | 7054 | 13343 | 0.82 | 0.32 | 0.31 | 0.02 | 0.01 | 0.49 | 4.12 | 4.83 | 1.71 | 5.73 | 0.12 | 0 | 0 | 80.9 | 43705.86 | 43705.82 | 43705.7 | 43705.79 | 43705.86 | 3869 | 552.56 | 9652 | 6649 | 6818 | 6199 | 1.89 | 1.5 | 5.22 | -0.44 | 32.24 | 24.63 | -2.94 | 18.73 | 15.4 | -2.84 | -78.82 | #DIV/0! | 75.23 | 0 | 0.23639 | 0.830649 | 0.216158 | 81.401292 | 4.071676 | 4.782417 | 0.025883 | 0.008459 | 0.416959 | 0.210912 | 1.630968 | 5.931535 | 0.00059 | 0.125546 | 0.020263 | 0 | 0.003158 | 0 | 0.000168 | 0.014004 | 0.011129 | 0.003827 | 0.008733 | 0.004001 | 0 | 0.02 | 0.023282 | 0 | 0.002 | 0 | 0 | 5 | 0 | 0 | 0 | 0 | 0 | 0 | 8.9 | 20.3 | 7.7
V33607 | 34.5 | 34.5 | 0 | 6759 | 6759 | 13343 | 0.78 | 0.31 | 0.3 | 0.02 | 0.01 | 0.46 | 3.96 | 4.63 | 1.63 | 5.48 | 0.11 | 0 | 0 | 77.55 | 43705.93 | 43705.89 | 43705.78 | 43705.87 | 43705.93 | 3717 | 529.94 | 8478 | 5158 | 5720 | 5138 | 0.96 | 0.49 | 1.28 | -2.12 | 30.01 | 26.78 | 0.21 | 15.08 | 10.89 | -3.16 | -88.02 | #DIV/0! | 79.88 | 0.26 | 0.231471 | 0.838292 | 0.224554 | 81.217491 | 4.114172 | 4.83714 | 0.025037 | 0.008838 | 0.430382 | 0.214284 | 1.688407 | 5.933072 | 0.0005 | 0.124726 | 0.020337 | 0 | 0.003287 | 0 | 0.000158 | 0.014224 | 0.01095 | 0.003925 | 0.0093 | 0.004243 | 0 | 0.02 | 0.023211 | 0 | 0.002 | 0 | 0 | 5 | 0 | 0 | 0 | 0 | 0 | 0 | 3.2 | 19.1 | 7.2
V33608 | 30.2 | 30.2 | 0 | 7116 | 7116 | 13343 | 0.83 | 0.32 | 0.32 | 0.03 | 0.01 | 0.49 | 4.16 | 4.85 | 1.71 | 5.8 | 0.11 | 0 | 0 | 81.65 | 43706 | 43705.95 | 43705.85 | 43705.93 | 43706 | 3422 | 484.7 | 8166 | 4261 | 5604 | 4714 | 0.24 | 0.92 | 2.09 | -4.27 | 26.1 | 22.95 | -0.89 | 7.26 | 17.82 | -3.66 | -91.88 | #DIV/0! | -163.72 | 0.31 | 0.243429 | 0.858964 | 0.236373 | 81.171644 | 4.14267 | 4.791897 | 0.025351 | 0.009692 | 0.398303 | 0.210468 | 1.672136 | 5.995482 | 0.006226 | 0.122819 | 0.022558 | 0 | 0.003378 | 0 | 0.000178 | 0.014937 | 0.011009 | 0.003758 | 0.008822 | 0.00434 | 0 | 0.02 | 0.023565 | 0 | 0.002 | 0 | 0 | 5 | 0 | 0 | 0 | 0 | 0 | 0 | 4.5 | 15 | 5.7
V33609 | 28.1 | 28.1 | 0 | 7047 | 7047 | 13343 | 0.82 | 0.32 | 0.31 | 0.02 | 0.01 | 0.48 | 4.12 | 4.81 | 1.7 | 5.77 | 0.11 | 0 | 0 | 80.82 | 43706.06 | 43706.02 | 43705.92 | 43706 | 43706.07 | 3701 | 527.66 | 8381 | 5062 | 5723 | 5095 | 1.2 | 0.97 | 3.38 | -1.85 | 35.3 | 28.64 | -4.87 | 9.99 | 11.38 | -3.01 | -84.37 | #DIV/0! | 69.09 | 0.13 | 0.224963 | 0.840313 | 0.206929 | 81.285658 | 4.100324 | 4.798653 | 0.026369 | 0.009425 | 0.430808 | 0.202438 | 1.654785 | 5.981982 | 0.000737 | 0.123514 | 0.021852 | 0 | 0.003259 | 0 | 0.000154 | 0.015004 | 0.011156 | 0.003658 | 0.008979 | 0.004172 | 0 | 0.02 | 0.02287 | 0 | 0.002 | 0 | 0 | 5 | 0 | 0 | 0 | 0 | 0 | 0 | 6.1 | 10 | 7
V33771 | 61.7 | 61.7 | 0 | 7099 | 7099 | 13343 | 0.85 | 0.32 | 0.4 | 0.03 | 0.01 | 0.51 | 3.83 | 4.76 | 1.69 | 5.88 | 0.14 | 0 | 0 | 81.6 | 43721.65 | 43721.61 | 43721.51 | 43721.59 | 43721.66 | 4012 | 552.85 | 9250 | 5577 | 6079 | 5137 | -1.15 | 3.51 | 0.67 | -1.9 | 30.43 | 21.73 | -0.91 | 1.14 | 15.69 | 2.4 | -65 | -1267.86 | -227.17 | -0.22 | 0.312652 | 0.868897 | 0.219856 | 81.755717 | 3.875774 | 4.595745 | 0.026276 | 0.013335 | 0.427986 | 0.23535 | 1.673936 | 5.739091 | 0.002544 | 0.136128 | 0.022544 | 0 | 0.003719 | 0 | 0.000167 | 0.013261 | 0.012177 | 0.004459 | 0.00903 | 0.003846 | 0 | 0.02 | 0.025509 | 0 | 0.002 | 0 | 0 | 5 | 0 | 2.6 | 0 | 18.5 | 0 | 0 | 5.4 | 24.9 | 5.3
V33811 | 27.4 | 27.4 | 0 | 6995 | 6995 | 13343 | 0.81 | 0.3 | 0.38 | 0.02 | 0.01 | 0.4 | 4.1 | 4.67 | 1.65 | 5.8 | 0.15 | 0 | 0 | 80.27 | 43726.61 | 43726.57 | 43726.47 | 43726.55 | 43726.61 | 3811 | 534.5 | 8021 | 5218 | 5487 | 4896 | 2.08 | -0.27 | -3.41 | -3.72 | 22.59 | 20.6 | -20.65 | 2.41 | 11.59 | 0.85 | -48.46 | #DIV/0! | -49.47 | 0.11 | 0.306251 | 0.851431 | 0.233754 | 81.358904 | 4.077163 | 4.752445 | 0.027024 | 0.011002 | 0.357947 | 0.22271 | 1.72998 | 5.829937 | 0.002359 | 0.133558 | 0.018918 | 0 | 0.003636 | 0 | 0.000138 | 0.008068 | 0.012005 | 0.00418 | 0.007968 | 0.00387 | 0 | 0.02 | 0.024755 | 0 | 0.002 | 0 | 0 | 5 | 0 | 0 | 0 | 0 | 0 | 0 | 0 | 15.5 | 6.9
V33818 | 29.6 | 29.6 | 0 | 7055 | 7055 | 13343 | 0.84 | 0.3 | 0.39 | 0.02 | 0.01 | 0.42 | 4.06 | 4.73 | 1.67 | 5.79 | 0.11 | 0 | 0 | 81.06 | 43727.09 | 43727.04 | 43726.94 | 43727.02 | 43727.09 | 3521 | 499.5 | 8147 | 4475 | 5650 | 4994 | 2.35 | 0.85 | 2.21 | -0.69 | 27.39 | 26.63 | -12.94 | 15.21 | 3.93 | -1.35 | -76.43 | -1727.4 | #DIV/0! | 0.03 | 0.291158 | 0.849466 | 0.218489 | 81.517703 | 3.992259 | 4.716867 | 0.025955 | 0.012227 | 0.401271 | 0.200921 | 1.640804 | 5.904551 | 0.003087 | 0.117989 | 0.018261 | 0 | 0.003213 | 0 | 0.000175 | 0.01126 | 0.011511 | 0.004626 | 0.008083 | 0.004067 | 0 | 0.02 | 0.024059 | 0 | 0.002 | 0 | 0 | 5 | 0 | 0 | 0 | 3.3 | 0 | 0 | 7.5 | 7.3 | 6.5
V33895 | 23.3 | 23.3 | 0 | 6615 | 6615 | 13343 | 0.82 | 0.28 | 0.28 | 0.03 | 0.01 | 0.44 | 3.81 | 4.23 | 1.64 | 5.46 | 0.12 | 0 | 0 | 76.1 | 43734.86 | 43734.81 | 43734.71 | 43734.79 | 43734.86 | 3538 | 500.28 | 9037 | 4380 | 6374 | 5000 | 2.93 | -5.95 | 2.54 | 3.29 | 14.66 | 16.88 | 6.52 | 20.69 | 7.5 | -0.27 | -74.06 | #DIV/0! | #DIV/0! | 0.34 | 0.25191 | 0.846231 | 0.25317 | 81.367503 | 3.967245 | 4.80572 | 0.02511 | 0.008883 | 0.44163 | 0.216042 | 1.714899 | 5.872123 | 0.0005 | 0.129124 | 0.01543 | 0 | 0.003138 | 0 | 0.00018 | 0.007808 | 0.011417 | 0.003822 | 0.006768 | 0.003803 | 0 | 0.02 | 0.025544 | 0 | 0.002 | 0 | 0 | 5 | 0 | 0 | 0 | 0 | 0 | 0 | 1.1 | 9.9 | 7.3
V33896 | 16.6 | 16.6 | 0 | 6570 | 6570 | 13343 | 0.81 | 0.27 | 0.28 | 0.02 | 0.01 | 0.44 | 3.78 | 4.18 | 1.63 | 5.48 | 0.12 | 0 | 0 | 75.55 | 43734.93 | 43734.89 | 43734.78 | 43734.87 | 43734.94 | 3829 | 537.03 | 9136 | 5534 | 6231 | 4816 | 2.21 | -5.82 | 2.79 | 0.82 | 13.51 | 12.35 | 2.29 | -1.13 | 5.6 | -0.11 | -69.52 | #DIV/0! | #DIV/0! | 0.41 | 0.265367 | 0.867602 | 0.256263 | 81.274333 | 3.997681 | 4.78045 | 0.026246 | 0.011339 | 0.450043 | 0.210894 | 1.708039 | 5.920829 | 0.001009 | 0.12744 | 0.016831 | 0 | 0.003278 | 0 | 0.000224 | 0.008602 | 0.011336 | 0.003704 | 0.006995 | 0.003717 | 0 | 0.02 | 0.025779 | 0 | 0.002 | 0 | 0 | 5 | 0 | 0 | 0 | 0 | 0 | 0 | 1.6 | 4.9 | 5.1
V33924 | 95 | 95 | 0 | 7001 | 7001 | 13343 | 0.87 | 0.3 | 0.36 | 0.02 | 0.01 | 0.52 | 3.96 | 4.76 | 1.65 | 5.77 | 0.02 | 0 | 0 | 80.4 | 43739.22 | 43739.17 | 43739.06 | 43739.15 | 43739.22 | 3865 | 539.43 | 9157 | 5989 | 6542 | 5690 | -1.37 | 5.15 | 7.01 | 2.75 | 40.22 | 16.18 | -4.33 | 22.52 | 16.26 | 3.87 | -893.21 | -1120.28 | 15.45 | -0.51 | 0.304843 | 0.855704 | 0.180649 | 81.920959 | 4.069267 | 4.5784 | 0.026152 | 0.008451 | 0.441189 | 0.214715 | 1.555824 | 5.619962 | 0.0005 | 0.123415 | 0.019086 | 0 | 0.002969 | 0 | 0.000168 | 0.009065 | 0.011011 | 0.003182 | 0.007493 | 0.003675 | 0 | 0.02 | 0.021321 | 0 | 0.002 | 0 | 0 | 5 | 0 | 0 | 0 | 23.6 | 0 | 0 | 17.6 | 41.8 | 7
V33929 | 8.6 | 8.6 | 0 | 6995 | 6995 | 13343 | 0.92 | 0.3 | 0.3 | 0.03 | 0.01 | 0.59 | 3.99 | 4.73 | 1.77 | 5.91 | 0 | 0 | 0 | 80.02 | 43739.56 | 43739.52 | 43739.41 | 43739.5 | 43739.57 | 3667 | 523.71 | 9144 | 5508 | 6213 | 5532 | 0.89 | 1.2 | 4.87 | 3.54 | 43.55 | 28.69 | -4.79 | 28.71 | 7.83 | -0.01 | #DIV/0! | #DIV/0! | #DIV/0! | -0.03 | 0.21392 | 0.897042 | 0.169361 | 81.207895 | 4.014139 | 4.742605 | 0.027245 | 0.007842 | 0.552993 | 0.221813 | 1.712288 | 6.000877 | 0.0005 | 0.125331 | 0.022779 | 0 | 0.002909 | 0 | 0.000175 | 0.009484 | 0.010959 | 0.003032 | 0.006671 | 0.003821 | 0 | 0.02 | 0.024317 | 0 | 0.002 | 0 | 0 | 5 | 0 | 0 | 0 | 0 | 0 | 0 | 0.8 | 0 | 2.8
V33981 | 55.6 | 55.6 | 0 | 7004 | 7004 | 13343 | 0.85 | 0.3 | 0.37 | 0.02 | 0.01 | 0.48 | 4.07 | 4.75 | 1.65 | 5.75 | 0.03 | 0 | 0 | 80.41 | 43747.22 | 43747.18 | 43747.07 | 43747.16 | 43747.23 | 3916 | 555.62 | 9203 | 5857 | 6406 | 5284 | 6.04 | -1.92 | -0.78 | 5.43 | 40.35 | 43.49 | -5.65 | 7 | 4.86 | -4.58 | -634.5 | #DIV/0! | 57.71 | 0.21 | 0.214009 | 0.811149 | 0.182113 | 81.301887 | 3.872372 | 4.901543 | 0.026167 | 0.009379 | 0.467494 | 0.210891 | 1.687137 | 6.090663 | 0.0005 | 0.126271 | 0.017942 | 0 | 0.002907 | 0 | 0.000144 | 0.005223 | 0.011712 | 0.00316 | 0.007441 | 0.003714 | 0 | 0.02 | 0.02418 | 0 | 0.002 | 0 | 0 | 12 | 0 | 0.8 | 0 | 0 | 0 | 0 | 13.6 | 20 | 9.2
V34057 | 23.3 | 23.3 | 0 | 7002 | 7002 | 13343 | 0.84 | 0.31 | 0.35 | 0.03 | 0.01 | 0.49 | 3.88 | 4.76 | 1.66 | 5.78 | 0.02 | 0 | 0 | 80.54 | 43755.08 | 43755.04 | 43754.94 | 43755.02 | 43755.08 | 3556 | 499.58 | 8584 | 4551 | 5825 | 4818 | 1.03 | 0.93 | 2.98 | 3.84 | 32.44 | 28.6 | -1.55 | 36.56 | 13.17 | -3.96 | -891.85 | -1916.97 | #DIV/0! | 0.24 | 0.253321 | 0.820144 | 0.210411 | 81.434609 | 3.89012 | 4.779694 | 0.026523 | 0.00821 | 0.428096 | 0.202279 | 1.637119 | 6.085469 | 0.0006 | 0.123223 | 0.020308 | 0 | 0.003119 | 0 | 0.000319 | 0.004901 | 0.011822 | 0.002854 | 0.008206 | 0.003674 | 0 | 0.02 | 0.02298 | 0 | 0.002 | 0 | 0 | 7 | 0 | 0 | 0 | 0 | 0 | 0 | 7.8 | 0 | 8.5
V34181 | 34 | 34 | 0 | 7010 | 7010 | 13343 | 0.87 | 0.3 | 0.3 | 0.03 | 0.01 | 0.51 | 3.99 | 4.83 | 1.77 | 5.65 | 0.08 | 0 | 0 | 80.43 | 43768.08 | 43768.04 | 43767.98 | 43768.02 | 43768.08 | 3495 | 501.58 | 7956 | 4260 | 5304 | 4691 | 0.78 | 0.26 | 2.88 | 1.58 | 21.6 | 21.95 | -19.31 | -5.44 | -3.97 | -1.63 | -179.8 | #DIV/0! | -1.59 | 0.28 | 0.24 | 0.871 | 0.235 | 81.2 | 4.01 | 4.88 | 0.0308 | 0.0145 | 0.54 | 0.224 | 1.74 | 5.81 | 0.0002 | 0.127 | 0.0005 | 0.00032 | 0.0018 | 0.003 | 0.00014 | 0.0139 | 0.0111 | 0.0003 | 0.001 | 0.0029 | 0.0061 | 0.0115 | 0.0277 | 0.0017 | 0.0126 | 0.0011 | 0.0037 | 12 | 0 | 0 | 0 | 0 | 0 | 0 | 0 | 17 | 5
V34182 | 41.7 | 41.7 | 0 | 7045 | 7045 | 13343 | 0.88 | 0.3 | 0.3 | 0.03 | 0.01 | 0.52 | 4.01 | 4.87 | 1.79 | 5.71 | 0.08 | 0 | 0 | 80.77 | 43768.15 | 43768.1 | 43768.04 | 43768.08 | 43768.15 | 3736 | 530.91 | 8290 | 5334 | 5691 | 5146 | 1.37 | 0.66 | 2.87 | 3.46 | 26.79 | 17.35 | -9.42 | 3.56 | -3.69 | 0.79 | -170.23 | #DIV/0! | -2.1 | 0.08 | 0.253 | 0.858 | 0.219 | 81.3 | 3.98 | 4.87 | 0.0283 | 0.0134 | 0.542 | 0.221 | 1.75 | 5.71 | 0.0002 | 0.125 | 0.0005 | 0.00032 | 0.0018 | 0.0029 | 0.00012 | 0.0134 | 0.0109 | 0.0003 | 0.001 | 0.0036 | 0.0059 | 0.0109 | 0.0273 | 0.0015 | 0.0138 | 0.0009 | 0.002 | 7 | 0 | 0 | 0 | 0 | 0 | 0 | 0 | 28.5 | 6.2
V34183 | 31.5 | 31.5 | 0 | 6995 | 6995 | 13343 | 0.88 | 0.29 | 0.3 | 0.03 | 0.01 | 0.52 | 3.97 | 4.84 | 1.78 | 5.69 | 0.08 | 0 | 0 | 80.17 | 43768.22 | 43768.18 | 43768.11 | 43768.15 | 43768.22 | 3856 | 548.82 | 8884 | 5639 | 6175 | 5480 | 1.78 | 0.58 | 2.09 | 2.52 | 23.68 | 22.06 | -17.8 | -2.69 | -4.47 | -0.27 | -167.83 | #DIV/0! | -1.38 | 0.17 | 0.238 | 0.868 | 0.228 | 81.2 | 3.96 | 4.88 | 0.0305 | 0.0144 | 0.547 | 0.225 | 1.77 | 5.79 | 0.0002 | 0.131 | 0.0005 | 0.0004 | 0.0019 | 0.003 | 0.00019 | 0.0138 | 0.0111 | 0.0003 | 0.001 | 0.0041 | 0.0059 | 0.0105 | 0.0283 | 0.0017 | 0.013 | 0.0011 | 0.002 | 7 | 0 | 0 | 0 | 0 | 0 | 0 | 0 | 19.3 | 5.2
V34368 | 57.1 | 57.1 | 0 | 7038 | 7038 | 13343 | 0.88 | 0.33 | 0.38 | 0.03 | 0.02 | 0.47 | 3.77 | 4.72 | 1.66 | 5.81 | 0.11 | 0 | 0 | 80.99 | 43789.01 | 43788.97 | 43788.9 | 43788.95 | 43789.01 | 3397 | 487.58 | 8511 | 4438 | 5914 | 4882 | -1 | 1.02 | 2.63 | 6.26 | 51.55 | 36.42 | 2.24 | 23.16 | 4.25 | -3.8 | -77.21 | #DIV/0! | 95.12 | 0.09 | 0.246 | 0.833 | 0.16 | 81.6 | 3.84 | 4.71 | 0.0274 | 0.0125 | 0.451 | 0.193 | 1.63 | 6.08 | 0.0002 | 0.126 | 0.0005 | 0.0002 | 0.0019 | 0.0027 | 0.0001 | 0.0129 | 0.0111 | 0.0003 | 0.001 | 0.0028 | 0.0059 | 0.0089 | 0.0244 | 0.0015 | 0.0103 | 0.00072 | 0.002 | 5 | 0 | 4.7 | 0 | 4.3 | 0 | 0 | 15.4 | 20 | 7.7
V34369 | 46.2 | 46.2 | 0 | 7022 | 7022 | 13343 | 0.79 | 0.29 | 0.38 | 0.03 | 0.01 | 0.44 | 3.78 | 4.78 | 1.71 | 5.76 | 0.11 | 0 | 0 | 80.86 | 43789.08 | 43789.03 | 43788.97 | 43789.02 | 43789.08 | 3581 | 513.11 | 8470 | 4701 | 5948 | 5000 | -0.35 | 0.65 | 2.16 | -1.41 | 36.19 | 29.63 | -6.86 | 14.85 | 8.53 | 0.21 | -105.45 | 67.49 | 93.3 | 0.03 | 0.267 | 0.807 | 0.19 | 81.7 | 3.83 | 4.8 | 0.0289 | 0.0121 | 0.407 | 0.227 | 1.69 | 5.81 | 0.0002 | 0.133 | 0.0005 | 0.0002 | 0.002 | 0.0027 | 0.0001 | 0.0132 | 0.0112 | 0.0003 | 0.001 | 0.0025 | 0.0059 | 0.0074 | 0.0258 | 0.0015 | 0.0113 | 0.00078 | 0.002 | 5 | 0 | 6.5 | 0 | 0 | 0 | 0 | 5.3 | 20.1 | 9.3
V34370 | 45.1 | 45.1 | 0 | 7100 | 7100 | 13343 | 0.79 | 0.29 | 0.37 | 0.03 | 0.01 | 0.42 | 3.82 | 4.87 | 1.76 | 5.83 | 0.1 | 0 | 0 | 81.75 | 43789.15 | 43789.11 | 43789.04 | 43789.09 | 43789.15 | 3692 | 522.87 | 8317 | 4678 | 5799 | 5179 | 1.57 | 1.41 | 3.12 | -9.34 | 27.07 | 22.69 | -10.77 | -0.68 | 4.77 | -0.25 | -108.11 | 67.13 | 93.23 | 0.14 | 0.286 | 0.864 | 0.21 | 81.6 | 3.76 | 4.8 | 0.0298 | 0.0135 | 0.403 | 0.215 | 1.7 | 5.84 | 0.0002 | 0.134 | 0.0005 | 0.0002 | 0.0021 | 0.0027 | 0.0001 | 0.0133 | 0.0113 | 0.0003 | 0.001 | 0.0025 | 0.0065 | 0.0078 | 0.028 | 0.0015 | 0.0113 | 0.0008 | 0.002 | 5 | 0 | 13.6 | 0 | 0 | 0 | 0 | 4.6 | 17.1 | 4.8
V34372 | 45.1 | 45.1 | 0 | 7045 | 7045 | 13343 | 0.79 | 0.29 | 0.36 | 0.03 | 0.01 | 0.42 | 3.8 | 4.86 | 1.75 | 5.77 | 0.1 | 0 | 0 | 81.08 | 43789.28 | 43789.24 | 43789.18 | 43789.22 | 43789.28 | 3806 | 540.85 | 8570 | 4780 | 5882 | 4981 | 1.12 | 1.07 | 2.86 | -10.42 | 25.72 | 18.1 | -10.21 | -6.42 | 8.24 | 0.44 | -108 | 64.95 | 93.28 | 0.1 | 0.3 | 0.874 | 0.214 | 81.6 | 3.79 | 4.84 | 0.0297 | 0.0143 | 0.389 | 0.216 | 1.71 | 5.79 | 0.0002 | 0.137 | 0.0005 | 0.0002 | 0.0023 | 0.0027 | 0.0001 | 0.0133 | 0.0112 | 0.0003 | 0.001 | 0.0025 | 0.0064 | 0.0073 | 0.0278 | 0.0015 | 0.0101 | 0.00072 | 0.002 | 5 | 0 | 10.5 | 0 | 0 | 0 | 0 | 3.7 | 21.7 | 4.2
V34440 | 57.6 | 57.6 | 0 | 7198 | 7198 | 13343 | 0.88 | 0.29 | 0.36 | 0.03 | 0.01 | 0.49 | 3.85 | 4.83 | 1.68 | 5.96 | 0.13 | 0 | 0 | 82.9 | 43796.04 | 43796 | 43795.94 | 43795.98 | 43796.05 | 2886 | 401.5 | 8747 | 4168 | 6118 | 5056 | -1.56 | -1.31 | 6.01 | 8.33 | 46.02 | 35.93 | -0.57 | 3.05 | 10.47 | 0.75 | -59.78 | -1483.56 | 87.79 | -0.08 | 0.227 | 0.795 | 0.157 | 81.8 | 3.86 | 4.82 | 0.0272 | 0.0122 | 0.434 | 0.207 | 1.56 | 5.83 | 0.0002 | 0.118 | 0.0198 | 0.0002 | 0.0017 | 0.0026 | 0.0001 | 0.0112 | 0.0097 | 0.0003 | 0.001 | 0.0032 | 0.0066 | 0.0059 | 0.0281 | 0.0013 | 0.0088 | 0.00068 | 0.002 | 5 | 0 | 4.6 | 0 | 0 | 0 | 0 | 17.6 | 19.6 | 10.8
V34441 | 56.8 | 56.8 | 0 | 7000 | 7000 | 13343 | 0.9 | 0.28 | 0.35 | 0.03 | 0.01 | 0.52 | 3.75 | 4.72 | 1.66 | 5.78 | 0.08 | 0 | 0 | 80.56 | 43796.11 | 43796.07 | 43796.01 | 43796.06 | 43796.12 | 3563 | 504.67 | 9656 | 4260 | 5427 | 4723 | -1.03 | -1.04 | 1.74 | 14.35 | 43.01 | 33.57 | -2.86 | 6.64 | -8.94 | 1.4 | -174.08 | -1563.44 | 94.66 | -0.03 | 0.236 | 0.778 | 0.164 | 81.7 | 3.84 | 4.83 | 0.027 | 0.0109 | 0.575 | 0.211 | 1.65 | 5.78 | 0.0002 | 0.119 | 0.0221 | 0.0002 | 0.0017 | 0.0027 | 0.0001 | 0.0111 | 0.0088 | 0.0003 | 0.001 | 0.0034 | 0.0069 | 0.0057 | 0.0262 | 0.0013 | 0.0076 | 0.00071 | 0.002 | 5 | 0 | 6.6 | 0 | 0 | 0 | 0 | 9.6 | 24 | 11.6
V34443 | 74.4 | 74.4 | 0 | 6995 | 6995 | 13343 | 0.77 | 0.28 | 0.38 | 0.03 | 0.01 | 0.49 | 3.75 | 4.72 | 1.65 | 5.78 | 0.07 | 0 | 0 | 80.62 | 43796.25 | 43796.21 | 43796.15 | 43796.19 | 43796.26 | 2861 | 407.26 | 9027 | 3618 | 6290 | 5192 | 1.11 | 1.82 | 1.5 | 3.74 | 41.65 | 30.4 | -6.19 | 0.8 | 16.11 | 0.03 | -176.65 | -815.07 | 95.15 | -0.25 | 0.269 | 0.756 | 0.166 | 82 | 3.76 | 4.7 | 0.0277 | 0.0116 | 0.419 | 0.207 | 1.65 | 5.86 | 0.0002 | 0.119 | 0.0208 | 0.0002 | 0.0018 | 0.0026 | 0.0001 | 0.012 | 0.0095 | 0.0003 | 0.001 | 0.0032 | 0.0068 | 0.0049 | 0.0259 | 0.0013 | 0.0088 | 0.00058 | 0.002 | 10 | 0 | 16.3 | 0 | 8 | 0 | 0 | 9.8 | 18 | 12.3
V34454 | 69.7 | 69.7 | 0 | 6996 | 6996 | 13343 | 0.78 | 0.29 | 0.39 | 0.03 | 0.01 | 0.49 | 3.75 | 4.72 | 1.66 | 5.75 | 0.05 | 0 | 0 | 80.67 | 43797.01 | 43796.97 | 43796.92 | 43796.96 | 43797.02 | 3615 | 513.71 | 8292 | 5085 | 5510 | 4457 | 2.98 | 3.01 | 5.36 | -1.79 | 41.62 | 28.92 | -3.65 | 6.6 | 13.22 | -3.2 | -314.24 | -797.26 | 95.12 | -0.08 | 0.279 | 0.805 | 0.171 | 81.9 | 3.69 | 4.64 | 0.0271 | 0.0112 | 0.428 | 0.198 | 1.59 | 6.02 | 0.00021 | 0.116 | 0.0202 | 0.0002 | 0.0018 | 0.0027 | 0.0001 | 0.0116 | 0.0092 | 0.0003 | 0.001 | 0.0031 | 0.0063 | 0.0065 | 0.0244 | 0.0013 | 0.0074 | 0.00069 | 0.002 | 5 | 0 | 25.1 | 0 | 13.8 | 0 | 0 | 14.7 | 3 | 8.1
V34502 | 52.6 | 52.6 | 0 | 6751 | 6751 | 13343 | 0.8 | 0.32 | 0.36 | 0.02 | 0.01 | 0.41 | 3.65 | 4.53 | 1.59 | 5.57 | 0.07 | 0 | 0 | 77.77 | 43802.99 | 43802.95 | 43802.88 | 43802.93 | 43802.99 | 3997 | 558.79 | 8558 | 5407 | 5801 | 5180 | 2.14 | -0.49 | -0.3 | -0.28 | 33.95 | 37.18 | -12.41 | -5.72 | 14.24 | 0.55 | -158.49 | -848.79 | #DIV/0! | -0.06 | 0.24 | 0.846 | 0.224 | 81.8 | 3.76 | 4.79 | 0.0295 | 0.0141 | 0.37 | 0.197 | 1.68 | 5.82 | 0.0002 | 0.117 | 0.0156 | 0.0002 | 0.0019 | 0.0027 | 0.0001 | 0.0125 | 0.0108 | 0.0003 | 0.001 | 0.0024 | 0.0056 | 0.0041 | 0.0297 | 0.0015 | 0.0098 | 0.00079 | 0.0021 | 5 | 0 | 15.8 | 0 | 0 | 0 | 0 | 6.1 | 19.8 | 5.9
V34503 | 33.6 | 33.6 | 0 | 6746 | 6746 | 13343 | 0.8 | 0.32 | 0.36 | 0.02 | 0.01 | 0.41 | 3.66 | 4.53 | 1.59 | 5.55 | 0.07 | 0 | 0 | 77.72 | 43803.06 | 43803.02 | 43802.95 | 43803 | 43803.06 | 3898 | 549.48 | 9074 | 5637 | 5909 | 5420 | 1.04 | -0.22 | -1.15 | 0.49 | 31.74 | 38.1 | -10.09 | 4.96 | 16.98 | -1.78 | -154.14 | -836.94 | #DIV/0! | 0.08 | 0.236 | 0.838 | 0.231 | 81.7 | 3.81 | 4.78 | 0.0287 | 0.0126 | 0.358 | 0.191 | 1.69 | 5.94 | 0.0002 | 0.115 | 0.015 | 0.0002 | 0.0018 | 0.0027 | 0.0001 | 0.0123 | 0.0107 | 0.0003 | 0.001 | 0.0024 | 0.0055 | 0.0052 | 0.0262 | 0.0015 | 0.0099 | 0.00082 | 0.002 | 5 | 0 | 9.1 | 0 | 0 | 0 | 0 | 5.2 | 7.3 | 7
V34520 | 77.5 | 77.5 | 0 | 7001 | 7001 | 13343 | 0.84 | 0.28 | 0.3 | 0.03 | 0.01 | 0.5 | 3.92 | 4.79 | 1.73 | 5.65 | 0.08 | 0 | 0 | 80.51 | 43804.28 | 43804.24 | 43804.18 | 43804.22 | 43804.29 | 3606 | 513.31 | 9171 | 5398 | 6586 | 5242 | 4.42 | 3.7 | 5.47 | 1.68 | 22.95 | 19.29 | -15.56 | -18.37 | 13.07 | -2.29 | -212.52 | #DIV/0! | -25.59 | -0.11 | 0.248 | 0.835 | 0.217 | 81.7 | 3.8 | 4.68 | 0.0309 | 0.0158 | 0.445 | 0.25 | 1.66 | 5.86 | 0.00047 | 0.133 | 0.0146 | 0.0002 | 0.002 | 0.0026 | 0.0001 | 0.0131 | 0.0106 | 0.0003 | 0.001 | 0.0025 | 0.006 | 0.0046 | 0.0273 | 0.0015 | 0.0092 | 0.00075 | 0.0074 | 5 | 0 | 11.6 | 0 | 8.6 | 0 | 0 | 8.4 | 36.9 | 7
V34578 | 61.8 | 61.8 | 0 | 7001 | 7001 | 13343 | 0.85 | 0.3 | 0.33 | 0.03 | 0.02 | 0.53 | 3.75 | 4.7 | 1.66 | 5.8 | 0.14 | 0 | 0 | 80.55 | 43810.35 | 43810.31 | 43810.25 | 43810.29 | 43810.36 | 3718 | 530.99 | 8941 | 4438 | 5974 | 5058 | 1.36 | 1.09 | 2.47 | 2.15 | 42.2 | 28.97 | -9.72 | 2.82 | 21.08 | 0.26 | -51.7 | -845.75 | -6.89 | -0.3 | 0.238 | 0.842 | 0.178 | 81.9 | 3.75 | 4.71 | 0.0299 | 0.0154 | 0.426 | 0.212 | 1.64 | 5.86 | 0.0002 | 0.127 | 0.0154 | 0.0002 | 0.0018 | 0.0026 | 0.0001 | 0.0124 | 0.0103 | 0.0003 | 0.001 | 0.0025 | 0.0063 | 0.0028 | 0.0276 | 0.0015 | 0.0088 | 0.00068 | 0.0059 | 5 | 0 | 16.6 | 0 | 7 | 0 | 0 | 10.3 | 16.9 | 6
V34656 | 26.5 | 26.5 | 0 | 7057 | 7057 | 13343 | 0.8 | 0.27 | 0.29 | 0.03 | 0.01 | 0.53 | 4.06 | 4.76 | 1.68 | 5.79 | 0.08 | 0 | 0 | 81.13 | 43817.85 | 43817.81 | 43817.75 | 43817.79 | 43817.85 | 3577 | 510.85 | 8517 | 4860 | 5737 | 4962 | 1.39 | 1.04 | 1.53 | -4.74 | 37.54 | 14.17 | -12.29 | -0.57 | 12.1 | -2.21 | -153.93 | #DIV/0! | 94.33 | 0.24 | 0.249 | 0.847 | 0.17 | 81.4 | 4.03 | 4.74 | 0.0298 | 0.0129 | 0.467 | 0.201 | 1.66 | 5.95 | 0.0002 | 0.113 | 0.0191 | 0.0002 | 0.0018 | 0.0025 | 0.0001 | 0.0121 | 0.0086 | 0.0003 | 0.001 | 0.0035 | 0.0064 | 0.0049 | 0.0258 | 0.0013 | 0.0096 | 0.00075 | 0.0062 | 5 | 0 | 0 | 0 | 0.4 | 0 | 0 | 7.7 | 6.4 | 7
V34657 | 40.7 | 40.7 | 0 | 6965 | 6965 | 13343 | 0.79 | 0.27 | 0.28 | 0.03 | 0.01 | 0.52 | 4.01 | 4.69 | 1.66 | 5.77 | 0.08 | 0 | 0 | 80.04 | 43817.92 | 43817.88 | 43817.81 | 43817.86 | 43817.93 | 3706 | 523.22 | 9155 | 4980 | 6312 | 5572 | 2.85 | 1.8 | 2.79 | -4.32 | 40.47 | 24.49 | -10.4 | -4.62 | 15.12 | -0.42 | -163.83 | #DIV/0! | 94.4 | -0.18 | 0.219 | 0.843 | 0.162 | 81.7 | 3.97 | 4.69 | 0.0293 | 0.0134 | 0.449 | 0.21 | 1.64 | 5.9 | 0.0002 | 0.114 | 0.0181 | 0.0002 | 0.0017 | 0.0025 | 0.0001 | 0.012 | 0.0088 | 0.0003 | 0.001 | 0.0033 | 0.0065 | 0.0043 | 0.0251 | 0.0014 | 0.0094 | 0.00075 | 0.0061 | 5 | 0 | 0 | 0 | 6.7 | 0 | 0 | 9.8 | 11.9 | 7.3
V34722 | 28.2 | 28.2 | 0 | 6999 | 6999 | 13343 | 0.84 | 0.31 | 0.32 | 0.03 | 0.01 | 0.51 | 4.02 | 4.72 | 1.65 | 5.78 | 0.08 | 0 | 0 | 80.33 | 43839.08 | 43839.04 | 43838.98 | 43839.02 | 43839.09 | 3575 | 507.16 | 10109 | 4985 | 5687 | 4885 | 2.49 | -0.28 | -0.71 | 3.82 | 37.64 | 30.02 | -17.01 | 4.48 | 35.75 | -1.04 | -174.12 | #DIV/0! | 60.82 | -0.05 | 0.23 | 0.821 | 0.198 | 81.5 | 3.97 | 4.8 | 0.032 | 0.0135 | 0.333 | 0.232 | 1.69 | 5.92 | 0.00044 | 0.141 | 0.0141 | 0.0002 | 0.0019 | 0.0027 | 0.0001 | 0.0132 | 0.0109 | 0.0003 | 0.001 | 0.0025 | 0.0056 | 0.0038 | 0.0266 | 0.0014 | 0.0113 | 0.00079 | 0.0055 | 5 | 0 | 0 | 0 | 0 | 0 | 0 | 5.1 | 9.3 | 8.8
V34723 | 37.8 | 37.8 | 0 | 6999 | 6999 | 13343 | 0.84 | 0.31 | 0.32 | 0.03 | 0.01 | 0.51 | 4.02 | 4.72 | 1.65 | 5.78 | 0.08 | 0 | 0 | 80.33 | 43839.16 | 43839.11 | 43839.05 | 43839.09 | 43839.16 | 3560 | 496.86 | 9246 | 4929 | 6214 | 5279 | 2 | 0.98 | 0.48 | -1.1 | 34.81 | 27.59 | -18.83 | 5.19 | 34.4 | 0.5 | -170.58 | #DIV/0! | 17.19 | -0.17 | 0.238 | 0.863 | 0.207 | 81.6 | 3.99 | 4.74 | 0.0325 | 0.0134 | 0.34 | 0.229 | 1.67 | 5.83 | 0.00093 | 0.14 | 0.0148 | 0.0002 | 0.002 | 0.0027 | 0.0001 | 0.0131 | 0.0119 | 0.0003 | 0.001 | 0.0024 | 0.0058 | 0.0039 | 0.0274 | 0.0015 | 0.0108 | 0.00078 | 0.0056 | 5 | 0 | 0 | 0 | 1.2 | 0 | 0 | 7.2 | 18.5 | 5.9
V34725 | 49.7 | 49.7 | 0 | 6874 | 6874 | 13343 | 0.83 | 0.31 | 0.32 | 0.03 | 0.01 | 0.5 | 3.94 | 4.64 | 1.62 | 5.67 | 0.08 | 0 | 0 | 78.9 | 43839.3 | 43839.26 | 43839.2 | 43839.24 | 43839.3 | 3785 | 538.64 | 8658 | 5209 | 5827 | 5140 | 2.99 | 2.02 | -0.84 | 6.48 | 35.81 | 29.22 | 1.36 | 33.76 | 31.12 | 0.79 | -163.43 | #DIV/0! | 60.65 | -0.41 | 0.233 | 0.797 | 0.204 | 81.8 | 3.95 | 4.69 | 0.027 | 0.0094 | 0.356 | 0.227 | 1.69 | 5.81 | 0.00045 | 0.136 | 0.0114 | 0.0002 | 0.0019 | 0.0026 | 0.0001 | 0.0135 | 0.0106 | 0.0003 | 0.001 | 0.0025 | 0.0056 | 0.0025 | 0.0261 | 0.0012 | 0.0119 | 0.00078 | 0.0058 | 5 | 0 | 0 | 0 | 7.4 | 0 | 0 | 5.1 | 21.2 | 11
V34825 | 44.3 | 44.3 | 0 | 7100 | 7100 | 13343 | 0.82 | 0.28 | 0.3 | 0.03 | 0.01 | 0.53 | 4.04 | 4.78 | 1.68 | 5.86 | 0.08 | 0 | 0 | 81.62 | 43851.99 | 43851.95 | 43851.89 | 43851.94 | 43852.01 | 3796 | 538.52 | 8715 | 5201 | 6302 | 4696 | 3.43 | 0.89 | -2.31 | -1.97 | 34.34 | 26.15 | 0.34 | 21.85 | 16.12 | -0.96 | -169.18 | #DIV/0! | 90.15 | -0.02 | 0.219 | 0.84 | 0.187 | 81.6 | 3.9 | 4.74 | 0.0276 | 0.0092 | 0.448 | 0.223 | 1.72 | 5.91 | 0.0002 | 0.125 | 0.0125 | 0.0002 | 0.0019 | 0.0027 | 0.0001 | 0.0128 | 0.01 | 0.0003 | 0.001 | 0.0033 | 0.006 | 0.0039 | 0.0258 | 0.0014 | 0.0122 | 0.00077 | 0.0055 | 5 | 0 | 0 | 0 | 10.3 | 0 | 0 | 12.1 | 9.6 | 7.3
V34826 | 50.5 | 50.5 | 0 | 7039 | 7039 | 13343 | 0.82 | 0.28 | 0.3 | 0.03 | 0.01 | 0.53 | 4.01 | 4.73 | 1.66 | 5.79 | 0.08 | 0 | 0 | 80.95 | 43852.07 | 43852.03 | 43851.97 | 43852.01 | 43852.08 | 3808 | 534.98 | 8449 | 4918 | 6062 | 5077 | 3.05 | 0.32 | -1.34 | -2.1 | 34.78 | 27.09 | 2.53 | 20.4 | 13.72 | -0.54 | -161.42 | #DIV/0! | 90.23 | 0.02 | 0.217 | 0.839 | 0.186 | 81.6 | 3.92 | 4.75 | 0.027 | 0.0094 | 0.458 | 0.215 | 1.7 | 5.87 | 0.0002 | 0.124 | 0.0133 | 0.0002 | 0.0019 | 0.0027 | 0.0001 | 0.0128 | 0.0102 | 0.0003 | 0.001 | 0.0033 | 0.006 | 0.004 | 0.0262 | 0.0014 | 0.0114 | 0.0008 | 0.0056 | 5 | 0 | 0 | 0 | 10 | 0 | 0 | 14.1 | 13.6 | 7.8
V34827 | 46 | 46 | 0 | 6910 | 6910 | 13343 | 0.8 | 0.28 | 0.29 | 0.03 | 0.01 | 0.52 | 3.94 | 4.65 | 1.63 | 5.68 | 0.08 | 0 | 0 | 79.45 | 43852.15 | 43852.1 | 43852.04 | 43852.08 | 43852.15 | 3737 | 538.09 | 8608 | 5759 | 6205 | 5203 | 4.55 | 0.62 | -3.62 | -5.76 | 35.94 | 28.2 | 1.36 | 20.64 | 12.77 | -0.56 | -172.56 | #DIV/0! | 86.09 | 0 | 0.214 | 0.869 | 0.183 | 81.6 | 3.86 | 4.75 | 0.0273 | 0.0094 | 0.462 | 0.22 | 1.74 | 5.87 | 0.00029 | 0.125 | 0.0129 | 0.0002 | 0.0019 | 0.0027 | 0.0001 | 0.0128 | 0.0101 | 0.0003 | 0.001 | 0.0032 | 0.006 | 0.0034 | 0.0276 | 0.0015 | 0.0122 | 0.00079 | 0.0057 | 5 | 0 | 2.5 | 0 | 10 | 0 | 0 | 10.7 | 12.9 | 4.9
V34829 | 50.6 | 50.6 | 0 | 7074 | 7074 | 13343 | 0.82 | 0.28 | 0.3 | 0.03 | 0.01 | 0.53 | 4.03 | 4.75 | 1.67 | 5.84 | 0.08 | 0 | 0 | 81.34 | 43852.29 | 43852.25 | 43852.19 | 43852.23 | 43852.3 | 3794 | 525.34 | 8876 | 5580 | 6066 | 4993 | 2.03 | 2.65 | 2.7 | -0.95 | 35.41 | 25.64 | 2.58 | 20.42 | 15.78 | -0.6 | -158.33 | #DIV/0! | 69.07 | -0.12 | 0.221 | 0.829 | 0.184 | 81.7 | 3.96 | 4.64 | 0.027 | 0.0094 | 0.447 | 0.215 | 1.63 | 5.89 | 0.00063 | 0.122 | 0.0129 | 0.0002 | 0.0019 | 0.0026 | 0.0001 | 0.0129 | 0.0101 | 0.0003 | 0.001 | 0.0032 | 0.0059 | 0.005 | 0.0245 | 0.0016 | 0.0112 | 0.00071 | 0.0052 | 5 | 0 | 0 | 0 | 12.6 | 0 | 0 | 10.9 | 13.6 | 8.5
V34860 | 40.5 | 40.5 | 0 | 7200 | 7200 | 13343 | 0.87 | 0.3 | 0.34 | 0.03 | 0.01 | 0.55 | 3.88 | 4.94 | 1.78 | 5.96 | 0.13 | 0 | 0 | 82.68 | 43854.6 | 43854.56 | 43854.49 | 43854.54 | 43854.61 | 3825 | 516.33 | 9325 | 5278 | 6148 | 5293 | 0.93 | 2.56 | 2.05 | -0.93 | 25.18 | 18.63 | -5.34 | -10.83 | 3.38 | -0.23 | -83.91 | -1080 | #DIV/0! | 0 | 0.269 | 0.863 | 0.218 | 81.5 | 3.79 | 4.74 | 0.0287 | 0.0107 | 0.52 | 0.23 | 1.72 | 5.89 | 0.0002 | 0.139 | 0.0118 | 0.0002 | 0.002 | 0.0027 | 0.0001 | 0.0146 | 0.012 | 0.0003 | 0.001 | 0.0027 | 0.007 | 0.003 | 0.0281 | 0.0016 | 0.0116 | 0.00077 | 0.0054 | 5 | 0 | 11.3 | 0 | 1.3 | 0 | 0 | 3.4 | 14.2 | 5.3
V34903 | 66 | 66 | 0 | 6995 | 6995 | 13343 | 0.82 | 0.29 | 0.31 | 0.03 | 0.01 | 0.48 | 3.78 | 4.71 | 1.66 | 5.78 | 0.09 | 0 | 0 | 80.6 | 43860.14 | 43860.1 | 43860.04 | 43860.08 | 43860.15 | 3575 | 506.37 | 9307 | 4395 | 6273 | 4761 | 1.93 | 1.63 | 2.42 | 0.36 | 37.86 | 28.22 | -2.23 | 14.59 | 13.86 | 0.67 | -127.11 | #DIV/0! | #DIV/0! | -0.15 | 0.224 | 0.829 | 0.185 | 81.9 | 3.76 | 4.7 | 0.0271 | 0.0095 | 0.423 | 0.21 | 1.64 | 5.83 | 0.0015 | 0.126 | 0.0117 | 0.0002 | 0.0019 | 0.0027 | 0.00016 | 0.0136 | 0.0115 | 0.0003 | 0.001 | 0.0027 | 0.0061 | 0.0038 | 0.0256 | 0.0015 | 0.0082 | 0.00077 | 0.0053 | 5 | 0 | 16 | 0 | 7.5 | 0 | 0 | 10.3 | 20.2 | 7
V34905 | 41.5 | 41.5 | 0 | 6566 | 6566 | 13343 | 0.77 | 0.28 | 0.31 | 0.03 | 0.01 | 0.45 | 3.62 | 4.41 | 1.56 | 5.43 | 0.09 | 0 | 0 | 75.57 | 43860.28 | 43860.24 | 43860.18 | 43860.22 | 43860.28 | 3554 | 547.36 | 8455 | 5091 | 5584 | 4570 | 1.79 | 1.56 | 1.88 | -0.43 | 33.3 | 25.55 | -1.7 | 13.89 | 16.91 | -0.69 | -118.26 | -1331.51 | #DIV/0! | -0.03 | 0.248 | 0.836 | 0.205 | 81.7 | 3.84 | 4.69 | 0.0277 | 0.01 | 0.402 | 0.215 | 1.65 | 5.91 | 0.0002 | 0.131 | 0.0121 | 0.0002 | 0.0019 | 0.0027 | 0.0001 | 0.0141 | 0.0116 | 0.00032 | 0.001 | 0.0028 | 0.0083 | 0.0037 | 0.0285 | 0.0016 | 0.0072 | 0.00084 | 0.0054 | 5 | 5.4 | 0 | 0 | 6 | 0 | 0 | 8.2 | 10.1 | 6.8
V34910 | 56.3 | 56.3 | 0 | 6955 | 6955 | 13343 | 0.86 | 0.29 | 0.33 | 0.03 | 0.01 | 0.55 | 3.74 | 4.37 | 1.66 | 5.55 | 0 | 0 | 0 | 80.6 | 43860.62 | 43860.58 | 43860.52 | 43860.56 | 43860.62 | 3622 | 513.83 | 8384 | 4587 | 5573 | 4767 | 2.21 | -6.07 | -0.44 | 1.42 | 31 | 24.96 | 0.42 | 26.27 | 9.25 | -2.69 | #DIV/0! | -581.53 | #DIV/0! | 0.67 | 0.252 | 0.868 | 0.207 | 81.7 | 3.73 | 4.73 | 0.0265 | 0.0078 | 0.512 | 0.219 | 1.7 | 5.82 | 0.003 | 0.127 | 0.0122 | 0.0002 | 0.0021 | 0.0027 | 0.0001 | 0.0131 | 0.0103 | 0.0003 | 0.001 | 0.0027 | 0.0081 | 0.0032 | 0.0253 | 0.0016 | 0.0075 | 0.00074 | 0.0054 | 5 | 0 | 18.8 | 0 | 3.7 | 0 | 0 | 4.8 | 20.1 | 3.9
V34952 | 56.9 | 56.9 | 0 | 7047 | 7047 | 13343 | 0.88 | 0.31 | 0.32 | 0.03 | 0.01 | 0.55 | 4.06 | 4.56 | 1.68 | 5.6 | 0.05 | 0 | 0 | 81.25 | 43866.07 | 43866.03 | 43865.96 | 43866 | 43866.08 | 3899 | 545.09 | 9238 | 5880 | 6198 | 5623 | -5.28 | -1.24 | 0.15 | 0.85 | 32.66 | 27.4 | 3.18 | 37.49 | 10.05 | -1.45 | -359.85 | #DIV/0! | #DIV/0! | 0.64 | 0.234 | 0.879 | 0.21 | 81.3 | 4.3 | 4.65 | 0.0274 | 0.008 | 0.502 | 0.231 | 1.69 | 5.72 | 0.0002 | 0.132 | 0.0119 | 0.0002 | 0.0019 | 0.0027 | 0.0001 | 0.0137 | 0.0112 | 0.0003 | 0.001 | 0.0027 | 0.0089 | 0.0037 | 0.027 | 0.0016 | 0.0087 | 0.00082 | 0.0061 | 5 | 0 | 0 | 0 | 12 | 0 | 0 | 6.3 | 28.9 | 4.7
V34959 | 43.7 | 43.7 | 0 | 7015 | 7015 | 13343 | 0.87 | 0.28 | 0.3 | 0.03 | 0.01 | 0.56 | 3.81 | 4.38 | 1.68 | 5.83 | 0 | 0 | 0 | 81.1 | 43866.58 | 43866.53 | 43866.48 | 43866.52 | 43866.58 | 3762 | 533.77 | 8709 | 5220 | 5775 | 4833 | 1.63 | -6.02 | -9.28 | -1.34 | 33.41 | 28.42 | -0.39 | 26.65 | 10.72 | 1.25 | -4576.67 | #DIV/0! | #DIV/0! | 0.66 | 0.215 | 0.895 | 0.189 | 81.5 | 3.79 | 4.7 | 0.0269 | 0.0075 | 0.504 | 0.223 | 1.86 | 5.82 | 0.0002 | 0.135 | 0.0112 | 0.0002 | 0.0019 | 0.0027 | 0.0001 | 0.014 | 0.0109 | 0.0003 | 0.001 | 0.0027 | 0.0108 | 0.0022 | 0.0267 | 0.0018 | 0.0073 | 0.00088 | 0.0064 | 5 | 0 | 11.3 | 0 | 6.1 | 0 | 0 | 0 | 18.9 | 2.4
V34963 | 27.2 | 27.2 | 0 | 7001 | 7001 | 13343 | 0.86 | 0.29 | 0.3 | 0.03 | 0.01 | 0.48 | 3.94 | 4.89 | 1.78 | 5.76 | 0.11 | 0 | 0 | 80.2 | 43866.87 | 43866.83 | 43866.77 | 43866.81 | 43866.88 | 3761 | 518.26 | 8546 | 5279 | 5944 | 5260 | 0.83 | 1.84 | 1.65 | 3.04 | 26.11 | 18.31 | 0.44 | 18.69 | 10.13 | -0.13 | -116.8 | #DIV/0! | #DIV/0! | 0 | 0.245 | 0.849 | 0.215 | 81.3 | 3.96 | 4.87 | 0.0271 | 0.008 | 0.439 | 0.239 | 1.77 | 5.85 | 0.0002 | 0.14 | 0.0112 | 0.0002 | 0.002 | 0.0028 | 0.0001 | 0.0134 | 0.0108 | 0.0003 | 0.001 | 0.0027 | 0.0067 | 0.0036 | 0.0277 | 0.0019 | 0.009 | 0.00085 | 0.0059 | 5 | 0 | 0 | 0 | 0 | 0 | 0 | 0 | 15.3 | 6.9
V35074 | 49.1 | 49.1 | 0 | 6997 | 6997 | 13343 | 0.85 | 0.3 | 0.31 | 0.03 | 0.01 | 0.48 | 4.04 | 4.72 | 1.66 | 5.78 | 0.04 | 0 | 0 | 80.36 | 43880.11 | 43880.07 | 43880.01 | 43880.05 | 43880.12 | 3841 | 539.32 | 8630 | 5176 | 5613 | 4832 | 3.65 | 4.22 | 1.77 | -0.13 | 36.79 | 28.45 | 2.45 | 11.3 | 13.77 | -0.86 | -349.63 | #DIV/0! | #DIV/0! | -0.23 | 0.226 | 0.863 | 0.195 | 81.7 | 3.95 | 4.59 | 0.0265 | 0.0094 | 0.422 | 0.203 | 1.65 | 5.91 | 0.0002 | 0.118 | 0.0126 | 0.0002 | 0.0019 | 0.0026 | 0.0001 | 0.013 | 0.0111 | 0.0003 | 0.001 | 0.0027 | 0.0059 | 0.0022 | 0.0262 | 0.0016 | 0.0096 | 0.0007 | 0.002 | 5 | 0 | 0 | 0 | 18.2 | 0 | 0 | 9.1 | 11 | 5.8
V35075 | 40.6 | 40.6 | 0 | 7000 | 7000 | 13343 | 0.87 | 0.31 | 0.32 | 0.03 | 0.01 | 0.55 | 4 | 4.74 | 1.66 | 5.77 | 0.06 | 0 | 0 | 80.33 | 43880.19 | 43880.15 | 43880.08 | 43880.12 | 43880.19 | 3273 | 456.8 | 9162 | 5250 | 6434 | 5499 | 1.35 | 1.41 | -2.38 | 0.89 | 34.02 | 31.59 | -3.01 | 5.97 | 17.66 | 1.83 | -251.29 | #DIV/0! | #DIV/0! | -0.2 | 0.22 | 0.873 | 0.208 | 81.6 | 4 | 4.74 | 0.0277 | 0.0125 | 0.457 | 0.204 | 1.72 | 5.74 | 0.0043 | 0.119 | 0.0123 | 0.0002 | 0.002 | 0.0026 | 0.00029 | 0.0128 | 0.0111 | 0.0003 | 0.001 | 0.0026 | 0.0057 | 0.0012 | 0.0259 | 0.0016 | 0.0098 | 0.00061 | 0.002 | 5 | 0 | 0 | 0 | 1.5 | 0 | 0 | 2.9 | 26.1 | 5.1
V35109 | 59.1 | 59.1 | 0 | 7201 | 7201 | 13343 | 0.85 | 0.32 | 0.34 | 0.03 | 0.01 | 0.47 | 4.09 | 4.79 | 1.7 | 5.96 | 0.19 | 0 | 0 | 82.71 | 43882.74 | 43882.7 | 43882.64 | 43882.68 | 43882.75 | 3911 | 535.53 | 7934 | 4723 | 5429 | 4796 | 0.2 | 1.13 | -0.12 | -0.65 | 30.48 | 25.23 | 3.92 | 25.91 | 14.48 | 2.56 | -25.15 | #DIV/0! | #DIV/0! | -0.23 | 0.247 | 0.844 | 0.221 | 81.7 | 4.02 | 4.67 | 0.0278 | 0.0105 | 0.4 | 0.234 | 1.68 | 5.72 | 0.0002 | 0.135 | 0.0127 | 0.0002 | 0.0022 | 0.0026 | 0.0001 | 0.0134 | 0.0112 | 0.0003 | 0.001 | 0.0027 | 0.0063 | 0.002 | 0.0287 | 0.0017 | 0.0088 | 0.00077 | 0.002 | 5 | 0 | 0 | 0 | 10.3 | 0 | 0 | 6.7 | 29.6 | 7.5
V35195 | 41.9 | 41.9 | 0 | 7004 | 7004 | 13343 | 0.87 | 0.3 | 0.37 | 0.02 | 0.01 | 0.55 | 3.74 | 4.77 | 1.65 | 5.75 | 0 | 0 | 0 | 80.65 | 43894.05 | 43894 | 43893.94 | 43893.99 | 43894.05 | 3513 | 505.03 | 7264 | 5144 | 5663 | 4642 | 2.49 | -0.24 | 1.6 | 7.99 | 41.03 | 35.54 | -4.83 | 15.46 | 25.93 | -7.34 | #DIV/0! | -594.84 | #DIV/0! | 0.27 | 0.242 | 0.807 | 0.18 | 81.5 | 3.7 | 4.84 | 0.0264 | 0.0092 | 0.414 | 0.201 | 1.65 | 6.25 | 0.0002 | 0.122 | 0.0125 | 0.0002 | 0.0019 | 0.0028 | 0.0001 | 0.014 | 0.0116 | 0.0003 | 0.001 | 0.0029 | 0.0055 | 0.0038 | 0.0289 | 0.0018 | 0.0079 | 0.00065 | 0.002 | 5 | 0 | 19.9 | 0 | 0 | 0 | 0 | 8.9 | 0 | 8.1
V35198 | 52.3 | 52.3 | 0 | 6991 | 6991 | 13343 | 0.87 | 0.3 | 0.36 | 0.02 | 0.01 | 0.55 | 3.75 | 4.78 | 1.66 | 5.77 | 0 | 0 | 0 | 80.43 | 43894.26 | 43894.22 | 43894.15 | 43894.19 | 43894.27 | 3507 | 511.82 | 9231 | 5661 | 6373 | 5438 | 2.22 | 1.92 | 3.32 | 5.33 | 44.63 | 29.02 | -6.19 | 14.55 | 20.82 | -0.97 | #DIV/0! | -656.6 | #DIV/0! | -0.18 | 0.262 | 0.833 | 0.169 | 81.8 | 3.72 | 4.76 | 0.0268 | 0.0093 | 0.445 | 0.211 | 1.63 | 5.91 | 0.0006 | 0.124 | 0.0125 | 0.0002 | 0.0019 | 0.0027 | 0.00012 | 0.0134 | 0.0113 | 0.0003 | 0.001 | 0.0028 | 0.0057 | 0.0032 | 0.0269 | 0.0017 | 0.0077 | 0.0006 | 0.0021 | 5 | 0 | 18.3 | 0 | 0.6 | 0 | 0 | 10.7 | 11.4 | 6.3
V35272 | 50.1 | 50.1 | 0 | 7197 | 7197 | 13343 | 0.87 | 0.31 | 0.31 | 0.03 | 0.01 | 0.45 | 3.86 | 4.87 | 1.7 | 5.91 | 0.03 | 0 | 0 | 83.06 | 43902.69 | 43902.65 | 43902.59 | 43902.63 | 43902.7 | 3887 | 544.32 | 8852 | 5219 | 6025 | 5230 | -3.81 | -0.8 | -0.48 | 2.89 | 39.49 | 24.69 | 1.08 | 23.07 | 27.4 | -0.04 | -590.7 | #DIV/0! | 8.72 | 0.24 | 0.232053 | 0.833036 | 0.187697 | 81.709464 | 3.946989 | 4.836 | 0.025195 | 0.009177 | 0.3228 | 0.171548 | 1.681204 | 5.833708 | 0.003957 | 0.114313 | 0.013644 | 0 | 0.00151 | 0 | 0.000523 | 0.00879 | 0.007595 | 0.000783 | 0.006931 | 0.000745 | 0 | 0.001 | 0.023404 | 0 | 0.027935 | 0 | 0 | 5 | 0 | 0 | 0 | 0 | 10 | 0 | 7 | 20.2 | 7.9
V35273 | 72.4 | 72.4 | 0 | 7189 | 7189 | 13343 | 0.89 | 0.31 | 0.37 | 0.03 | 0.01 | 0.57 | 3.85 | 4.92 | 1.71 | 5.92 | 0 | 0 | 0 | 82.71 | 43902.77 | 43902.73 | 43902.66 | 43902.7 | 43902.78 | 3957 | 537.56 | 9541 | 5159 | 6641 | 5711 | 1.83 | 1.67 | 2.96 | 7.26 | 50.69 | 32.88 | -3.09 | 17.81 | 22.8 | -0.3 | #DIV/0! | -758.07 | #DIV/0! | -0.31 | 0.247657 | 0.816134 | 0.150501 | 81.90189 | 3.735709 | 4.772679 | 0.02602 | 0.008946 | 0.433975 | 0.190231 | 1.636442 | 5.865594 | 0.003784 | 0.121072 | 0.014144 | 0 | 0.001523 | 0 | 0.000477 | 0.008969 | 0.00787 | 0.000615 | 0.006107 | 0.000791 | 0 | 0.001 | 0.022659 | 0 | 0.025212 | 0 | 0 | 5 | 0 | 19.1 | 0 | 0 | 10 | 0 | 12.1 | 18 | 8.2
V35536 | 33 | 33 | 0 | 7200 | 7200 | 13343 | 0.94 | 0.3 | 0.3 | 0.03 | 0.01 | 0.61 | 4.11 | 4.87 | 1.83 | 6.09 | 0 | 0 | 0 | 82.36 | 43948.7 | 43948.66 | 43948.55 | 43948.63 | 43948.7 | 3052 | 417.85 | 9295 | 4674 | 6416 | 5601 | 1.98 | 3.54 | -1.67 | 5.16 | 45 | 30 | -5.77 | 25.45 | 20.17 | 1.83 | #DIV/0! | #DIV/0! | #DIV/0! | -0.39 | 0.21 | 0.882 | 0.165 | 81.5 | 3.97 | 4.63 | 0.0275 | 0.0082 | 0.479 | 0.217 | 1.83 | 5.89 | 0.00057 | 0.125 | 0.0171 | 0.0002 | 0.0017 | 0.0027 | 0.0001 | 0.0146 | 0.0118 | 0.0003 | 0.001 | 0.0031 | 0.0057 | 0.0012 | 0.0192 | 0.0019 | 0.0071 | 0.0007 | 0.002 | 3 | 0 | 0 | 0 | 13 | 0 | 0 | 0 | 12.5 | 4.5
V35700 | 57.1 | 57.1 | 0 | 7000 | 7000 | 13343 | 0.84 | 0.3 | 0.33 | 0.03 | 0.01 | 0.57 | 3.74 | 4.7 | 1.66 | 5.79 | 0.11 | 0 | 0 | 80.55 | 43969.76 | 43969.72 | 43969.62 | 43969.7 | 43969.77 | 3859 | 536.79 | 10814 | 4651 | 5634 | 4762 | 4.38 | 0.35 | 2.5 | -0.39 | 28.97 | 24.12 | 1.4 | 3.45 | 9.16 | -1.7 | -94.59 | -1733.33 | 84.6 | -0.04 | 0.252 | 0.853 | 0.219 | 81.7 | 3.63 | 4.75 | 0.027 | 0.008 | 0.523 | 0.217 | 1.64 | 5.97 | 0.00025 | 0.127 | 0.022 | 0.0002 | 0.0021 | 0.0027 | 0.0001 | 0.015 | 0.0118 | 0.0003 | 0.001 | 0.0039 | 0.0075 | 0.0085 | 0.0213 | 0.0019 | 0.0093 | 0.00066 | 0.0021 | 5 | 0 | 29 | 0 | 1.6 | 0 | 0 | 10.6 | 6.6 | 4.3
V36041 | 36.4 | 36.4 | 0 | 6775 | 6775 | 13343 | 0.85 | 0.29 | 0.29 | 0.03 | 0.01 | 0.56 | 3.84 | 4.46 | 1.61 | 5.52 | 0.03 | 0 | 0 | 77.98 | 44019.69 | 44019.65 | 44019.54 | 44019.62 | 44019.7 | 3785 | 522.43 | 9526 | 5758 | 6582 | 5739 | 4.09 | -2.17 | 3.43 | 2.41 | 43.2 | 31.39 | -4.75 | 25.22 | 20.99 | -1.77 | -663.99 | #DIV/0! | #DIV/0! | -0.02 | 0.208 | 0.868 | 0.174 | 81.7 | 3.86 | 4.77 | 0.028 | 0.008 | 0.46 | 0.212 | 1.63 | 5.89 | 0.0002 | 0.123 | 0.0165 | 0.0002 | 0.0018 | 0.0027 | 0.0001 | 0.016 | 0.0117 | 0.0003 | 0.001 | 0.0036 | 0.0066 | 0.0038 | 0.0187 | 0.0018 | 0.0078 | 0.00063 | 0.0022 | 5 | 0 | 3.4 | 0 | 0 | 0 | 0 | 11.3 | 11.9 | 4.8
V36042 | 73.9 | 73.9 | 0 | 6920 | 6920 | 13343 | 0.87 | 0.3 | 0.3 | 0.03 | 0.01 | 0.56 | 3.93 | 4.54 | 1.64 | 5.61 | 0.03 | 0 | 0 | 79.69 | 44019.76 | 44019.72 | 44019.61 | 44019.7 | 44019.77 | 3961 | 542.38 | 8745 | 5689 | 6062 | 5239 | -3.64 | -0.21 | 3.21 | 2.52 | 40.27 | 30.41 | -1.81 | 17.53 | 25.13 | 1.23 | -711.18 | #DIV/0! | #DIV/0! | 0.04 | 0.212 | 0.865 | 0.183 | 81.7 | 4.18 | 4.67 | 0.0272 | 0.0089 | 0.433 | 0.211 | 1.63 | 5.68 | 0.0041 | 0.12 | 0.017 | 0.0002 | 0.0019 | 0.0026 | 0.0001 | 0.0147 | 0.0116 | 0.0003 | 0.001 | 0.0035 | 0.0069 | 0.0039 | 0.0186 | 0.0019 | 0.0083 | 0.00056 | 0.0022 | 5 | 0 | 0 | 0 | 11.9 | 0 | 0 | 12.8 | 38.1 | 6.1
V36043 | 32.8 | 32.8 | 0 | 6700 | 6700 | 13343 | 0.84 | 0.29 | 0.29 | 0.03 | 0.01 | 0.55 | 3.8 | 4.4 | 1.59 | 5.43 | 0.03 | 0 | 0 | 77.17 | 44019.84 | 44019.8 | 44019.69 | 44019.77 | 44019.84 | 3702 | 511.82 | 9106 | 5100 | 6350 | 5576 | 4.41 | -1.81 | -2.44 | 5.85 | 39.69 | 30.63 | -1.62 | 20.79 | 22.97 | -5.66 | -657.7 | #DIV/0! | #DIV/0! | 0.3 | 0.211 | 0.834 | 0.185 | 81.5 | 3.85 | 4.74 | 0.0272 | 0.0085 | 0.446 | 0.216 | 1.72 | 6.08 | 0.0003 | 0.124 | 0.0172 | 0.0002 | 0.0018 | 0.0027 | 0.0001 | 0.0161 | 0.0122 | 0.0003 | 0.001 | 0.0036 | 0.0069 | 0.0038 | 0.0203 | 0.0019 | 0.0091 | 0.00063 | 0.0021 | 5 | 0 | 2.9 | 0 | 0 | 0 | 0 | 2.1 | 15 | 7.8
V36099 | 65.6 | 65.6 | 0 | 6968 | 6968 | 13343 | 0.86 | 0.3 | 0.31 | 0.03 | 0.01 | 0.54 | 4.01 | 4.75 | 1.65 | 5.73 | 0 | 0 | 0 | 80.01 | 44026.66 | 44026.62 | 44026.52 | 44026.6 | 44026.67 | 3596 | 514.38 | 8539 | 5208 | 5966 | 4573 | 1.87 | 3.8 | 1.06 | 2.95 | 19.51 | 23.57 | -4.44 | 29.68 | 14.21 | 1.91 | #DIV/0! | #DIV/0! | #DIV/0! | -0.26 | 0.24 | 0.851 | 0.247 | 81.7 | 4.01 | 4.65 | 0.0274 | 0.0084 | 0.468 | 0.22 | 1.66 | 5.72 | 0.0002 | 0.127 | 0.0168 | 0.00026 | 0.0019 | 0.0026 | 0.0001 | 0.0114 | 0.0093 | 0.0003 | 0.001 | 0.0025 | 0.0059 | 0.004 | 0.0224 | 0.002 | 0.0071 | 0.00061 | 0.0098 | 5 | 0 | 0 | 0 | 13.1 | 0 | 0 | 8.9 | 31.6 | 7
V36100 | 58.6 | 58.6 | 0 | 6558 | 6558 | 13343 | 0.81 | 0.28 | 0.29 | 0.02 | 0.01 | 0.5 | 3.78 | 4.46 | 1.55 | 5.37 | 0 | 0 | 0 | 75.32 | 44026.73 | 44026.69 | 44026.59 | 44026.67 | 44026.74 | 3379 | 519.53 | 8554 | 5182 | 5966 | 5187 | 3.14 | 2.42 | 5.75 | 4.83 | 43.3 | 35.1 | -1.74 | 31.4 | 26.77 | 1.41 | #DIV/0! | #DIV/0! | #DIV/0! | -0.47 | 0.204 | 0.834 | 0.174 | 81.9 | 3.96 | 4.71 | 0.0267 | 0.0082 | 0.399 | 0.212 | 1.58 | 5.73 | 0.0005 | 0.122 | 0.0162 | 0.00023 | 0.0018 | 0.0026 | 0.00034 | 0.0109 | 0.0093 | 0.0003 | 0.001 | 0.0024 | 0.0053 | 0.0049 | 0.0222 | 0.0019 | 0.0069 | 0.00054 | 0.0092 | 5 | 0 | 0 | 0 | 5.7 | 0 | 0 | 14.2 | 26.5 | 7.2
28593 | 107 | 107 | 0 | 7004 | 7004 | 12379 | 1.48 | 0.52 | 0.59 | 0.02 | 0.01 | 0 | 10.66 | 0.65 | 0.68 | 0 | 0 | 0 | 0 | 84.07 | 43110.19 | 43110.15 | 43110.08 | 43110.12 | 43110.19 | 3590 | 525.78 | 7542 | 5160 | 5805 | 5297 | -2.98 | -3.69 | -11.45 | -1.44 | 34.43 | 21.21 | 10.2 | 47.79 | #DIV/0! | #DIV/0! | #DIV/0! | -120.24 | -3.31 | 0.59 | 0.469173 | 1.523315 | 0.346184 | 84.689977 | 11.123532 | 0.679301 | 0.019608 | 0.007175 | 0.022735 | 0.175952 | 0.76311 | 0.020211 | 0.004319 | 0.059573 | 0.010259 | 0 | 0.00433 | 0 | 0.00027 | 0.024867 | 0.006331 | 0.002 | 0.002 | 0.000204 | 0 | 0.02 | 0.018237 | 0 | 0.007335 | 0 | 0 | 1 | 0 | 90 | 0 | 6 | 0 | 0 | 10 | 0 | 0
28594 | 99 | 99 | 0 | 7006 | 7006 | 12379 | 1.45 | 0.47 | 0.62 | 0.02 | 0.01 | 0 | 10.84 | 0.64 | 0.67 | 0 | 0.04 | 0.01 | 0 | 83.92 | 43110.25 | 43110.21 | 43110.15 | 43110.19 | 43110.26 | 3703 | 535.42 | 7210 | 4798 | 5691 | 4973 | -0.28 | -6.7 | 3.81 | -3.24 | 32.42 | 20.48 | 12.9 | 43.54 | #DIV/0! | -2042.87 | -276.18 | -91.62 | -872.98 | 0.19 | 0.500329 | 1.518562 | 0.324201 | 84.852664 | 11.013042 | 0.695335 | 0.01836 | 0.007169 | 0.022119 | 0.169942 | 0.657045 | 0.024469 | 0.044052 | 0.057545 | 0.011419 | 0 | 0.00481 | 0 | 0.000389 | 0.022696 | 0.006217 | 0.002 | 0.002 | 0.000267 | 0 | 0.02 | 0.01831 | 0 | 0.007056 | 0 | 0 | 1 | 0 | 87 | 0 | 5 | 0 | 0 | 6 | 0 | 0
28596 | 138 | 138 | 0 | 7051 | 7051 | 12379 | 1.45 | 0.48 | 0.63 | 0.02 | 0.01 | 0 | 10.86 | 0.65 | 0.68 | 0 | 0.05 | 0.01 | 0 | 84.52 | 43110.38 | 43110.34 | 43110.28 | 43110.32 | 43110.38 | 3447 | 506.09 | 6765 | 4320 | 5361 | 4662 | -0.49 | -11.39 | -3.4 | 0.7 | 12.39 | 13.5 | 0.42 | 33.01 | #DIV/0! | -1407.98 | -309.34 | -57.58 | -1815.17 | 0.47 | 0.54761 | 1.453187 | 0.420706 | 84.665441 | 10.984088 | 0.725921 | 0.020967 | 0.00848 | 0.022981 | 0.186588 | 0.704127 | 0.017751 | 0.086157 | 0.061517 | 0.009442 | 0 | 0.005143 | 0 | 0.000263 | 0.025001 | 0.006722 | 0.002 | 0.002 | 0.000541 | 0 | 0.02 | 0.016087 | 0 | 0.007279 | 0 | 0 | 1 | 0 | 110 | 0 | 11 | 0 | 0 | 12 | 0 | 4
28600 | 82 | 82 | 0 | 6972 | 6972 | 12379 | 1.47 | 0.44 | 0.53 | 0.02 | 0.01 | 0 | 10.72 | 0.65 | 0.68 | 0 | 0 | 0 | 0 | 83.72 | 43110.64 | 43110.6 | 43110.53 | 43110.57 | 43110.65 | 3768 | 555.18 | 7919 | 5347 | 6219 | 5726 | -7.36 | -7.68 | 4.63 | -3.11 | 27.6 | 13.41 | 9.84 | 46.26 | #DIV/0! | #DIV/0! | #DIV/0! | -554.13 | -1028.33 | 1.35 | 0.467466 | 1.53966 | 0.325257 | 84.065947 | 11.712326 | 0.710437 | 0.021432 | 0.008074 | 0.028198 | 0.19417 | 0.65535 | 0.058857 | 0.033565 | 0.063618 | 0.0262 | 0 | 0.003755 | 0 | 0.00022 | 0.026838 | 0.006744 | 0.002 | 0.002 | 0.000324 | 0 | 0.02 | 0.020418 | 0 | 0.007143 | 0 | 0 | 1 | 0 | 70 | 0 | 3 | 0 | 0 | 6 | 0 | 2
28632 | 93 | 93 | 0 | 7535 | 7535 | 12379 | 1.57 | 0.5 | 0.57 | 0.03 | 0.02 | 0 | 11.66 | 0.68 | 0.72 | 0 | 0 | 0 | 0 | 90.42 | 43112.96 | 43112.92 | 43112.86 | 43112.9 | 43112.97 | 3413 | 503.91 | 7220 | 4398 | 5328 | 4825 | -4.46 | 1.1 | 6.1 | -0.71 | 17.78 | 4.55 | 20.02 | 57.17 | #DIV/0! | #DIV/0! | #DIV/0! | -225.7 | #DIV/0! | 0.89 | 0.511919 | 1.492234 | 0.385268 | 84.405746 | 11.468786 | 0.635489 | 0.019988 | 0.006879 | 0.025533 | 0.181392 | 0.64049 | 0.033781 | 0.033827 | 0.060206 | 0.013173 | 0 | 0.003526 | 0 | 0.000671 | 0.021121 | 0.006604 | 0.002 | 0.002 | 0.000241 | 0 | 0.02 | 0.021626 | 0 | 0.007502 | 0 | 0 | 1 | 70 | 0 | 0 | 10 | 0 | 0 | 7 | 0 | 5
28633 | 59 | 59 | 0 | 7017 | 7017 | 12379 | 1.48 | 0.47 | 0.54 | 0.02 | 0.01 | 0 | 10.83 | 0.63 | 0.67 | 0 | 0 | 0 | 0 | 84.2 | 43113.02 | 43112.98 | 43112.93 | 43112.97 | 43113.03 | 3431 | 505.15 | 6871 | 4497 | 5286 | 4783 | -5.32 | 1.45 | 8.8 | 2.58 | 31.69 | 8.37 | 17.42 | 44.76 | #DIV/0! | #DIV/0! | #DIV/0! | -173.91 | #DIV/0! | 0.81 | 0.504572 | 1.460426 | 0.326486 | 84.468014 | 11.540081 | 0.62756 | 0.019384 | 0.008115 | 0.026972 | 0.195992 | 0.619012 | 0.042396 | 0.004312 | 0.059131 | 0.011935 | 0 | 0.00401 | 0 | 0.000225 | 0.022665 | 0.006408 | 0.002 | 0.002 | 0.000224 | 0 | 0.02 | 0.020795 | 0 | 0.007285 | 0 | 0 | 1 | 30 | 0 | 0 | 12 | 0 | 0 | 9 | 0 | 7
28635 | 31 | 31 | 0 | 7001 | 7001 | 12379 | 1.5 | 0.47 | 0.54 | 0.02 | 0.01 | 0 | 10.82 | 0.63 | 0.67 | 0 | 0 | 0 | 0 | 83.97 | 43113.15 | 43113.11 | 43113.05 | 43113.1 | 43113.16 | 3535 | 521.08 | 6974 | 4763 | 5420 | 4950 | -2.87 | -0.54 | -1.46 | 2.17 | 43.48 | 19.34 | 10.8 | 44.74 | #DIV/0! | #DIV/0! | #DIV/0! | -224.81 | #DIV/0! | 0.46 | 0.443286 | 1.482733 | 0.27207 | 84.730551 | 11.286291 | 0.640244 | 0.020293 | 0.007664 | 0.027109 | 0.193088 | 0.689272 | 0.039862 | 0.0053 | 0.061976 | 0.014104 | 0 | 0.003373 | 0 | 0.000212 | 0.024663 | 0.006441 | 0.002 | 0.002 | 0.0002 | 0 | 0.02 | 0.0205 | 0 | 0.006768 | 0 | 0 | 1 | 0 | 12 | 0 | 10 | 0 | 0 | 3 | 0 | 5
28636 | 75 | 75 | 0 | 7001 | 7001 | 12379 | 1.5 | 0.48 | 0.54 | 0.02 | 0.01 | 0 | 10.83 | 0.63 | 0.67 | 0 | 0 | 0 | 0 | 83.97 | 43113.23 | 43113.18 | 43113.12 | 43113.16 | 43113.23 | 3512 | 516.78 | 7396 | 5274 | 5999 | 5468 | -1.26 | -2.32 | 4.51 | 3.61 | 35.68 | 19.38 | 5.06 | 48.11 | #DIV/0! | #DIV/0! | #DIV/0! | -189.23 | #DIV/0! | 0.36 | 0.442792 | 1.461156 | 0.309966 | 84.817408 | 11.113281 | 0.652541 | 0.020715 | 0.0072 | 0.032946 | 0.207955 | 0.649108 | 0.042676 | 0.073295 | 0.069668 | 0.012528 | 0 | 0.003201 | 0 | 0.00023 | 0.023799 | 0.006511 | 0.002 | 0.002 | 0.00026 | 0 | 0.02 | 0.020949 | 0 | 0.007815 | 0 | 0 | 1 | 0 | 55 | 0 | 9 | 0 | 0 | 6 | 0 | 4
28637 | 70 | 70 | 0 | 6996 | 6996 | 12379 | 1.49 | 0.48 | 0.54 | 0.02 | 0.01 | 0 | 10.8 | 0.63 | 0.67 | 0 | 0 | 0 | 0 | 83.93 | 43113.29 | 43113.25 | 43113.19 | 43113.23 | 43113.29 | 3446 | 513.87 | 6746 | 4499 | 5345 | 4738 | -3.2 | 0.82 | 3.82 | 0.73 | 30.99 | 14.13 | 1.55 | 48.08 | #DIV/0! | #DIV/0! | #DIV/0! | -216.27 | #DIV/0! | 0.77 | 0.472186 | 1.501403 | 0.333585 | 84.488587 | 11.303746 | 0.633269 | 0.020956 | 0.007199 | 0.026721 | 0.203266 | 0.653135 | 0.038934 | 0.152177 | 0.064659 | 0.013743 | 0 | 0.003494 | 0 | 0.000214 | 0.021966 | 0.006555 | 0.002 | 0.002 | 0.000384 | 0 | 0.02 | 0.021867 | 0 | 0.007954 | 0 | 0 | 1 | 0 | 49 | 0 | 10 | 0 | 0 | 6 | 0 | 4
28639 | 99 | 99 | 0 | 7006 | 7006 | 12379 | 1.5 | 0.48 | 0.54 | 0.02 | 0.01 | 0 | 10.83 | 0.63 | 0.67 | 0 | 0 | 0 | 0 | 84.03 | 43113.41 | 43113.37 | 43113.32 | 43113.36 | 43113.42 | 3359 | 500.52 | 6675 | 4317 | 5321 | 4495 | -2.27 | -11.43 | -1.69 | 1.77 | 34.46 | 17.22 | 5.92 | 54.92 | #DIV/0! | #DIV/0! | #DIV/0! | -175.2 | #DIV/0! | 0.61 | 0.454105 | 1.488967 | 0.315766 | 84.605807 | 11.224341 | 0.710664 | 0.020068 | 0.006257 | 0.026791 | 0.21509 | 0.691304 | 0.030055 | 0.044623 | 0.066601 | 0.011902 | 0 | 0.003372 | 0 | 0.000255 | 0.025802 | 0.006587 | 0.002 | 0.002 | 0.000296 | 0 | 0.02 | 0.020057 | 0 | 0.007288 | 0 | 0 | 1 | 0 | 68 | 0 | 13 | 0 | 0 | 13 | 0 | 4
28640 | 84 | 84 | 0 | 6982 | 6982 | 12379 | 1.49 | 0.47 | 0.53 | 0.02 | 0.01 | 0 | 10.79 | 0.63 | 0.67 | 0 | 0 | 0 | 0 | 83.76 | 43113.48 | 43113.43 | 43113.38 | 43113.42 | 43113.48 | 3440 | 509.33 | 6498 | 4380 | 5083 | 4574 | -3.83 | -5.08 | -0.83 | 0.82 | 29.41 | 19.71 | 4.48 | 53.13 | #DIV/0! | #DIV/0! | #DIV/0! | -192.46 | #DIV/0! | 0.82 | 0.436529 | 1.499455 | 0.339626 | 84.448822 | 11.382503 | 0.670745 | 0.020668 | 0.006585 | 0.026243 | 0.204004 | 0.685001 | 0.030438 | 0.081489 | 0.067946 | 0.012158 | 0 | 0.003388 | 0 | 0.000249 | 0.024238 | 0.006477 | 0.002 | 0.002 | 0.000259 | 0 | 0.02 | 0.021533 | 0 | 0.007645 | 0 | 0 | 1 | 0 | 50 | 0 | 16 | 0 | 0 | 13 | 0 | 4
28677 | 90 | 90 | 0 | 6995 | 6995 | 12379 | 1.32 | 0.55 | 0.59 | 0.02 | 0.01 | 0.04 | 10.83 | 0.66 | 0.69 | 0.03 | 0.03 | 0 | 0 | 83.8 | 43117.79 | 43117.75 | 43117.69 | 43117.73 | 43117.8 | 3622 | 532.96 | 7408 | 5005 | 5953 | 4828 | 1.87 | 2.17 | 6.23 | -6.61 | 34.24 | 19.64 | 2.99 | 37.78 | 28.54 | -28.3 | -708.53 | -56.19 | #DIV/0! | -0.09 | 0.479978 | 1.432836 | 0.367499 | 85.0976 | 10.777909 | 0.651398 | 0.019587 | 0.00777 | 0.025539 | 0.231175 | 0.653769 | 0.036684 | 0.054037 | 0.063088 | 0.007307 | 0 | 0.003362 | 0 | 0.000454 | 0.027012 | 0.007 | 0.002 | 0.002 | 0.000245 | 0 | 0.02 | 0.024818 | 0 | 0.006934 | 0 | 0 | 1 | 0 | 69 | 0 | 9 | 0 | 0 | 7 | 0 | 4
28710 | 68 | 68 | 0 | 6646 | 6646 | 12379 | 1.26 | 0.51 | 0.37 | 0.02 | 0.01 | 0 | 10.65 | 0.64 | 0.66 | 0 | 0.08 | 0 | 0 | 79.44 | 43120.06 | 43120.02 | 43119.96 | 43120 | 43120.06 | 3516 | 517.44 | 7180 | 4740 | 5679 | 4768 | 3.88 | -11.13 | 17.43 | -9.14 | 35.6 | 18.25 | 3.33 | 4.31 | #DIV/0! | #DIV/0! | -68.56 | -204.89 | #DIV/0! | -0.38 | 0.325237 | 1.467378 | 0.352387 | 85.153163 | 10.935823 | 0.758326 | 0.01778 | 0.010079 | 0.026935 | 0.140761 | 0.579986 | 0.035353 | 0.04286 | 0.05216 | 0.007019 | 0 | 0.002736 | 0 | 0.000361 | 0.029976 | 0.006193 | 0.002 | 0.002 | 0.00049 | 0 | 0.02 | 0.023609 | 0 | 0.007388 | 0 | 0 | 1 | 0 | 51 | 0 | 0 | 0 | 0 | 12 | 0 | 4
28711 | 73 | 73 | 0 | 6671 | 6671 | 12379 | 1.26 | 0.55 | 0.41 | 0.02 | 0.01 | 0 | 10.64 | 0.65 | 0.65 | 0 | 0.08 | 0 | 0 | 79.72 | 43120.12 | 43120.08 | 43120.02 | 43120.07 | 43120.13 | 3416 | 512.99 | 6843 | 4259 | 5304 | 4656 | 3.91 | -12.31 | 11.72 | -6.18 | 32.47 | 29.42 | 0.32 | -5.32 | #DIV/0! | #DIV/0! | -77.4 | -86.91 | #DIV/0! | -0.39 | 0.309672 | 1.427863 | 0.396365 | 85.137426 | 10.879638 | 0.773552 | 0.01769 | 0.009895 | 0.023414 | 0.156565 | 0.609738 | 0.0286 | 0.072073 | 0.057295 | 0.00601 | 0 | 0.002947 | 0 | 0.000408 | 0.030304 | 0.006269 | 0.002 | 0.002 | 0.00063 | 0 | 0.02 | 0.02203 | 0 | 0.007616 | 0 | 0 | 1 | 0 | 56 | 0 | 0 | 0 | 0 | 10 | 0 | 6
28764 | 112 | 112 | 0 | 6973 | 6973 | 12379 | 1.25 | 0.53 | 0.59 | 0.02 | 0.01 | 0 | 10.83 | 0.64 | 0.67 | 0 | 0.03 | 0.01 | 0 | 83.68 | 43125.55 | 43125.51 | 43125.45 | 43125.49 | 43125.56 | 3643 | 536.13 | 7259 | 4903 | 5842 | 5162 | -0.47 | 8.87 | 9.25 | -20.89 | 41.91 | 15.1 | 20.31 | -25.3 | #DIV/0! | #DIV/0! | -501.63 | -352.92 | #DIV/0! | 0.36 | 0.508992 | 1.537952 | 0.313717 | 84.859304 | 11.069095 | 0.590642 | 0.017747 | 0.014679 | 0.024428 | 0.170404 | 0.623364 | 0.030054 | 0.060402 | 0.056116 | 0.031038 | 0 | 0.003467 | 0 | 0.000222 | 0.025907 | 0.006765 | 0.002 | 0.002 | 0.000249 | 0 | 0.02 | 0.023421 | 0 | 0.008034 | 0 | 0 | 1 | 0 | 67 | 0 | 26 | 0 | 0 | 18 | 0 | 0
28768 | 129 | 129 | 0 | 6968 | 6968 | 12379 | 1.25 | 0.53 | 0.59 | 0.02 | 0.01 | 0 | 10.82 | 0.64 | 0.67 | 0 | 0.03 | 0.01 | 0 | 83.61 | 43125.8 | 43125.75 | 43125.7 | 43125.74 | 43125.8 | 3476 | 518.57 | 6732 | 4498 | 5359 | 4776 | -0.67 | -12.54 | 1.63 | -17.18 | 30.21 | 17.14 | 13.92 | -30.9 | #DIV/0! | #DIV/0! | -702.98 | -93.34 | #DIV/0! | 0.74 | 0.49491 | 1.49177 | 0.377032 | 84.530714 | 11.09954 | 0.729919 | 0.019146 | 0.015277 | 0.024447 | 0.233357 | 0.676145 | 0.020699 | 0.118645 | 0.058726 | 0.01321 | 0 | 0.004271 | 0 | 0.00044 | 0.028122 | 0.007123 | 0.002 | 0.002 | 0.000549 | 0 | 0.02 | 0.023656 | 0 | 0.008299 | 0 | 0 | 1 | 0 | 100 | 0 | 11 | 0 | 0 | 14 | 0 | 3
28771 | 100 | 100 | 0 | 6983 | 6983 | 12379 | 1.25 | 0.53 | 0.59 | 0.02 | 0.01 | 0 | 10.83 | 0.64 | 0.68 | 0 | 0.03 | 0.01 | 0 | 83.81 | 43125.98 | 43125.94 | 43125.88 | 43125.92 | 43125.98 | 3555 | 523.49 | 6934 | 4570 | 5342 | 4790 | -4.1 | -10.75 | -0.08 | -18.62 | 31.66 | 17.21 | 16.4 | -28.93 | #DIV/0! | #DIV/0! | -735.1 | -89.85 | #DIV/0! | 1.1 | 0.495667 | 1.507501 | 0.369571 | 84.237121 | 11.460351 | 0.718837 | 0.018613 | 0.01509 | 0.024658 | 0.23918 | 0.687308 | 0.026291 | 0.035728 | 0.058889 | 0.012985 | 0 | 0.003862 | 0 | 0.000184 | 0.025638 | 0.006827 | 0.002 | 0.002 | 0.000373 | 0 | 0.02 | 0.023577 | 0 | 0.007747 | 0 | 0 | 1 | 0 | 70 | 0 | 12 | 0 | 0 | 13 | 0 | 4
28773 | 60 | 60 | 0 | 6983 | 6983 | 12379 | 1.25 | 0.53 | 0.59 | 0.02 | 0.01 | 0 | 10.83 | 0.64 | 0.68 | 0 | 0.03 | 0.01 | 0 | 83.81 | 43126.1 | 43126.06 | 43126.01 | 43126.05 | 43126.11 | 3401 | 494.83 | 6577 | 4273 | 4949 | 4473 | -2.49 | -8.18 | -2.32 | -17.07 | 25.17 | 14.69 | 17.4 | -21.45 | #DIV/0! | #DIV/0! | -625.96 | -94.84 | #DIV/0! | 0.92 | 0.510808 | 1.487887 | 0.404649 | 84.390755 | 11.283471 | 0.70215 | 0.018392 | 0.014214 | 0.023556 | 0.207922 | 0.702678 | 0.016604 | 0.074363 | 0.058207 | 0.013326 | 0 | 0.004345 | 0 | 0.000253 | 0.024125 | 0.007094 | 0.002 | 0.002 | 0.000387 | 0 | 0.02 | 0.02301 | 0 | 0.007804 | 0 | 0 | 1 | 0 | 39 | 0 | 8 | 0 | 0 | 7 | 0 | 5
28775 | 95 | 95 | 0 | 6983 | 6983 | 12379 | 1.25 | 0.53 | 0.59 | 0.02 | 0.01 | 0 | 10.83 | 0.64 | 0.68 | 0 | 0.03 | 0.01 | 0 | 83.81 | 43126.23 | 43126.18 | 43126.13 | 43126.17 | 43126.23 | 3469 | 521.65 | 6764 | 4514 | 5198 | 4647 | -4.18 | -8.08 | 3.14 | -15.33 | 32.08 | 16.57 | 16.38 | -31.63 | #DIV/0! | #DIV/0! | -744.97 | -142.31 | #DIV/0! | 1.06 | 0.499515 | 1.465698 | 0.367282 | 84.272734 | 11.468675 | 0.701508 | 0.018618 | 0.015406 | 0.024745 | 0.242008 | 0.665212 | 0.024837 | 0.066842 | 0.058176 | 0.016573 | 0 | 0.003642 | 0 | 0.000187 | 0.024663 | 0.00707 | 0.002 | 0.002 | 0.000335 | 0 | 0.02 | 0.024548 | 0 | 0.007728 | 0 | 0 | 1 | 0 | 60 | 0 | 13 | 0 | 0 | 16 | 0 | 5
28777 | 72 | 72 | 0 | 6951 | 6951 | 12379 | 1.26 | 0.5 | 0.59 | 0.02 | 0.01 | 0 | 10.81 | 0.64 | 0.68 | 0 | 0.02 | 0.01 | 0 | 83.4 | 43126.36 | 43126.32 | 43126.26 | 43126.3 | 43126.36 | 3540 | 527.18 | 6813 | 4740 | 5557 | 5080 | -2.63 | -7.63 | 3.13 | -13.38 | 38.04 | 23.33 | 6.94 | -31.47 | #DIV/0! | #DIV/0! | -1067.86 | -84.47 | #DIV/0! | 0.78 | 0.463917 | 1.457259 | 0.313557 | 84.488611 | 11.329099 | 0.702758 | 0.020124 | 0.015318 | 0.026472 | 0.241518 | 0.672596 | 0.030018 | 0.074922 | 0.059728 | 0.013819 | 0 | 0.003579 | 0 | 0.000212 | 0.024455 | 0.006625 | 0.002 | 0.002 | 0.000571 | 0 | 0.02 | 0.022486 | 0 | 0.008355 | 0 | 0 | 1 | 0 | 41 | 0 | 14 | 0 | 0 | 9 | 0 | 7
28778 | 110 | 110 | 0 | 7051 | 7051 | 12379 | 1.27 | 0.51 | 0.6 | 0.02 | 0.01 | 0 | 10.9 | 0.65 | 0.69 | 0 | 0.02 | 0.01 | 0 | 84.67 | 43126.42 | 43126.38 | 43126.32 | 43126.36 | 43126.43 | 3361 | 485.34 | 6807 | 4376 | 5312 | 4559 | -0.61 | -16.7 | 0.43 | -15.47 | 47.83 | 29.85 | 11.01 | -26.51 | #DIV/0! | #DIV/0! | -667.74 | -20.63 | #DIV/0! | 0.35 | 0.422558 | 1.474614 | 0.26613 | 84.923978 | 11.041355 | 0.768635 | 0.019267 | 0.014711 | 0.021911 | 0.170132 | 0.690031 | 0.017649 | 0.015758 | 0.054194 | 0.008921 | 0 | 0.002929 | 0 | 0.000197 | 0.02363 | 0.006455 | 0.002 | 0.002 | 0.000285 | 0 | 0.02 | 0.024402 | 0 | 0.008259 | 0 | 0 | 1 | 0 | 81 | 0 | 10 | 0 | 0 | 15 | 0 | 3
28793 | 115 | 115 | 0 | 6992 | 6992 | 12379 | 1.25 | 0.53 | 0.59 | 0.02 | 0.01 | 0 | 10.84 | 0.65 | 0.68 | 0 | 0.05 | 0.01 | 0 | 83.9 | 43127.37 | 43127.33 | 43127.28 | 43127.32 | 43127.38 | 3333 | 495.02 | 6592 | 4378 | 5187 | 4651 | -2.23 | -6.26 | -0.91 | -11.88 | 32.9 | 18.05 | 10.43 | 6.08 | #DIV/0! | #DIV/0! | -302.7 | -104.33 | #DIV/0! | 0.61 | 0.487436 | 1.421326 | 0.360257 | 84.641787 | 11.244089 | 0.695791 | 0.019035 | 0.009725 | 0.026901 | 0.202301 | 0.700666 | 0.018469 | 0.009513 | 0.059653 | 0.013957 | 0 | 0.003341 | 0 | 0.000241 | 0.022503 | 0.007006 | 0.002 | 0.002 | 0.000338 | 0 | 0.02 | 0.023336 | 0 | 0.008328 | 0 | 0 | 1 | 0 | 78 | 0 | 15 | 0 | 0 | 13 | 0 | 8
28844 | 103 | 103 | 0 | 6995 | 6995 | 12379 | 1.51 | 0.48 | 0.59 | 0.02 | 0.01 | 0 | 10.82 | 0.63 | 0.67 | 0 | 0 | 0.01 | 0 | 83.82 | 43132.63 | 43132.59 | 43132.53 | 43132.57 | 43132.64 | 3806 | 563.18 | 7330 | 4845 | 5619 | 4932 | -1.65 | 1.36 | 7.23 | 2.7 | 34.47 | 11.4 | 5.8 | 35.34 | #DIV/0! | #DIV/0! | #DIV/0! | -206.05 | #DIV/0! | 0.34 | 0.531756 | 1.493803 | 0.31594 | 84.758993 | 11.160789 | 0.629929 | 0.019485 | 0.008162 | 0.023661 | 0.189114 | 0.630967 | 0.037526 | 0.028932 | 0.065568 | 0.01737 | 0 | 0.004056 | 0 | 0.000278 | 0.024757 | 0.006888 | 0.002 | 0.002 | 0.0002 | 0 | 0.02 | 0.020814 | 0 | 0.007013 | 0 | 0 | 1 | 0 | 29 | 0 | 10 | 0 | 0 | 8 | 0 | 55
28847 | 133 | 133 | 0 | 7000 | 7000 | 12379 | 1.51 | 0.48 | 0.59 | 0.02 | 0.01 | 0 | 10.83 | 0.63 | 0.67 | 0 | 0 | 0.01 | 0 | 83.89 | 43132.83 | 43132.78 | 43132.73 | 43132.77 | 43132.83 | 3523 | 515.36 | 7198 | 4797 | 5701 | 4872 | 0.66 | -7.4 | -1.66 | 0.46 | 30.29 | 17.8 | 9.25 | 37.46 | #DIV/0! | #DIV/0! | #DIV/0! | -78.45 | #DIV/0! | 0.15 | 0.49238 | 1.527366 | 0.336348 | 84.927071 | 10.903158 | 0.6864 | 0.018774 | 0.007898 | 0.023434 | 0.187587 | 0.691406 | 0.021472 | 0.022638 | 0.057391 | 0.010108 | 0 | 0.005024 | 0 | 0.00021 | 0.024489 | 0.006423 | 0.002 | 0.002 | 0.0002 | 0 | 0.02 | 0.019467 | 0 | 0.006755 | 0 | 0 | 1 | 0 | 111 | 0 | 10 | 0 | 0 | 8 | 0 | 3
28849 | 78 | 78 | 0 | 6965 | 6965 | 12379 | 1.51 | 0.47 | 0.59 | 0.02 | 0.01 | 0 | 10.77 | 0.63 | 0.67 | 0 | 0 | 0.01 | 0 | 83.47 | 43132.95 | 43132.91 | 43132.86 | 43132.9 | 43132.96 | 3389 | 495.68 | 6530 | 4499 | 4932 | 4470 | -9.23 | -1.46 | 5.53 | -3.87 | 33.24 | 26.66 | 3.74 | 29.62 | #DIV/0! | #DIV/0! | #DIV/0! | -43.55 | #DIV/0! | 1.42 | 0.440245 | 1.593719 | 0.322297 | 83.844425 | 11.988061 | 0.64803 | 0.019879 | 0.00888 | 0.02591 | 0.236774 | 0.642337 | 0.026117 | 0.045745 | 0.060882 | 0.008172 | 0 | 0.004547 | 0 | 0.000292 | 0.025319 | 0.006709 | 0.002 | 0.002 | 0.0002 | 0 | 0.02 | 0.020263 | 0 | 0.007196 | 0 | 0 | 1 | 0 | 60 | 0 | 9 | 0 | 0 | 8 | 0 | 0
28851 | 68 | 68 | 0 | 6995 | 6995 | 12379 | 1.51 | 0.48 | 0.59 | 0.02 | 0.01 | 0 | 10.82 | 0.63 | 0.67 | 0 | 0 | 0.01 | 0 | 83.82 | 43133.08 | 43133.04 | 43132.98 | 43133.02 | 43133.08 | 3497 | 504.4 | 6641 | 4618 | 5262 | 4864 | -2.71 | -18.62 | -6.13 | 2.88 | 44.28 | 15.67 | 3.54 | 47.58 | #DIV/0! | #DIV/0! | #DIV/0! | -125.41 | #DIV/0! | 0.62 | 0.50527 | 1.491097 | 0.268632 | 84.521449 | 11.27748 | 0.757512 | 0.019949 | 0.006617 | 0.02406 | 0.175957 | 0.721869 | 0.015886 | 0.050442 | 0.0596 | 0.012777 | 0 | 0.004551 | 0 | 0.000212 | 0.027941 | 0.006375 | 0.002 | 0.002 | 0.000223 | 0 | 0.02 | 0.020514 | 0 | 0.007587 | 0 | 0 | 1 | 0 | 59 | 0 | 0 | 0 | 0 | 5 | 0 | 3
28852 | 74 | 74 | 0 | 6990 | 6990 | 12379 | 1.51 | 0.48 | 0.59 | 0.02 | 0.01 | 0 | 10.82 | 0.63 | 0.67 | 0 | 0 | 0.01 | 0 | 83.75 | 43133.14 | 43133.1 | 43133.04 | 43133.08 | 43133.14 | 3434 | 508.36 | 6729 | 4665 | 5160 | 4599 | -2.47 | -3.34 | -3.09 | 1.89 | 36.3 | 13.74 | 6.97 | 53.56 | #DIV/0! | #DIV/0! | #DIV/0! | -138.6 | #DIV/0! | 0.48 | 0.516322 | 1.507449 | 0.307477 | 84.622688 | 11.26175 | 0.661373 | 0.019256 | 0.005867 | 0.022304 | 0.17396 | 0.702099 | 0.014207 | 0.019694 | 0.061987 | 0.013483 | 0 | 0.00399 | 0 | 0.00016 | 0.025933 | 0.006871 | 0.002 | 0.002 | 0.0002 | 0 | 0.02 | 0.021247 | 0 | 0.007682 | 0 | 0 | 1 | 0 | 55 | 0 | 9 | 0 | 0 | 7 | 0 | 2
28855 | 97 | 97 | 0 | 7056 | 7056 | 12379 | 1.49 | 0.53 | 0.58 | 0.02 | 0.01 | 0.02 | 10.84 | 0.64 | 0.68 | 0.01 | 0.04 | 0 | 0 | 84.56 | 43133.33 | 43133.29 | 43133.23 | 43133.27 | 43133.34 | 3491 | 495.11 | 6811 | 4377 | 5582 | 4494 | -0.88 | -17.3 | -1.62 | 1.94 | 29.18 | 7.31 | -0.06 | 32.94 | -44.28 | -58.91 | -450.09 | -92.8 | #DIV/0! | 0.42 | 0.538447 | 1.470289 | 0.375066 | 84.698635 | 11.00417 | 0.752399 | 0.020323 | 0.007004 | 0.02556 | 0.197824 | 0.692327 | 0.022521 | 0.008764 | 0.082981 | 0.009304 | 0 | 0.005244 | 0 | 0.000471 | 0.029397 | 0.007013 | 0.002 | 0.002 | 0.000294 | 0 | 0.02 | 0.020512 | 0 | 0.007454 | 0 | 0 | 1 | 0 | 86 | 0 | 0 | 0 | 0 | 7.5 | 0 | 2.5
28857 | 105.5 | 105.5 | 0 | 7020 | 7020 | 12379 | 1.49 | 0.52 | 0.5 | 0.02 | 0.01 | 0.02 | 10.83 | 0.63 | 0.68 | 0.01 | 0.04 | 0 | 0 | 84.17 | 43133.46 | 43133.42 | 43133.36 | 43133.4 | 43133.46 | 3316 | 495.96 | 6994 | 4609 | 5493 | 4831 | -1.9 | -14.15 | -11.96 | 1.57 | 28.59 | 11.13 | -2.5 | 31.69 | -40.31 | -112.8 | -407.39 | -290.68 | #DIV/0! | 0.68 | 0.44903 | 1.481136 | 0.377923 | 84.511722 | 11.151885 | 0.732732 | 0.020516 | 0.007146 | 0.024984 | 0.181778 | 0.765239 | 0.030314 | 0.090963 | 0.062129 | 0.016682 | 0 | 0.004649 | 0 | 0.000412 | 0.029071 | 0.006797 | 0.002 | 0.002 | 0.000281 | 0 | 0.02 | 0.022269 | 0 | 0.00834 | 0 | 0 | 1 | 0 | 96 | 0 | 0 | 0 | 0 | 5 | 0 | 3.5
28859 | 87 | 87 | 0 | 7002 | 7002 | 12379 | 1.51 | 0.48 | 0.57 | 0.02 | 0.01 | 0 | 10.83 | 0.62 | 0.68 | 0 | 0.02 | 0 | 0 | 83.92 | 43133.58 | 43133.54 | 43133.49 | 43133.53 | 43133.59 | 3358 | 500 | 6784 | 4343 | 5311 | 4646 | -3.52 | -5.12 | 4.94 | 14.46 | 31.21 | 14.97 | 0.36 | 31.62 | #DIV/0! | #DIV/0! | -716.92 | -134.49 | #DIV/0! | 0.37 | 0.488152 | 1.307258 | 0.336316 | 84.737862 | 11.362696 | 0.665156 | 0.020552 | 0.007403 | 0.021817 | 0.17763 | 0.651659 | 0.007439 | 0.04617 | 0.065464 | 0.011361 | 0 | 0.003566 | 0 | 0.000217 | 0.026278 | 0.006778 | 0.002 | 0.002 | 0.0002 | 0 | 0.02 | 0.024525 | 0 | 0.007504 | 0 | 0 | 1 | 0 | 44 | 0 | 7 | 0 | 0 | 17 | 0 | 18
28866 | 47 | 47 | 0 | 6997 | 6997 | 12379 | 1.51 | 0.48 | 0.57 | 0.02 | 0.01 | 0 | 10.82 | 0.62 | 0.67 | 0 | 0.02 | 0 | 0 | 83.87 | 43134.03 | 43133.99 | 43133.93 | 43133.98 | 43134.03 | 3487 | 520.14 | 6589 | 4438 | 5119 | 4659 | -3.13 | 1.87 | 7.89 | 12.94 | 34.32 | 20.56 | 10.23 | 16.74 | #DIV/0! | #DIV/0! | -847.42 | -95.59 | #DIV/0! | 0.22 | 0.456324 | 1.33083 | 0.319886 | 84.880909 | 11.314157 | 0.617702 | 0.018498 | 0.009029 | 0.023345 | 0.20209 | 0.630247 | 0.019975 | 0.009614 | 0.058562 | 0.009532 | 0 | 0.003093 | 0 | 0.000206 | 0.029502 | 0.006531 | 0.002 | 0.002 | 0.000229 | 0 | 0.02 | 0.027704 | 0 | 0.008037 | 0 | 0 | 1 | 0 | 10 | 0 | 12 | 0 | 0 | 8 | 0 | 16
28868 | 41 | 41 | 0 | 6997 | 6997 | 12379 | 1.51 | 0.48 | 0.56 | 0.02 | 0.01 | 0 | 10.82 | 0.62 | 0.67 | 0 | 0.02 | 0 | 0 | 83.87 | 43134.16 | 43134.12 | 43134.06 | 43134.1 | 43134.16 | 3482 | 509.59 | 7573 | 4618 | 5231 | 4844 | -4.62 | -6.62 | -3.33 | 7.92 | 35.35 | 17.63 | 4.53 | 7.14 | #DIV/0! | #DIV/0! | -849.85 | -60.77 | #DIV/0! | 0.68 | 0.471936 | 1.407469 | 0.314863 | 84.494054 | 11.477776 | 0.671167 | 0.019667 | 0.01007 | 0.024379 | 0.202609 | 0.707052 | 0.028533 | 0.002988 | 0.059345 | 0.007818 | 0 | 0.00334 | 0 | 0.000169 | 0.029669 | 0.006666 | 0.002 | 0.002 | 0.000289 | 0 | 0.02 | 0.028422 | 0 | 0.007718 | 0 | 0 | 1 | 0 | 10 | 0 | 7 | 0 | 0 | 12 | 0 | 11
28869 | 36 | 36 | 0 | 7002 | 7002 | 12379 | 1.51 | 0.48 | 0.58 | 0.02 | 0.01 | 0 | 10.82 | 0.62 | 0.68 | 0 | 0.02 | 0 | 0 | 83.92 | 43134.22 | 43134.18 | 43134.12 | 43134.16 | 43134.22 | 3328 | 505.01 | 6229 | 4439 | 5048 | 4704 | -8.78 | -11.15 | -3.6 | 11.64 | 29 | 10.7 | 5.33 | 10.13 | #DIV/0! | #DIV/0! | -1072.06 | -150.52 | #DIV/0! | 1.35 | 0.522643 | 1.349866 | 0.346028 | 83.91427 | 11.929134 | 0.700227 | 0.019551 | 0.009742 | 0.025939 | 0.251083 | 0.708865 | 0.028743 | 0.017617 | 0.063422 | 0.012397 | 0 | 0.004056 | 0 | 0.000199 | 0.028779 | 0.00687 | 0.002 | 0.002 | 0.000324 | 0 | 0.02 | 0.028111 | 0 | 0.008133 | 0 | 0 | 1 | 0 | 10 | 0 | 4 | 0 | 0 | 6 | 0 | 15
28937 | 81 | 81 | 0 | 6991 | 6991 | 12379 | 1.32 | 0.49 | 0.56 | 0.02 | 0.02 | 0 | 10.82 | 0.62 | 0.67 | 0 | 0 | 0 | 0 | 83.99 | 43140.91 | 43140.87 | 43140.81 | 43140.85 | 43140.92 | 3567 | 528.13 | 7389 | 5135 | 6056 | 5068 | -2.68 | -3.37 | 8.27 | -5.11 | 39.88 | 23.81 | 16.13 | 24.5 | #DIV/0! | #DIV/0! | #DIV/0! | -228.47 | #DIV/0! | 0.68 | 0.431872 | 1.40473 | 0.298925 | 84.680806 | 11.279947 | 0.651447 | 0.020126 | 0.012201 | 0.029314 | 0.285804 | 0.623853 | 0.053176 | 0.051256 | 0.071253 | 0.014812 | 0 | 0.003313 | 0 | 0.000193 | 0.023821 | 0.006848 | 0.002 | 0.002 | 0.000415 | 0 | 0.02 | 0.024377 | 0 | 0.007511 | 0 | 0 | 1 | 0 | 53 | 0 | 9 | 0 | 0 | 8 | 0 | 10
28942 | 85 | 85 | 0 | 7006 | 7006 | 12379 | 1.32 | 0.49 | 0.56 | 0.02 | 0.02 | 0 | 10.83 | 0.62 | 0.67 | 0 | 0 | 0 | 0 | 84.18 | 43141.24 | 43141.19 | 43141.13 | 43141.18 | 43141.24 | 3392 | 508.09 | 7279 | 4738 | 5634 | 4988 | -5.39 | -13.13 | -2.33 | -12.94 | 38.83 | 14.2 | 16.48 | 23.25 | #DIV/0! | #DIV/0! | #DIV/0! | -128.29 | #DIV/0! | 1.21 | 0.487271 | 1.507107 | 0.304798 | 84.234369 | 11.563699 | 0.714603 | 0.020057 | 0.01241 | 0.026885 | 0.186841 | 0.695768 | 0.034958 | 0.04291 | 0.062879 | 0.010297 | 0 | 0.00365 | 0 | 0.000303 | 0.026798 | 0.006592 | 0.002 | 0.002 | 0.000404 | 0 | 0.02 | 0.025456 | 0 | 0.007944 | 0 | 0 | 1 | 0 | 60 | 0 | 10 | 0 | 0 | 10 | 0 | 4
28945 | 116 | 116 | 0 | 6992 | 6992 | 12379 | 1.31 | 0.51 | 0.54 | 0.02 | 0.02 | 0 | 10.82 | 0.62 | 0.67 | 0 | 0.01 | 0 | 0 | 83.99 | 43141.42 | 43141.38 | 43141.33 | 43141.37 | 43141.42 | 3386 | 504.85 | 6445 | 4258 | 5016 | 4447 | -0.35 | -14.24 | -1.08 | -9.14 | 38.16 | 16.28 | 18.1 | 22.34 | #DIV/0! | #DIV/0! | -1598.47 | -156.63 | #DIV/0! | 0.54 | 0.45825 | 1.452728 | 0.31709 | 84.791317 | 11.020229 | 0.722864 | 0.019327 | 0.012057 | 0.027268 | 0.242916 | 0.688827 | 0.038216 | 0.044217 | 0.066051 | 0.010534 | 0 | 0.003148 | 0 | 0.000252 | 0.021988 | 0.006752 | 0.002 | 0.002 | 0.000344 | 0 | 0.02 | 0.024414 | 0 | 0.007212 | 0 | 0 | 1 | 0 | 89 | 0 | 10 | 0 | 0 | 11 | 0 | 5
29068 | 89 | 89 | 0 | 7017 | 7017 | 12379 | 1.44 | 0.47 | 0.6 | 0.02 | 0.01 | 0 | 10.85 | 0.65 | 0.68 | 0 | 0.04 | 0.01 | 0 | 84.1 | 43154.44 | 43154.4 | 43154.34 | 43154.39 | 43154.44 | 3456 | 511.47 | 6424 | 4259 | 5054 | 4510 | -0.63 | -8.88 | -4.83 | -4.6 | 45.63 | 2.31 | 4.99 | 45.19 | #DIV/0! | #DIV/0! | -365.01 | -165.92 | #DIV/0! | 0.4 | 0.593908 | 1.525415 | 0.25968 | 84.71747 | 11.043428 | 0.71546 | 0.019159 | 0.007109 | 0.020714 | 0.168159 | 0.724673 | 0.008283 | 0.047524 | 0.04783 | 0.016769 | 0 | 0.003743 | 0 | 0.000409 | 0.023654 | 0.006053 | 0.002 | 0.002 | 0.000366 | 0 | 0.02 | 0.018584 | 0 | 0.007611 | 0 | 0 | 1 | 0 | 76 | 0 | 7 | 0 | 0 | 5 | 0 | 0
29131 | 122 | 122 | 0 | 6997 | 6997 | 12379 | 1.39 | 0.37 | 0.59 | 0.02 | 0.02 | 0 | 10.82 | 0.63 | 0.68 | 0 | 0 | 0 | 0 | 84.07 | 43161.06 | 43161.02 | 43160.96 | 43161 | 43161.07 | 3507 | 512.72 | 7208 | 4891 | 5659 | 4785 | 4.14 | -5.65 | 3.31 | -3.28 | 37.28 | 9.13 | 11.06 | 34.19 | #DIV/0! | #DIV/0! | #DIV/0! | -237.05 | #DIV/0! | -0.25 | 0.541541 | 1.455136 | 0.23797 | 85.484689 | 10.521547 | 0.671971 | 0.020635 | 0.010353 | 0.021708 | 0.152559 | 0.666048 | 0.028125 | 0.024279 | 0.054072 | 0.016667 | 0 | 0.00306 | 0 | 0.000268 | 0.026203 | 0.006264 | 0.002 | 0.002 | 0.00031 | 0 | 0.02 | 0.024779 | 0 | 0.007814 | 0 | 0 | 1 | 0 | 105 | 0 | 8 | 0 | 0 | 6 | 0 | 2
29133 | 93 | 93 | 0 | 7005 | 7005 | 12379 | 1.35 | 0.45 | 0.58 | 0.02 | 0.02 | 0 | 10.83 | 0.63 | 0.67 | 0 | 0 | 0 | 0 | 84.15 | 43161.2 | 43161.15 | 43161.1 | 43161.14 | 43161.2 | 3396 | 503.63 | 8574 | 4494 | 5395 | 4543 | 0.07 | -9.09 | -2.13 | -7.66 | 37.67 | 10.03 | 13.75 | 39.56 | #DIV/0! | #DIV/0! | #DIV/0! | -171.35 | #DIV/0! | 0.52 | 0.52922 | 1.467525 | 0.285804 | 84.816135 | 10.959619 | 0.694733 | 0.021117 | 0.009837 | 0.029823 | 0.190572 | 0.696634 | 0.048603 | 0.071695 | 0.06982 | 0.012076 | 0 | 0.003992 | 0 | 0.000273 | 0.028238 | 0.00676 | 0.002 | 0.002 | 0.000319 | 0 | 0.02 | 0.025203 | 0 | 0.008002 | 0 | 0 | 1 | 0 | 80 | 0 | 5 | 0 | 0 | 3 | 0 | 4
29137 | 88 | 88 | 0 | 6980 | 6980 | 12379 | 1.21 | 0.63 | 0.49 | 0.02 | 0.02 | 0.03 | 10.82 | 0.63 | 0.67 | 0 | 0.04 | 0 | 0 | 83.79 | 43161.47 | 43161.43 | 43161.37 | 43161.42 | 43161.48 | 3285 | 489.79 | 6934 | 4173 | 5301 | 4370 | -2.49 | -0.23 | 5.78 | -23.34 | 41.97 | 17.75 | 10.15 | 4.88 | 23.81 | #DIV/0! | -345.49 | -218.28 | #DIV/0! | 0.61 | 0.412667 | 1.516857 | 0.369042 | 84.671248 | 11.271137 | 0.639589 | 0.022292 | 0.015288 | 0.027017 | 0.193069 | 0.643241 | 0.033551 | 0.020722 | 0.060103 | 0.009781 | 0 | 0.003085 | 0 | 0.00018 | 0.024148 | 0.006626 | 0.002 | 0.002 | 0.000617 | 0 | 0.02 | 0.029235 | 0 | 0.006505 | 0 | 0 | 1 | 0 | 67 | 0 | 10 | 0 | 0 | 7 | 0 | 3
29138 | 144 | 144 | 0 | 6980 | 6980 | 12379 | 1.21 | 0.63 | 0.49 | 0.02 | 0.02 | 0.03 | 10.82 | 0.63 | 0.67 | 0 | 0.04 | 0 | 0 | 83.79 | 43161.53 | 43161.49 | 43161.44 | 43161.48 | 43161.54 | 3477 | 510.65 | 6940 | 4356 | 5428 | 4533 | 0.76 | -1.57 | 5.9 | -5 | 38.03 | 14.52 | 19.06 | 30.91 | 28.77 | #DIV/0! | -394.56 | -249.94 | #DIV/0! | 0.01 | 0.428856 | 1.291215 | 0.394152 | 85.179308 | 10.914166 | 0.648083 | 0.020082 | 0.011105 | 0.025256 | 0.214331 | 0.642429 | 0.022619 | 0.036337 | 0.064778 | 0.010754 | 0 | 0.003218 | 0 | 0.000175 | 0.026818 | 0.006875 | 0.002 | 0.002 | 0.000626 | 0 | 0.02 | 0.027139 | 0 | 0.007676 | 0 | 0 | 0 | 0 | 111 | 0 | 10 | 0 | 0 | 7 | 0 | 16
29140 | 78 | 78 | 0 | 6980 | 6980 | 12379 | 1.21 | 0.63 | 0.49 | 0.02 | 0.02 | 0.03 | 10.82 | 0.63 | 0.67 | 0 | 0.04 | 0 | 0 | 83.78 | 43161.67 | 43161.62 | 43161.57 | 43161.61 | 43161.67 | 3474 | 516.66 | 6730 | 4643 | 5317 | 4838 | -2 | -6.18 | -3.25 | -17.14 | 36.83 | 25 | 16.6 | -1.02 | 28.15 | #DIV/0! | -353.73 | -442.43 | #DIV/0! | 0.55 | 0.376038 | 1.440764 | 0.402065 | 84.718454 | 11.221236 | 0.678509 | 0.020702 | 0.016244 | 0.025478 | 0.196637 | 0.705357 | 0.021566 | 0.002879 | 0.063333 | 0.016611 | 0 | 0.003435 | 0 | 0.000254 | 0.023871 | 0.006682 | 0.002 | 0.002 | 0.000715 | 0 | 0.02 | 0.028394 | 0 | 0.006776 | 0 | 0 | 1 | 0 | 42 | 0 | 16 | 0 | 0 | 12 | 0 | 7
29142 | 74 | 74 | 0 | 6990 | 6990 | 12379 | 1.21 | 0.63 | 0.49 | 0.02 | 0.02 | 0.03 | 10.82 | 0.63 | 0.67 | 0 | 0.04 | 0 | 0 | 83.92 | 43161.79 | 43161.75 | 43161.69 | 43161.74 | 43161.79 | 3342 | 494.01 | 6580 | 4453 | 5202 | 4624 | -3.8 | -7.46 | 0.85 | -16.66 | 38.42 | 24.7 | 15.72 | -6.86 | 18.57 | #DIV/0! | -382.45 | -439.48 | #DIV/0! | 0.78 | 0.377698 | 1.433235 | 0.391975 | 84.533437 | 11.406973 | 0.686688 | 0.020918 | 0.017181 | 0.028832 | 0.208785 | 0.676799 | 0.032393 | 0.006232 | 0.065308 | 0.016555 | 0 | 0.003431 | 0 | 0.000204 | 0.025767 | 0.006836 | 0.002 | 0.002 | 0.000921 | 0 | 0.02 | 0.028246 | 0 | 0.007586 | 0 | 0 | 1 | 0 | 35 | 0 | 15 | 0 | 0 | 14 | 0 | 9
29143 | 68 | 68 | 0 | 6989 | 6989 | 12379 | 1.21 | 0.63 | 0.49 | 0.02 | 0.02 | 0.03 | 10.81 | 0.63 | 0.67 | 0 | 0.04 | 0 | 0 | 83.91 | 43161.86 | 43161.82 | 43161.76 | 43161.8 | 43161.86 | 3275 | 491.37 | 7074 | 5027 | 5617 | 5058 | -4.25 | -12.13 | 0.05 | -19.37 | 40.71 | 23.53 | 14.35 | -0.18 | 16.62 | #DIV/0! | -353.93 | -475.38 | #DIV/0! | 0.95 | 0.383593 | 1.465443 | 0.377385 | 84.3991 | 11.446739 | 0.716635 | 0.021257 | 0.016104 | 0.029527 | 0.19647 | 0.682335 | 0.02331 | 0.067306 | 0.06311 | 0.017659 | 0 | 0.00342 | 0 | 0.000199 | 0.023323 | 0.006808 | 0.002 | 0.002 | 0.000825 | 0 | 0.02 | 0.027387 | 0 | 0.008066 | 0 | 0 | 1 | 0 | 35 | 0 | 12 | 0 | 0 | 13 | 0 | 7
29146 | 72 | 72 | 0 | 7015 | 7015 | 12379 | 1.21 | 0.63 | 0.5 | 0.02 | 0.02 | 0.04 | 10.86 | 0.63 | 0.67 | 0 | 0.04 | 0 | 0 | 84.22 | 43162.07 | 43162.03 | 43161.96 | 43162 | 43162.07 | 3400 | 518.06 | 7653 | 4679 | 6116 | 5578 | -4.03 | -7.04 | 1.4 | -19.18 | 29.04 | 24.57 | 7.63 | -18.86 | 17.23 | #DIV/0! | -367.24 | -389.49 | #DIV/0! | 1 | 0.379967 | 1.460942 | 0.452553 | 84.356581 | 11.42698 | 0.680092 | 0.022875 | 0.019079 | 0.029735 | 0.205145 | 0.669963 | 0.029804 | 0.081897 | 0.07221 | 0.015229 | 0 | 0.003634 | 0 | 0.000309 | 0.025562 | 0.007111 | 0.002 | 0.002 | 0.000869 | 0 | 0.02 | 0.027985 | 0 | 0.007479 | 0 | 0 | 1 | 0 | 35 | 0 | 15 | 0 | 0 | 14 | 0 | 7
29148 | 88 | 88 | 0 | 7000 | 7000 | 12379 | 1.21 | 0.63 | 0.49 | 0.02 | 0.02 | 0.03 | 10.83 | 0.63 | 0.67 | 0 | 0.04 | 0 | 0 | 84.04 | 43162.2 | 43162.16 | 43162.1 | 43162.15 | 43162.21 | 3407 | 514.19 | 7093 | 4972 | 5613 | 4846 | -1.7 | -12.93 | -1.72 | -17.14 | 34.63 | 28.94 | 15.67 | -2.29 | 31.02 | #DIV/0! | -339.9 | -327.79 | #DIV/0! | 0.56 | 0.356041 | 1.437948 | 0.41675 | 84.729099 | 11.170317 | 0.723782 | 0.020946 | 0.016459 | 0.024391 | 0.1901 | 0.694667 | 0.018101 | 0.022524 | 0.0656 | 0.013063 | 0 | 0.003385 | 0 | 0.000187 | 0.030496 | 0.006898 | 0.002 | 0.002 | 0.000975 | 0 | 0.02 | 0.026829 | 0 | 0.007446 | 0 | 0 | 1 | 0 | 57 | 0 | 11 | 0 | 0 | 12 | 0 | 7
29208 | 98 | 98 | 0 | 6965 | 6965 | 12379 | 1.4 | 0.46 | 0.5 | 0.03 | 0.02 | 0 | 10.81 | 0.62 | 0.67 | 0.05 | 0.02 | 0 | 0 | 83.56 | 43168.76 | 43168.71 | 43168.66 | 43168.7 | 43168.76 | 3715 | 540.21 | 6952 | 4678 | 5471 | 4858 | -0.93 | -6.43 | -5.6 | -7.78 | 22.54 | 15.73 | 19.84 | 36.1 | #DIV/0! | -42.14 | -1024.39 | -213.35 | #DIV/0! | 0.72 | 0.426587 | 1.537165 | 0.359376 | 84.531916 | 11.121986 | 0.677129 | 0.021036 | 0.011797 | 0.025807 | 0.193721 | 0.721327 | 0.079591 | 0.128553 | 0.06093 | 0.008548 | 0 | 0.003894 | 0 | 0.000515 | 0.024892 | 0.006894 | 0.002 | 0.002 | 0.000355 | 0 | 0.02 | 0.025756 | 0 | 0.008224 | 0 | 0 | 1 | 0 | 69 | 0 | 16 | 0 | 0 | 12 | 0 | 0
29211 | 134 | 134 | 0 | 7037 | 7037 | 12379 | 1.37 | 0.46 | 0.52 | 0.02 | 0.02 | 0 | 10.89 | 0.64 | 0.68 | 0.02 | 0.01 | 0 | 0 | 84.53 | 43168.95 | 43168.91 | 43168.85 | 43168.89 | 43168.96 | 3619 | 526.78 | 7487 | 4755 | 5846 | 5119 | 1.08 | -2.28 | 1.91 | -4.81 | 20.54 | 13.6 | 13.13 | 38.47 | #DIV/0! | -303.01 | -3181.28 | -190.1 | #DIV/0! | 0.27 | 0.451063 | 1.452016 | 0.366097 | 85.029412 | 10.859269 | 0.657247 | 0.021887 | 0.010649 | 0.024791 | 0.17719 | 0.673397 | 0.070729 | 0.033432 | 0.065484 | 0.010502 | 0 | 0.003554 | 0 | 0.000234 | 0.029092 | 0.007036 | 0.002 | 0.002 | 0.000279 | 0 | 0.02 | 0.024916 | 0 | 0.007722 | 0 | 0 | 1 | 0 | 115 | 0 | 9 | 0 | 0 | 5 | 0 | 4
29213 | 39 | 39 | 0 | 6996 | 6996 | 12379 | 1.31 | 0.54 | 0.5 | 0.02 | 0.01 | 0 | 10.83 | 0.71 | 0.68 | 0 | 0 | 0 | 0 | 83.98 | 43169.08 | 43169.04 | 43168.98 | 43169.02 | 43169.08 | 3405 | 507 | 9146 | 4439 | 5265 | 4702 | -0.54 | -2.51 | -5.2 | -15.12 | 17.2 | 14.1 | 6.94 | 14.21 | #DIV/0! | #DIV/0! | #DIV/0! | -216.68 | #DIV/0! | 0.71 | 0.439801 | 1.528242 | 0.451131 | 84.582049 | 11.042324 | 0.736247 | 0.020712 | 0.012593 | 0.028471 | 0.194025 | 0.72242 | 0.036793 | 0.02919 | 0.067613 | 0.008872 | 0 | 0.003769 | 0 | 0.000225 | 0.028925 | 0.007273 | 0.002 | 0.002 | 0.000356 | 0 | 0.02 | 0.0267 | 0 | 0.008268 | 0 | 0 | 1 | 0 | 38 | 0 | 0 | 0 | 0 | 0 | 0 | 0
29271 | 102 | 102 | 0 | 6990 | 6990 | 12379 | 1.29 | 0.63 | 0.56 | 0.02 | 0.01 | 0.02 | 10.82 | 0.62 | 0.67 | 0 | 0.03 | 0 | 0 | 83.81 | 43175.23 | 43175.19 | 43175.13 | 43175.17 | 43175.24 | 3269 | 489.01 | 7617 | 4799 | 6166 | 5120 | 0.71 | -10.08 | -6.78 | -13.47 | 26.57 | 23.34 | -0.37 | 20.41 | -88.74 | #DIV/0! | -628.85 | -127.37 | #DIV/0! | 0.42 | 0.436192 | 1.480538 | 0.470484 | 84.74099 | 10.906426 | 0.696563 | 0.025232 | 0.0121 | 0.043134 | 0.203588 | 0.723161 | 0.070293 | 0.026013 | 0.066424 | 0.008319 | 0 | 0.00431 | 0 | 0.000449 | 0.020626 | 0.006859 | 0.002 | 0.002 | 0.000519 | 0 | 0.02 | 0.025966 | 0 | 0.007814 | 0 | 0 | 1 | 0 | 95 | 0 | 4 | 0 | 0 | 0 | 0 | 2
29278 | 74 | 74 | 0 | 6995 | 6995 | 12379 | 1.41 | 0.48 | 0.52 | 0.02 | 0.01 | 0 | 10.82 | 0.63 | 0.67 | 0 | 0.04 | 0 | 0 | 83.95 | 43175.68 | 43175.64 | 43175.58 | 43175.62 | 43175.68 | 3493 | 518.86 | 7048 | 4273 | 5358 | 4692 | -1.77 | 0.09 | -1.04 | -6.81 | 17.59 | 8.4 | 19.94 | 30.18 | #DIV/0! | #DIV/0! | -392.04 | -184.93 | #DIV/0! | 0.65 | 0.484087 | 1.528475 | 0.40253 | 84.621066 | 11.169194 | 0.638084 | 0.019267 | 0.009402 | 0.032483 | 0.175855 | 0.690441 | 0.028037 | 0.041978 | 0.057255 | 0.010662 | 0 | 0.004373 | 0 | 0.000377 | 0.023204 | 0.006374 | 0.002 | 0.002 | 0.0002 | 0 | 0.02 | 0.025425 | 0 | 0.007231 | 0 | 0 | 0 | 0 | 55 | 0 | 10 | 0 | 0 | 8 | 0 | 1
29348 | 42 | 42 | 0 | 6997 | 6997 | 12379 | 1.42 | 0.48 | 0.52 | 0.02 | 0.01 | 0 | 10.81 | 0.63 | 0.67 | 0 | 0.04 | 0 | 0 | 83.99 | 43182.47 | 43182.43 | 43182.37 | 43182.41 | 43182.48 | 3619 | 529.95 | 7114 | 4379 | 5546 | 4840 | -8.01 | -1.84 | 17.66 | 8.86 | 38.59 | 9.69 | 7.25 | 12.91 | #DIV/0! | #DIV/0! | -389.93 | -178.4 | #DIV/0! | 0.97 | 0.479366 | 1.310125 | 0.299383 | 84.360365 | 11.84464 | 0.64641 | 0.021386 | 0.011459 | 0.024519 | 0.17505 | 0.559914 | 0.033345 | 0.071524 | 0.055714 | 0.010902 | 0 | 0.002887 | 0 | 0.00025 | 0.028797 | 0.007163 | 0.002 | 0.002 | 0.000218 | 0 | 0.02 | 0.024981 | 0 | 0.007603 | 0 | 0 | 1 | 0 | 0 | 0 | 9 | 0 | 0 | 14 | 0 | 18
29355 | 72 | 72 | 0 | 6984 | 6984 | 12379 | 1.33 | 0.48 | 0.55 | 0.02 | 0.01 | 0 | 10.95 | 0.62 | 0.67 | 0 | 0.04 | 0 | 0 | 83.73 | 43183.02 | 43182.97 | 43182.91 | 43182.95 | 43183.02 | 3471 | 510.14 | 7105 | 4617 | 5820 | 4776 | 0.36 | 1.1 | 14.98 | -4.4 | 33.8 | 9.28 | 5.48 | -4.36 | #DIV/0! | #DIV/0! | -317.7 | -246.62 | #DIV/0! | 0.1 | 0.507948 | 1.408946 | 0.323453 | 85.000313 | 11.082354 | 0.624792 | 0.020341 | 0.014348 | 0.02261 | 0.179426 | 0.579464 | 0.030436 | 0.031885 | 0.060661 | 0.015646 | 0 | 0.004223 | 0 | 0.000371 | 0.029919 | 0.006715 | 0.002 | 0.002 | 0.00022 | 0 | 0.02 | 0.024339 | 0 | 0.007589 | 0 | 0 | 1 | 0 | 37 | 0 | 12 | 0 | 0 | 13 | 0 | 9
29357 | 84 | 84 | 0 | 6966 | 6966 | 12379 | 1.31 | 0.48 | 0.55 | 0.02 | 0.01 | 0 | 10.82 | 0.62 | 0.67 | 0 | 0.04 | 0 | 0 | 83.61 | 43183.14 | 43183.1 | 43183.05 | 43183.09 | 43183.15 | 3434 | 521.96 | 6640 | 4498 | 5235 | 4661 | -2.77 | -11.79 | 0.26 | -13.6 | 40.52 | 13.4 | 9.26 | 7.83 | #DIV/0! | #DIV/0! | -277.39 | -146.22 | #DIV/0! | 0.82 | 0.487413 | 1.521158 | 0.29123 | 84.485508 | 11.326055 | 0.70948 | 0.019522 | 0.012582 | 0.02311 | 0.163882 | 0.682344 | 0.024454 | 0.085611 | 0.063028 | 0.011134 | 0 | 0.003382 | 0 | 0.000401 | 0.025867 | 0.006623 | 0.002 | 0.002 | 0.000235 | 0 | 0.02 | 0.025673 | 0 | 0.007308 | 0 | 0 | 1 | 0 | 63 | 0 | 8 | 0 | 0 | 10 | 0 | 2
29358 | 106 | 106 | 0 | 7016 | 7016 | 12379 | 1.32 | 0.48 | 0.56 | 0.02 | 0.01 | 0 | 10.84 | 0.63 | 0.67 | 0 | 0.04 | 0 | 0 | 84.28 | 43183.22 | 43183.18 | 43183.11 | 43183.15 | 43183.22 | 3552 | 528.89 | 7775 | 4916 | 6413 | 5729 | -2.1 | -8.03 | 0.5 | -11.45 | 34.84 | 12.39 | 11.15 | 4.93 | #DIV/0! | #DIV/0! | -286.84 | -172.83 | #DIV/0! | 0.65 | 0.492198 | 1.484621 | 0.319415 | 84.698495 | 11.19531 | 0.685167 | 0.019068 | 0.012944 | 0.025358 | 0.169547 | 0.679049 | 0.022752 | 0.031973 | 0.057736 | 0.012366 | 0 | 0.003403 | 0 | 0.000346 | 0.028137 | 0.006609 | 0.002 | 0.002 | 0.000273 | 0 | 0.02 | 0.023849 | 0 | 0.007386 | 0 | 0 | 1 | 0 | 80 | 0 | 10 | 0 | 0 | 11 | 0 | 4
29360 | 111 | 111 | 0 | 6987 | 6987 | 12379 | 1.32 | 0.48 | 0.59 | 0.02 | 0.01 | 0 | 10.83 | 0.62 | 0.67 | 0 | 0.04 | 0 | 0 | 83.86 | 43183.35 | 43183.3 | 43183.25 | 43183.29 | 43183.35 | 3425 | 507.18 | 6471 | 4138 | 4853 | 4438 | -1.62 | -17.41 | 3.13 | -11.82 | 30.31 | 11.51 | 12.47 | 1.06 | #DIV/0! | #DIV/0! | -297.48 | -113.48 | #DIV/0! | 0.64 | 0.528894 | 1.495098 | 0.34027 | 84.639939 | 11.177015 | 0.741401 | 0.01894 | 0.013511 | 0.021121 | 0.170666 | 0.659871 | 0.015758 | 0.019624 | 0.052414 | 0.010251 | 0 | 0.003489 | 0 | 0.000314 | 0.028364 | 0.006723 | 0.002 | 0.002 | 0.0002 | 0 | 0.02 | 0.025592 | 0 | 0.006545 | 0 | 0 | 1 | 0 | 91 | 0 | 5 | 0 | 0 | 10 | 0 | 4
29363 | 80 | 80 | 0 | 6987 | 6987 | 12379 | 1.32 | 0.48 | 0.59 | 0.02 | 0.01 | 0 | 10.83 | 0.62 | 0.67 | 0 | 0.04 | 0 | 0 | 83.86 | 43183.53 | 43183.49 | 43183.43 | 43183.47 | 43183.53 | 3421 | 505.39 | 6737 | 4259 | 5165 | 4593 | -3.69 | -10.93 | 2.69 | -11.75 | 29.05 | 12.8 | 9.86 | 5.91 | #DIV/0! | #DIV/0! | -306.25 | -166.42 | #DIV/0! | 1.14 | 0.521165 | 1.494055 | 0.346404 | 84.210446 | 11.404991 | 0.700483 | 0.019504 | 0.012848 | 0.024546 | 0.174432 | 0.662874 | 0.105454 | 0.159089 | 0.05619 | 0.012793 | 0 | 0.003457 | 0 | 0.000206 | 0.0268 | 0.007177 | 0.002 | 0.002 | 0.000247 | 0 | 0.02 | 0.025048 | 0 | 0.007791 | 0 | 0 | 1 | 0 | 60 | 0 | 4 | 0 | 0 | 10 | 0 | 5
29413 | 100 | 100 | 0 | 6990 | 6990 | 12379 | 1.35 | 0.49 | 0.5 | 0.02 | 0.01 | 0 | 10.82 | 0.67 | 0.66 | 0 | 0.03 | 0 | 0 | 83.93 | 43189.06 | 43189.02 | 43188.92 | 43189 | 43189.07 | 3218 | 465.5 | 7567 | 4017 | 5753 | 4835 | -0.2 | -0.82 | 6.32 | 0.94 | 27.36 | 6.74 | 21.69 | 34.31 | #DIV/0! | #DIV/0! | -631.51 | -467.3 | #DIV/0! | 0.26 | 0.475384 | 1.360076 | 0.363002 | 84.987783 | 11.005251 | 0.684403 | 0.01937 | 0.009323 | 0.035914 | 0.188372 | 0.631986 | 0.030856 | 0.036967 | 0.061988 | 0.015907 | 0 | 0.003139 | 0 | 0.000246 | 0.023255 | 0.006597 | 0.002 | 0.002 | 0.0002 | 0 | 0.02 | 0.028127 | 0 | 0.007854 | 0 | 0 | 1 | 0 | 73 | 0 | 6 | 0 | 0 | 8 | 0 | 12
29517 | 88 | 88 | 0 | 6396 | 6396 | 12379 | 1.22 | 0.5 | 0.49 | 0.02 | 0.01 | 0 | 9.94 | 0.57 | 0.61 | 0 | 0.01 | 0.01 | 0 | 76.74 | 43203.08 | 43203.04 | 43202.94 | 43203.02 | 43203.08 | 3482 | 520.56 | 7043 | 4498 | 5468 | 4752 | -0.81 | -7.63 | -2.18 | -10.86 | 27.07 | 15.41 | 18.59 | 9.96 | #DIV/0! | #DIV/0! | -2195.39 | -99.3 | -906.92 | 0.54 | 0.462783 | 1.497628 | 0.402114 | 84.691239 | 11.12308 | 0.682479 | 0.019582 | 0.012432 | 0.024124 | 0.177645 | 0.696887 | 0.022763 | 0.024874 | 0.05625 | 0.012137 | 0 | 0.004093 | 0 | 0.00021 | 0.026111 | 0.006577 | 0.002 | 0.002 | 0.000249 | 0 | 0.02 | 0.024722 | 0 | 0.00802 | 0 | 0 | 1 | 0 | 57 | 0 | 15 | 0 | 0 | 12 | 0 | 3
29520 | 75 | 75 | 0 | 7020 | 7020 | 12379 | 1.32 | 0.54 | 0.46 | 0.02 | 0.01 | 0 | 10.86 | 0.63 | 0.67 | 0 | 0.01 | 0.01 | 0 | 84.38 | 43203.3 | 43203.26 | 43203.15 | 43203.24 | 43203.31 | 3705 | 534.79 | 8224 | 5580 | 6821 | 5245 | 0.57 | -0.83 | 5.16 | -10.2 | 31.41 | 11.9 | 12.18 | 9.82 | #DIV/0! | #DIV/0! | -1951.07 | -45.13 | -202.57 | 0.22 | 0.407745 | 1.466809 | 0.371814 | 85.118389 | 10.916876 | 0.645864 | 0.020679 | 0.012403 | 0.023574 | 0.18407 | 0.64654 | 0.021596 | 0.007491 | 0.05708 | 0.008404 | 0 | 0.003725 | 0 | 0.000245 | 0.023849 | 0.00667 | 0.002 | 0.002 | 0.0002 | 0 | 0.02 | 0.024801 | 0 | 0.007176 | 0 | 0 | 1 | 0 | 55 | 0 | 9 | 0 | 0 | 7 | 0 | 3
29521 | 90 | 90 | 0 | 6985 | 6985 | 12379 | 1.32 | 0.53 | 0.45 | 0.02 | 0.01 | 0 | 10.82 | 0.63 | 0.67 | 0 | 0.01 | 0.01 | 0 | 83.94 | 43203.38 | 43203.34 | 43203.23 | 43203.32 | 43203.39 | 3517 | 522.66 | 8064 | 5337 | 6534 | 5091 | -0.29 | -6.44 | -2.29 | -11.66 | 24.64 | 20.19 | 8.87 | -4.23 | #DIV/0! | #DIV/0! | -2037.83 | -28.38 | -1097.06 | 0.49 | 0.368758 | 1.493376 | 0.409446 | 84.864527 | 11.021577 | 0.685232 | 0.021516 | 0.014354 | 0.023762 | 0.183636 | 0.700787 | 0.023587 | 0.029785 | 0.059856 | 0.007283 | 0 | 0.004222 | 0 | 0.000176 | 0.025153 | 0.006607 | 0.002 | 0.002 | 0.000214 | 0 | 0.02 | 0.024876 | 0 | 0.00727 | 0 | 0 | 1 | 0 | 70 | 0 | 10 | 0 | 0 | 7 | 0 | 2
29524 | 70 | 70 | 0 | 6205 | 6205 | 12379 | 1.14 | 0.49 | 0.42 | 0.02 | 0.01 | 0 | 9.6 | 0.56 | 0.6 | 0 | 0.01 | 0.01 | 0 | 74.58 | 43203.61 | 43203.56 | 43203.46 | 43203.55 | 43203.61 | 3387 | 489.52 | 7118 | 4500 | 5653 | 4930 | -3.7 | -12.91 | -1.44 | -15.36 | 30.11 | 21.03 | 4.87 | 12.23 | #DIV/0! | #DIV/0! | -2086.83 | -57.8 | -1326.79 | 1.02 | 0.376359 | 1.510776 | 0.389605 | 84.431644 | 11.386206 | 0.716853 | 0.021923 | 0.011949 | 0.028093 | 0.211458 | 0.691206 | 0.022484 | 0.039964 | 0.059349 | 0.010096 | 0 | 0.004144 | 0 | 0.00043 | 0.023309 | 0.006698 | 0.002 | 0.002 | 0.0003 | 0 | 0.02 | 0.025032 | 0 | 0.00812 | 0 | 0 | 1 | 0 | 50 | 0 | 7 | 0 | 0 | 8 | 0 | 4
29529 | 33 | 33 | 0 | 6504 | 6504 | 12379 | 1.33 | 0.51 | 0.51 | 0.02 | 0.01 | 0.02 | 10.07 | 0.58 | 0.62 | 0.01 | 0.01 | 0 | 0 | 77.94 | 43203.93 | 43203.89 | 43203.79 | 43203.87 | 43203.94 | 3567 | 528.21 | 7154 | 4978 | 5479 | 5007 | -4.82 | 4.48 | 14.58 | -1.73 | 33.95 | 21.23 | 22.16 | 23.67 | -33.69 | -38.29 | -1040.83 | -140.49 | -1136.82 | 0.52 | 0.436217 | 1.481678 | 0.370423 | 84.601249 | 11.513604 | 0.602143 | 0.018811 | 0.010052 | 0.025694 | 0.175404 | 0.580052 | 0.021262 | 0.010516 | 0.051338 | 0.01039 | 0 | 0.003839 | 0 | 0.000498 | 0.025522 | 0.006133 | 0.002 | 0.002 | 0.000269 | 0 | 0.02 | 0.022965 | 0 | 0.007942 | 0 | 0 | 1 | 0 | 0 | 0 | 14 | 0 | 0 | 12 | 0 | 6
29596 | 39 | 39 | 0 | 7010 | 7010 | 12379 | 1.35 | 0.53 | 0.53 | 0.02 | 0.01 | 0 | 10.82 | 0.63 | 0.67 | 0 | 0.01 | 0.01 | 0 | 84.19 | 43210.8 | 43210.76 | 43210.65 | 43210.74 | 43210.8 | 3533 | 524.89 | 7451 | 4792 | 5830 | 5233 | -5.93 | 4.3 | 10.19 | 2.74 | 27.93 | 12.99 | 16.64 | -19.55 | #DIV/0! | #DIV/0! | -2580.15 | -90.54 | -3953.05 | 0.88 | 0.465346 | 1.331973 | 0.385545 | 84.478377 | 11.60645 | 0.608968 | 0.020211 | 0.016517 | 0.023148 | 0.174917 | 0.613227 | 0.017147 | 0.086785 | 0.061707 | 0.010696 | 0 | 0.003138 | 0 | 0.000228 | 0.025535 | 0.007136 | 0.002 | 0.002 | 0.000207 | 0 | 0.02 | 0.030013 | 0 | 0.008729 | 0 | 0 | 1 | 0 | 0 | 0 | 13 | 0 | 0 | 9 | 0 | 16
29654 | 5 | 5 | 0 | 7035 | 7035 | 12379 | 1.54 | 0.43 | 0.35 | 0.03 | 0.01 | 0 | 10.9 | 0.7 | 0.7 | 0 | 0 | 0 | 0 | 84.46 | 43217.33 | 43217.29 | 43217.18 | 43217.27 | 43217.33 | 3575 | 533.66 | 7316 | 5036 | 5893 | 5219 | -4.32 | -3.54 | -4 | 3.14 | 36.67 | -9.64 | 18.73 | 18.65 | #DIV/0! | #DIV/0! | #DIV/0! | #DIV/0! | #DIV/0! | 1.14 | 0.383753 | 1.501367 | 0.272327 | 84.237682 | 11.475261 | 0.735141 | 0.022757 | 0.012203 | 0.027844 | 0.189518 | 0.73837 | 0.058824 | 0.077009 | 0.063466 | 0.100536 | 0 | 0.003014 | 0 | 0.000269 | 0.027407 | 0.007063 | 0.002 | 0.002 | 0.000382 | 0 | 0.02 | 0.031708 | 0 | 0.010098 | 0 | 0 | 1 | 0 | 0 | 0 | 0 | 0 | 0 | 0 | 0 | 4
29655 | 24 | 24 | 0 | 7010 | 7010 | 12379 | 1.53 | 0.42 | 0.35 | 0.03 | 0.01 | 0 | 10.87 | 0.7 | 0.7 | 0 | 0 | 0 | 0 | 84.16 | 43217.4 | 43217.36 | 43217.25 | 43217.34 | 43217.41 | 3606 | 539.17 | 7757 | 5397 | 6377 | 5557 | -6.14 | 4.07 | 7.21 | 9.83 | 40.89 | -1.2 | 21.29 | 24.88 | #DIV/0! | #DIV/0! | #DIV/0! | #DIV/0! | #DIV/0! | 0.93 | 0.354202 | 1.397637 | 0.254157 | 84.411066 | 11.67492 | 0.68112 | 0.02204 | 0.011268 | 0.025826 | 0.187584 | 0.658797 | 0.036854 | 0.047979 | 0.062309 | 0.07153 | 0 | 0.002847 | 0 | 0.000294 | 0.028366 | 0.006897 | 0.002 | 0.002 | 0.000265 | 0 | 0.02 | 0.030658 | 0 | 0.009383 | 0 | 0 | 1 | 0 | 0 | 0 | 6 | 0 | 0 | 5 | 0 | 12
29656 | 72 | 72 | 0 | 7002 | 7002 | 12379 | 1.42 | 0.47 | 0.53 | 0.02 | 0.01 | 0 | 10.66 | 0.61 | 0.66 | 0 | 0.01 | 0 | 0 | 84.25 | 43217.47 | 43217.43 | 43217.33 | 43217.41 | 43217.48 | 3555 | 534.67 | 7537 | 5158 | 6059 | 5261 | -3.97 | 1.77 | 9.9 | -0.82 | 31.43 | 20.4 | -0.46 | 8.63 | #DIV/0! | #DIV/0! | -1895.73 | -1465.24 | -978.39 | 0.63 | 0.428079 | 1.454893 | 0.329735 | 84.855866 | 11.22967 | 0.610179 | 0.02028 | 0.010081 | 0.028634 | 0.171014 | 0.606249 | 0.02215 | 0.015817 | 0.056561 | 0.062033 | 0 | 0.003303 | 0 | 0.000227 | 0.028868 | 0.006862 | 0.002 | 0.002 | 0.0002 | 0 | 0.02 | 0.026236 | 0 | 0.009061 | 0 | 0 | 1 | 0 | 40 | 0 | 14 | 0 | 0 | 10 | 0 | 7
29657 | 90 | 90 | 0 | 7072 | 7072 | 12379 | 1.43 | 0.48 | 0.54 | 0.02 | 0.01 | 0 | 10.73 | 0.62 | 0.67 | 0 | 0.01 | 0 | 0 | 85.14 | 43217.55 | 43217.51 | 43217.4 | 43217.48 | 43217.56 | 3702 | 531.9 | 8305 | 5276 | 6653 | 6049 | -2.24 | -12.83 | -6.54 | -6.81 | 23.63 | 13.13 | -5.14 | -10.1 | #DIV/0! | #DIV/0! | -1912.49 | -1303.87 | -3880.77 | 0.87 | 0.468335 | 1.535556 | 0.367803 | 84.692431 | 11.003765 | 0.70193 | 0.021195 | 0.012132 | 0.023497 | 0.170743 | 0.716355 | 0.020327 | 0.057809 | 0.054816 | 0.055732 | 0 | 0.003442 | 0 | 0.000239 | 0.028259 | 0.006674 | 0.002 | 0.002 | 0.000353 | 0 | 0.02 | 0.025676 | 0 | 0.00893 | 0 | 0 | 1 | 0 | 74 | 0 | 9 | 0 | 0 | 6 | 0 | 0
29658 | 80 | 80 | 0 | 6972 | 6972 | 12379 | 1.42 | 0.47 | 0.53 | 0.02 | 0.01 | 0 | 10.65 | 0.61 | 0.67 | 0 | 0.01 | 0 | 0 | 83.84 | 43217.62 | 43217.58 | 43217.48 | 43217.56 | 43217.62 | 3358 | 499.63 | 7247 | 4380 | 5691 | 4883 | -1.8 | -15.27 | -15.67 | -9.86 | 27.72 | 10.7 | 1.11 | -7.88 | #DIV/0! | #DIV/0! | -1947.83 | -348.68 | #DIV/0! | 0.9 | 0.479687 | 1.591621 | 0.348945 | 84.572855 | 11.038453 | 0.718125 | 0.020008 | 0.011914 | 0.02422 | 0.176233 | 0.783325 | 0.032639 | 0.033983 | 0.055497 | 0.017633 | 0 | 0.004237 | 0 | 0.000192 | 0.025926 | 0.0068 | 0.002 | 0.002 | 0.0002 | 0 | 0.02 | 0.025785 | 0 | 0.00772 | 0 | 0 | 1 | 23 | 44 | 0 | 7 | 0 | 0 | 5 | 0 | 0
29659 | 106 | 106 | 0 | 6988 | 6988 | 12379 | 1.42 | 0.47 | 0.53 | 0.02 | 0.01 | 0 | 10.65 | 0.61 | 0.67 | 0 | 0.01 | 0 | 0 | 84.06 | 43217.69 | 43217.65 | 43217.55 | 43217.63 | 43217.69 | 3416 | 500.44 | 7425 | 4653 | 5632 | 4929 | -0.6 | -5.73 | 4.66 | -3.92 | 29.8 | 19.1 | -2.17 | 18.87 | #DIV/0! | #DIV/0! | -1949.65 | -142.89 | -2704.3 | 0.36 | 0.435446 | 1.502029 | 0.337181 | 85.065799 | 10.881102 | 0.656217 | 0.02066 | 0.008963 | 0.025748 | 0.175986 | 0.652319 | 0.031247 | 0.044384 | 0.060957 | 0.009628 | 0 | 0.003262 | 0 | 0.000212 | 0.026758 | 0.006737 | 0.002 | 0.002 | 0.0002 | 0 | 0.02 | 0.023703 | 0 | 0.00746 | 0 | 0 | 1 | 0 | 90 | 0 | 9 | 0 | 0 | 6 | 0 | 0
29707 | 15 | 15 | 0 | 7014 | 7014 | 12379 | 1.52 | 0.41 | 0.4 | 0.03 | 0.01 | 0 | 10.87 | 0.66 | 0.66 | 0 | 0 | 0 | 0 | 84.27 | 43225.15 | 43225.11 | 43225.01 | 43225.1 | 43225.16 | 3510 | 522.94 | 6608 | 4497 | 5357 | 4791 | -2.24 | -12.27 | -9.94 | 1.04 | 42.48 | 3.81 | 19.46 | 19.35 | #DIV/0! | #DIV/0! | #DIV/0! | -1008.01 | #DIV/0! | 0.82 | 0.390554 | 1.522435 | 0.239213 | 84.570324 | 11.246053 | 0.745024 | 0.020475 | 0.011323 | 0.025848 | 0.190989 | 0.732818 | 0.044506 | 0.088412 | 0.061454 | 0.019549 | 0 | 0.002807 | 0 | 0.000362 | 0.020008 | 0.006622 | 0.002 | 0.002 | 0.000328 | 0 | 0.02 | 0.029193 | 0 | 0.007704 | 0 | 0 | 1 | 0 | 12 | 0 | 0 | 0 | 0 | 0 | 0 | 2
29708 | 4 | 4 | 0 | 7010 | 7010 | 12379 | 1.53 | 0.42 | 0.35 | 0.03 | 0.01 | 0 | 10.87 | 0.7 | 0.7 | 0 | 0 | 0 | 0 | 84.16 | 43225.22 | 43225.17 | 43225.08 | 43225.16 | 43225.22 | 3472 | 494.87 | 6493 | 4377 | 5152 | 4579 | -3.22 | -4.38 | -2.44 | 2.3 | 31.87 | -8.96 | 25.31 | 18.37 | #DIV/0! | #DIV/0! | #DIV/0! | #DIV/0! | #DIV/0! | 0.87 | 0.381352 | 1.514372 | 0.292952 | 84.466862 | 11.353793 | 0.741065 | 0.020913 | 0.012245 | 0.026519 | 0.197117 | 0.727305 | 0.038266 | 0.047767 | 0.063345 | 0.018253 | 0 | 0.002857 | 0 | 0.000356 | 0.023924 | 0.006728 | 0.002 | 0.002 | 0.000303 | 0 | 0.02 | 0.032137 | 0 | 0.007567 | 0 | 0 | 1 | 0 | 0 | 0 | 0 | 0 | 0 | 0 | 0 | 3
29735 | 52 | 52 | 0 | 6998 | 6998 | 12379 | 1.48 | 0.48 | 0.43 | 0.02 | 0.01 | 0 | 10.84 | 0.69 | 0.66 | 0 | 0.02 | 0 | 0 | 83.98 | 43229.2 | 43229.16 | 43229.07 | 43229.15 | 43229.21 | 3421 | 504.5 | 6923 | 4438 | 5390 | 4449 | -0.38 | -5.96 | 2.2 | 3.01 | 29.01 | -0.86 | 19.81 | 41.04 | #DIV/0! | #DIV/0! | -1038.69 | -754.59 | #DIV/0! | 0.39 | 0.441395 | 1.451615 | 0.342703 | 84.829522 | 11.037155 | 0.740641 | 0.020322 | 0.007666 | 0.029565 | 0.185253 | 0.654656 | 0.046528 | 0.039636 | 0.063539 | 0.013311 | 0 | 0.002973 | 0 | 0.000218 | 0.029108 | 0.006896 | 0.002 | 0.002 | 0.0002 | 0 | 0.02 | 0.025686 | 0 | 0.00741 | 0 | 0 | 1 | 0 | 40 | 0 | 0 | 0 | 0 | 6 | 0 | 5
29736 | 51 | 51 | 0 | 7000 | 7000 | 12379 | 1.48 | 0.48 | 0.43 | 0.02 | 0.01 | 0 | 10.85 | 0.69 | 0.66 | 0 | 0.02 | 0 | 0 | 83.99 | 43229.28 | 43229.24 | 43229.13 | 43229.21 | 43229.28 | 3353 | 500.67 | 7718 | 5040 | 6279 | 5562 | -4.54 | -2.27 | 9.92 | 4.01 | 33.21 | -3.54 | 12.78 | 26.12 | #DIV/0! | #DIV/0! | -1010.35 | -737.17 | #DIV/0! | 0.83 | 0.453075 | 1.437516 | 0.322465 | 84.449363 | 11.502088 | 0.71485 | 0.022101 | 0.009603 | 0.025665 | 0.180829 | 0.602853 | 0.032375 | 0.075056 | 0.061039 | 0.013036 | 0 | 0.003036 | 0 | 0.000253 | 0.030266 | 0.00684 | 0.002 | 0.002 | 0.000281 | 0 | 0.02 | 0.025036 | 0 | 0.008373 | 0 | 0 | 1 | 0 | 30 | 0 | 2 | 0 | 0 | 10 | 0 | 8
29738 | 40.5 | 40.5 | 0 | 7001 | 7001 | 12379 | 1.45 | 0.48 | 0.5 | 0.02 | 0.01 | 0 | 10.85 | 0.67 | 0.67 | 0.03 | 0.04 | 0 | 0 | 83.93 | 43229.41 | 43229.37 | 43229.27 | 43229.35 | 43229.42 | 3559 | 523.61 | 7372 | 5006 | 5760 | 5271 | -3.27 | -8.85 | 5.13 | -4.16 | 36.3 | 9.63 | 9.84 | 10.42 | #DIV/0! | -58.47 | -377.09 | -358.94 | #DIV/0! | 0.74 | 0.454003 | 1.53461 | 0.309859 | 84.448605 | 11.35739 | 0.739618 | 0.020716 | 0.011298 | 0.024791 | 0.170365 | 0.641587 | 0.054325 | 0.061269 | 0.057674 | 0.014389 | 0 | 0.00329 | 0 | 0.000207 | 0.031998 | 0.006656 | 0.002 | 0.002 | 0.000242 | 0 | 0.02 | 0.025283 | 0 | 0.007825 | 0 | 0 | 1 | 0 | 30 | 0 | 0 | 0 | 0 | 7.5 | 0 | 2
29748 | 80 | 80 | 0 | 6996 | 6996 | 12379 | 1.45 | 0.49 | 0.49 | 0.02 | 0.01 | 0 | 10.85 | 0.66 | 0.66 | 0 | 0.04 | 0 | 0 | 83.9 | 43230.07 | 43230.03 | 43229.93 | 43230.01 | 43230.07 | 3495 | 520.48 | 6940 | 4734 | 5454 | 4644 | -1.68 | -9.65 | -5.77 | -0.33 | 26.74 | 10.77 | 14.81 | 24.45 | #DIV/0! | #DIV/0! | -406.85 | -258.51 | #DIV/0! | 0.64 | 0.445822 | 1.480233 | 0.360808 | 84.567697 | 11.192425 | 0.736188 | 0.019708 | 0.008958 | 0.025841 | 0.18112 | 0.708375 | 0.057513 | 0.046314 | 0.061204 | 0.010595 | 0 | 0.003152 | 0 | 0.000193 | 0.030074 | 0.00683 | 0.002 | 0.002 | 0.0002 | 0 | 0.02 | 0.025298 | 0 | 0.007451 | 0 | 0 | 1 | 0 | 61 | 0 | 8 | 0 | 0 | 6 | 0 | 4
29749 | 16 | 16 | 0 | 7000 | 7000 | 12379 | 1.53 | 0.42 | 0.35 | 0.03 | 0.01 | 0 | 10.85 | 0.7 | 0.7 | 0 | 0 | 0 | 0 | 84.04 | 43230.13 | 43230.09 | 43229.99 | 43230.08 | 43230.13 | 3437 | 506.86 | 7162 | 4664 | 5455 | 4437 | -2.37 | -5.82 | -2.29 | 3.12 | 21.96 | -11.83 | 19.34 | 39.08 | #DIV/0! | #DIV/0! | #DIV/0! | #DIV/0! | #DIV/0! | 0.85 | 0.3914 | 1.501586 | 0.335575 | 84.480797 | 11.261093 | 0.751352 | 0.022586 | 0.009138 | 0.030153 | 0.209491 | 0.726271 | 0.065381 | 0.026286 | 0.078309 | 0.010111 | 0 | 0.003724 | 0 | 0.000184 | 0.029214 | 0.00766 | 0.002 | 0.002 | 0.0002 | 0 | 0.02 | 0.028404 | 0 | 0.007084 | 0 | 0 | 1 | 0 | 12 | 0 | 0 | 0 | 0 | 0 | 0 | 3
29750 | 3 | 3 | 0 | 7000 | 7000 | 12379 | 1.53 | 0.42 | 0.35 | 0.03 | 0.01 | 0 | 10.85 | 0.7 | 0.7 | 0 | 0 | 0 | 0 | 84.04 | 43230.2 | 43230.16 | 43230.06 | 43230.14 | 43230.2 | 3496 | 517.62 | 7002 | 4737 | 5490 | 4708 | -4.13 | -5.17 | -1.78 | 1.42 | 20.74 | -3.22 | 10.21 | 51.47 | #DIV/0! | #DIV/0! | #DIV/0! | #DIV/0! | #DIV/0! | 1.15 | 0.361259 | 1.527942 | 0.340801 | 84.229906 | 11.454785 | 0.746722 | 0.025142 | 0.00728 | 0.03237 | 0.239516 | 0.722605 | 0.062202 | 0.051357 | 0.085115 | 0.00945 | 0 | 0.003685 | 0 | 0.000188 | 0.030537 | 0.007748 | 0.002 | 0.002 | 0.0002 | 0 | 0.02 | 0.029599 | 0 | 0.007591 | 0 | 0 | 1 | 0 | 0 | 0 | 0 | 0 | 0 | 0 | 0 | 2
29799 | 53 | 53 | 0 | 6996 | 6996 | 12379 | 1.47 | 0.49 | 0.56 | 0.02 | 0.01 | 0 | 10.85 | 0.67 | 0.67 | 0 | 0 | 0 | 0 | 83.83 | 43237.8 | 43237.76 | 43237.66 | 43237.74 | 43237.8 | 3332 | 497.02 | 6797 | 4260 | 5120 | 4628 | -2.91 | 0.64 | -2.36 | -1.87 | 27.02 | 16.62 | 11.63 | 22.03 | #DIV/0! | #DIV/0! | #DIV/0! | -125.42 | -1068.68 | 0.63 | 0.473406 | 1.515392 | 0.365135 | 84.509088 | 11.322643 | 0.677837 | 0.01953 | 0.010314 | 0.023882 | 0.175868 | 0.691097 | 0.023088 | 0.035281 | 0.054762 | 0.010778 | 0 | 0.004806 | 0 | 0.000176 | 0.024038 | 0.006789 | 0.002 | 0.002 | 0.000271 | 0 | 0.02 | 0.024881 | 0 | 0.006937 | 0 | 0 | 1 | 0 | 35 | 0 | 6 | 0 | 0 | 8 | 0 | 3
29800 | 38 | 38 | 0 | 6996 | 6996 | 12379 | 1.47 | 0.49 | 0.56 | 0.02 | 0.01 | 0 | 10.85 | 0.67 | 0.67 | 0 | 0 | 0 | 0 | 83.83 | 43237.86 | 43237.82 | 43237.72 | 43237.8 | 43237.87 | 3420 | 504.8 | 7078 | 4754 | 5545 | 4958 | -4.26 | -4.85 | -7.63 | -5.21 | 25.81 | 18.98 | 6.14 | 8.64 | #DIV/0! | #DIV/0! | #DIV/0! | -117.2 | -1534.88 | 0.98 | 0.459995 | 1.565106 | 0.371221 | 84.207194 | 11.470978 | 0.715311 | 0.020742 | 0.012086 | 0.024143 | 0.179956 | 0.726715 | 0.032967 | 0.049355 | 0.059431 | 0.010385 | 0 | 0.0047 | 0 | 0.000182 | 0.023423 | 0.006839 | 0.002 | 0.002 | 0.000229 | 0 | 0.02 | 0.027817 | 0 | 0.007225 | 0 | 0 | 1 | 0 | 30 | 0 | 2 | 0 | 0 | 5 | 0 | 0
29804 | 44 | 44 | 0 | 7017 | 7017 | 12379 | 1.47 | 0.5 | 0.56 | 0.02 | 0.01 | 0 | 10.86 | 0.68 | 0.68 | 0 | 0 | 0 | 0 | 84.1 | 43238.12 | 43238.08 | 43237.98 | 43238.06 | 43238.12 | 3490 | 512.03 | 6837 | 4500 | 5310 | 4793 | -1.97 | -6.92 | -1.73 | 2.47 | 29.19 | 22.06 | 1.4 | 32.86 | #DIV/0! | #DIV/0! | #DIV/0! | -170.89 | -1148.43 | 0.49 | 0.442692 | 1.447293 | 0.354845 | 84.64009 | 11.196123 | 0.730067 | 0.021799 | 0.008889 | 0.026636 | 0.187549 | 0.698536 | 0.031297 | 0.039924 | 0.067311 | 0.012952 | 0 | 0.004596 | 0 | 0.000305 | 0.025587 | 0.007199 | 0.002 | 0.002 | 0.000365 | 0 | 0.02 | 0.02366 | 0 | 0.008283 | 0 | 0 | 2 | 0 | 22 | 0 | 1 | 0 | 0 | 13 | 0 | 6
29805 | 15 | 15 | 0 | 6982 | 6982 | 12379 | 1.47 | 0.49 | 0.56 | 0.02 | 0.01 | 0 | 10.84 | 0.67 | 0.68 | 0 | 0 | 0 | 0 | 83.64 | 43238.18 | 43238.14 | 43238.04 | 43238.13 | 43238.19 | 3372 | 496.83 | 6953 | 4679 | 5467 | 5015 | -3.56 | -4.07 | -5.89 | 0.52 | 28.1 | 23.62 | -0.29 | 8.93 | #DIV/0! | #DIV/0! | #DIV/0! | -134.71 | -1326.52 | 0.76 | 0.433206 | 1.482231 | 0.359351 | 84.365976 | 11.409008 | 0.709514 | 0.022155 | 0.012039 | 0.027635 | 0.193485 | 0.727146 | 0.03723 | 0.045848 | 0.067704 | 0.011211 | 0 | 0.004398 | 0 | 0.00021 | 0.026344 | 0.007172 | 0.002 | 0.002 | 0.00035 | 0 | 0.02 | 0.02595 | 0 | 0.007837 | 0 | 0 | 1 | 0 | 0 | 0 | 3 | 0 | 0 | 5 | 0 | 6
29807 | 57 | 57 | 0 | 6992 | 6992 | 12379 | 1.47 | 0.49 | 0.56 | 0.02 | 0.01 | 0 | 10.84 | 0.67 | 0.68 | 0 | 0 | 0 | 0 | 83.77 | 43238.32 | 43238.27 | 43238.18 | 43238.26 | 43238.32 | 3542 | 526.07 | 6550 | 4318 | 5106 | 4529 | -1.17 | -5.64 | -5.55 | -3.54 | 33.79 | 15.81 | 2.27 | 8.46 | #DIV/0! | #DIV/0! | #DIV/0! | -167.03 | -1754.97 | 0.53 | 0.478052 | 1.540836 | 0.33101 | 84.576078 | 11.133979 | 0.720148 | 0.021589 | 0.012103 | 0.024572 | 0.181742 | 0.724541 | 0.027089 | 0.059533 | 0.058313 | 0.012775 | 0 | 0.004149 | 0 | 0.000703 | 0.027544 | 0.006782 | 0.002 | 0.002 | 0.000561 | 0 | 0.02 | 0.025883 | 0 | 0.008017 | 0 | 0 | 1 | 0 | 49 | 0 | 2 | 0 | 0 | 5 | 0 | 0
29808 | 73 | 73 | 0 | 7017 | 7017 | 12379 | 1.47 | 0.49 | 0.56 | 0.02 | 0.01 | 0 | 10.85 | 0.67 | 0.68 | 0 | 0 | 0 | 0 | 84.1 | 43238.38 | 43238.34 | 43238.24 | 43238.32 | 43238.38 | 3492 | 506.6 | 6784 | 4619 | 5441 | 4816 | -0.85 | -3.9 | -2.49 | -1.11 | 29.8 | 11.4 | 5.46 | 15.83 | #DIV/0! | #DIV/0! | #DIV/0! | -176.74 | -829.66 | 0.43 | 0.504469 | 1.500268 | 0.351432 | 84.69272 | 11.069761 | 0.708549 | 0.020894 | 0.011138 | 0.026278 | 0.185207 | 0.703067 | 0.027769 | 0.02973 | 0.058321 | 0.013281 | 0 | 0.004055 | 0 | 0.000441 | 0.028123 | 0.006651 | 0.002 | 0.002 | 0.000504 | 0 | 0.02 | 0.025341 | 0 | 0.008002 | 0 | 0 | 1 | 0 | 60 | 0 | 3 | 0 | 0 | 7 | 0 | 2
29809 | 56 | 56 | 0 | 7021 | 7021 | 12379 | 1.47 | 0.5 | 0.56 | 0.02 | 0.01 | 0 | 10.86 | 0.67 | 0.67 | 0 | 0.04 | 0 | 0 | 84.12 | 43238.44 | 43238.4 | 43238.3 | 43238.39 | 43238.44 | 3279 | 476.11 | 6615 | 4140 | 5130 | 4396 | -3.09 | -5.02 | -7.64 | -2.34 | 35.71 | 13.39 | -1.67 | 9.45 | #DIV/0! | #DIV/0! | -408.33 | -178.78 | -1467.74 | 0.82 | 0.490032 | 1.517119 | 0.325979 | 84.340787 | 11.314798 | 0.711984 | 0.020953 | 0.009888 | 0.038205 | 0.181909 | 0.732748 | 0.078695 | 0.061897 | 0.0647 | 0.013272 | 0 | 0.004299 | 0 | 0.000512 | 0.028738 | 0.007051 | 0.002 | 0.002 | 0.000396 | 0 | 0.02 | 0.023688 | 0 | 0.008351 | 0 | 0 | 1 | 0 | 45 | 0 | 2 | 0 | 0 | 5 | 0 | 3
29812 | 51 | 51 | 0 | 7036 | 7036 | 12379 | 1.47 | 0.5 | 0.56 | 0.02 | 0.01 | 0 | 10.87 | 0.67 | 0.68 | 0 | 0.04 | 0 | 0 | 84.31 | 43238.63 | 43238.59 | 43238.49 | 43238.57 | 43238.63 | 3523 | 514.53 | 6831 | 4559 | 5386 | 4914 | -4.61 | -7.34 | -11.51 | -6.58 | 39.42 | 12.21 | 0.67 | 36.31 | #DIV/0! | #DIV/0! | -386.2 | -175.12 | -970.68 | 1.08 | 0.496992 | 1.577706 | 0.308113 | 84.11834 | 11.471572 | 0.730153 | 0.020479 | 0.006943 | 0.036482 | 0.177072 | 0.759387 | 0.092341 | 0.042182 | 0.059408 | 0.01306 | 0 | 0.003763 | 0 | 0.000239 | 0.02503 | 0.007086 | 0.002 | 0.002 | 0.000308 | 0 | 0.02 | 0.022138 | 0 | 0.007203 | 0 | 0 | 1 | 0 | 50 | 0 | 0 | 0 | 0 | 0 | 0 | 0
29816 | 80 | 80 | 0 | 7000 | 7000 | 12379 | 1.46 | 0.5 | 0.56 | 0.02 | 0.01 | 0 | 10.85 | 0.67 | 0.67 | 0 | 0.04 | 0 | 0 | 83.85 | 43238.87 | 43238.83 | 43238.74 | 43238.82 | 43238.88 | 3381 | 499.7 | 6762 | 4554 | 5230 | 4511 | -1.5 | 4.14 | -0.31 | -4.47 | 31.81 | 5.1 | 4.77 | 17.46 | #DIV/0! | #DIV/0! | -407.77 | -128.91 | -2168.69 | 0.53 | 0.536472 | 1.551717 | 0.345779 | 84.557957 | 11.160508 | 0.650943 | 0.019646 | 0.00902 | 0.025161 | 0.181347 | 0.684424 | 0.030096 | 0.08984 | 0.054282 | 0.010857 | 0 | 0.003625 | 0 | 0.00031 | 0.024133 | 0.006642 | 0.002 | 0.002 | 0.000277 | 0 | 0.02 | 0.025335 | 0 | 0.007627 | 0 | 0 | 1 | 0 | 67 | 0 | 9 | 0 | 0 | 3 | 0 | 0
29819 | 97 | 97 | 0 | 7005 | 7005 | 12379 | 1.47 | 0.5 | 0.56 | 0.02 | 0.01 | 0 | 10.85 | 0.67 | 0.67 | 0 | 0.04 | 0 | 0 | 83.91 | 43239.07 | 43239.03 | 43238.93 | 43239.02 | 43239.08 | 3380 | 495.17 | 6847 | 4508 | 5383 | 4698 | -1.14 | -4.03 | 4.21 | -0.28 | 34.96 | 15.22 | -5.27 | 32.81 | #DIV/0! | #DIV/0! | -405.2 | -136.14 | -767.77 | 0.44 | 0.479158 | 1.488575 | 0.330051 | 84.636785 | 11.116952 | 0.70692 | 0.021716 | 0.00734 | 0.046338 | 0.1812 | 0.653535 | 0.130984 | 0.034339 | 0.062673 | 0.011192 | 0 | 0.003866 | 0 | 0.000242 | 0.026147 | 0.00694 | 0.002 | 0.002 | 0.000425 | 0 | 0.02 | 0.023148 | 0 | 0.007474 | 0 | 0 | 1 | 0 | 83 | 0 | 4 | 0 | 0 | 6 | 0 | 3
29820 | 80 | 80 | 0 | 6990 | 6990 | 12379 | 1.46 | 0.5 | 0.56 | 0.02 | 0.01 | 0 | 10.84 | 0.67 | 0.67 | 0 | 0.04 | 0 | 0 | 83.71 | 43239.14 | 43239.1 | 43239 | 43239.08 | 43239.14 | 3462 | 514.87 | 6631 | 4498 | 5247 | 4768 | -1.83 | -12 | -3.28 | -3.65 | 37.45 | 14 | -4.72 | 31.93 | #DIV/0! | #DIV/0! | -396.76 | -129.34 | -960.07 | 0.67 | 0.486046 | 1.541364 | 0.317037 | 84.422545 | 11.209184 | 0.76064 | 0.021611 | 0.007443 | 0.040114 | 0.17678 | 0.705272 | 0.108288 | 0.042039 | 0.061535 | 0.010868 | 0 | 0.003896 | 0 | 0.000252 | 0.023142 | 0.006968 | 0.002 | 0.002 | 0.000435 | 0 | 0.02 | 0.023194 | 0 | 0.007346 | 0 | 0 | 1 | 0 | 68 | 0 | 5 | 0 | 0 | 6 | 0 | 0
29859 | 7 | 7 | 0 | 6996 | 6996 | 12379 | 1.47 | 0.48 | 0.53 | 0.02 | 0.01 | 0 | 11.07 | 0.67 | 0.67 | 0 | 0.02 | 0 | 0 | 83.63 | 43245.15 | 43245.11 | 43245.01 | 43245.09 | 43245.16 | 3735 | 542.72 | 7248 | 4799 | 5690 | 5125 | -2.18 | -4.78 | -12.36 | -0.66 | 31.47 | 10.89 | 7.2 | 20.77 | #DIV/0! | #DIV/0! | -734.56 | -1290.31 | -1844.93 | 0.75 | 0.478216 | 1.50506 | 0.333187 | 84.198666 | 11.473592 | 0.714256 | 0.020368 | 0.009028 | 0.025869 | 0.179831 | 0.75993 | 0.030155 | 0.058715 | 0.060335 | 0.054402 | 0 | 0.003434 | 0 | 0.000262 | 0.027283 | 0.00703 | 0.002 | 0.002 | 0.000364 | 0 | 0.02 | 0.026963 | 0 | 0.009055 | 0 | 0 | 1 | 0 | 0 | 0 | 2 | 0 | 0 | 0 | 0 | 4
29860 | 7 | 7 | 0 | 6981 | 6981 | 12379 | 1.47 | 0.48 | 0.53 | 0.02 | 0.01 | 0 | 11.04 | 0.67 | 0.67 | 0 | 0.02 | 0 | 0 | 83.45 | 43245.22 | 43245.18 | 43245.08 | 43245.16 | 43245.23 | 3808 | 553.09 | 7736 | 5338 | 6167 | 5519 | -1.13 | -3.65 | -7.8 | -0.38 | 37.01 | 12.79 | 9.6 | 20.63 | #DIV/0! | #DIV/0! | -719.73 | -186.63 | -988.93 | 0.44 | 0.465447 | 1.498533 | 0.307704 | 84.46172 | 11.349634 | 0.709722 | 0.019815 | 0.009012 | 0.024878 | 0.181418 | 0.729698 | 0.03993 | 0.032944 | 0.060577 | 0.011127 | 0 | 0.003102 | 0 | 0.000237 | 0.027453 | 0.006989 | 0.002 | 0.002 | 0.000329 | 0 | 0.02 | 0.027263 | 0 | 0.008469 | 0 | 0 | 1 | 0 | 0 | 0 | 2 | 0 | 0 | 0 | 0 | 4
29865 | 56 | 56 | 0 | 6995 | 6995 | 12379 | 1.46 | 0.48 | 0.53 | 0.02 | 0.01 | 0 | 11.05 | 0.67 | 0.67 | 0 | 0.02 | 0 | 0 | 83.64 | 43245.54 | 43245.5 | 43245.41 | 43245.49 | 43245.55 | 3346 | 494.39 | 6858 | 4496 | 5321 | 4562 | 1.95 | -9.81 | 5.13 | 0.52 | 31.05 | 11.63 | 11.72 | 37.09 | #DIV/0! | #DIV/0! | -678.61 | -117.9 | -1641.79 | 0.08 | 0.474492 | 1.475289 | 0.338783 | 84.786658 | 10.994182 | 0.742984 | 0.019785 | 0.007363 | 0.034147 | 0.184495 | 0.644604 | 0.079647 | 0.049303 | 0.065518 | 0.008029 | 0 | 0.003361 | 0 | 0.000208 | 0.026508 | 0.007265 | 0.002 | 0.002 | 0.000307 | 0 | 0.02 | 0.02567 | 0 | 0.007404 | 0 | 0 | 1 | 0 | 45 | 0 | 0 | 0 | 0 | 7 | 0 | 3
29904 | 60 | 60 | 0 | 6994 | 6994 | 12379 | 1.41 | 0.54 | 0.49 | 0.02 | 0.01 | 0 | 10.85 | 0.67 | 0.67 | 0 | 0.04 | 0 | 0 | 83.84 | 43250.45 | 43250.41 | 43250.31 | 43250.39 | 43250.45 | 3653 | 544.25 | 7323 | 5038 | 5777 | 5089 | -0.02 | -1.61 | 4.87 | -3.82 | 33.83 | 18.08 | -3.36 | 36.64 | #DIV/0! | #DIV/0! | -435.58 | -155.11 | -1602.69 | 0.28 | 0.411229 | 1.480687 | 0.364197 | 84.842851 | 11.015773 | 0.695191 | 0.019948 | 0.006242 | 0.030463 | 0.191444 | 0.642797 | 0.113573 | 0.024905 | 0.061238 | 0.008061 | 0 | 0.003005 | 0 | 0.000171 | 0.027621 | 0.007065 | 0.002 | 0.002 | 0.000232 | 0 | 0.02 | 0.022278 | 0 | 0.00703 | 0 | 0 | 1 | 0 | 45 | 0 | 5 | 0 | 0 | 7 | 0 | 2
29926 | 85 | 85 | 0 | 7020 | 7020 | 12379 | 1.41 | 0.48 | 0.5 | 0.02 | 0.02 | 0 | 10.86 | 0.68 | 0.68 | 0 | 0.04 | 0 | 0 | 84.21 | 43256.06 | 43256.01 | 43255.92 | 43256 | 43256.06 | 3291 | 493.7 | 6518 | 4147 | 5225 | 4741 | -4.08 | -0.48 | 7.91 | -7.11 | 19.6 | 9.9 | 11.79 | 51.1 | #DIV/0! | #DIV/0! | -328.41 | -313.47 | -1526.58 | 0.87 | 0.459932 | 1.527602 | 0.389511 | 84.388783 | 11.428488 | 0.692951 | 0.020299 | 0.007739 | 0.025309 | 0.188423 | 0.633963 | 0.034311 | 0.032323 | 0.062662 | 0.013473 | 0 | 0.0035 | 0 | 0.00017 | 0.025139 | 0.007139 | 0.002 | 0.002 | 0.00024 | 0 | 0.02 | 0.025584 | 0 | 0.008456 | 0 | 0 | 1 | 0 | 70 | 0 | 4 | 0 | 0 | 8 | 0 | 2
29970 | 58 | 58 | 0 | 7005 | 7005 | 12379 | 1.51 | 0.5 | 0.53 | 0.02 | 0.01 | 0 | 10.86 | 0.67 | 0.66 | 0 | 0.04 | 0 | 0 | 83.89 | 43259.02 | 43258.98 | 43258.88 | 43258.97 | 43259.03 | 3420 | 503.68 | 6688 | 4427 | 5200 | 4638 | -4.07 | 2.41 | 7.62 | -2.86 | 39.08 | 11.29 | 13.96 | 45.02 | #DIV/0! | #DIV/0! | -356.12 | -161.49 | -1138.6 | 0.64 | 0.472254 | 1.573635 | 0.309722 | 84.447542 | 11.445776 | 0.661561 | 0.020418 | 0.007205 | 0.025747 | 0.196156 | 0.621649 | 0.026063 | 0.033383 | 0.058628 | 0.009911 | 0 | 0.003217 | 0 | 0.000228 | 0.025986 | 0.006573 | 0.002 | 0.002 | 0.00021 | 0 | 0.02 | 0.022169 | 0 | 0.007965 | 0 | 0 | 1 | 0 | 40 | 0 | 8 | 0 | 0 | 9 | 0 | 0
29973 | 59 | 59 | 0 | 7030 | 7030 | 12379 | 1.52 | 0.5 | 0.53 | 0.02 | 0.01 | 0 | 10.9 | 0.67 | 0.67 | 0 | 0.04 | 0 | 0 | 84.19 | 43259.26 | 43259.22 | 43259.07 | 43259.15 | 43259.21 | 3328 | 499.48 | 6897 | 4792 | 5533 | 4930 | -5.74 | 3.04 | 8.86 | -3.44 | 38.11 | 19.81 | 16.15 | 21.1 | #DIV/0! | #DIV/0! | -369.16 | -184.28 | -3469.48 | 0.89 | 0.425134 | 1.583532 | 0.314268 | 84.236619 | 11.634358 | 0.656977 | 0.01991 | 0.010351 | 0.023966 | 0.20021 | 0.61352 | 0.022701 | 0.095863 | 0.06008 | 0.010706 | 0 | 0.002981 | 0 | 0.000216 | 0.026398 | 0.006619 | 0.002 | 0.002 | 0.000302 | 0 | 0.02 | 0.023292 | 0 | 0.007997 | 0 | 0 | 1 | 0 | 40 | 0 | 8 | 0 | 0 | 10 | 0 | 0
29974 | 45 | 45 | 0 | 7007 | 7007 | 12379 | 1.52 | 0.48 | 0.54 | 0.02 | 0.01 | 0 | 10.85 | 0.67 | 0.67 | 0 | 0.04 | 0 | 0 | 83.93 | 43259.46 | 43259.42 | 43259.13 | 43259.21 | 43259.27 | 3497 | 522.1 | 6761 | 4500 | 5409 | 4702 | -4.61 | 3.02 | -0.74 | -2.04 | 40 | 11.19 | 17.82 | 29.63 | #DIV/0! | #DIV/0! | -389.9 | -257 | -1805.92 | 0.7 | 0.481427 | 1.568199 | 0.294558 | 84.414773 | 11.492137 | 0.658665 | 0.019667 | 0.00941 | 0.020041 | 0.174788 | 0.679925 | 0.027604 | 0.051354 | 0.054529 | 0.01396 | 0 | 0.000217 | 0 | 0.000388 | 0.00456 | 0.003057 | 0.00041 | 0.002724 | 0.000522 | 0 | 0.001319 | 0.024047 | 0 | 0.001721 | 0 | 0 | 1 | 0 | 30 | 0 | 8 | 0 | 0 | 6 | 0 | 0
29975 | 40 | 40 | 0 | 6992 | 6992 | 12379 | 1.52 | 0.48 | 0.53 | 0.02 | 0.01 | 0 | 10.85 | 0.67 | 0.67 | 0 | 0.03 | 0 | 0 | 83.72 | 43259.34 | 43259.29 | 43259.2 | 43259.28 | 43259.34 | 3429 | 508.38 | 6611 | 4438 | 5321 | 4573 | -1.66 | -7.53 | -0.89 | 2.91 | 32.18 | 8.9 | 12.77 | 32.26 | #DIV/0! | #DIV/0! | -413.35 | -195.27 | -371.15 | 0.4 | 0.493865 | 1.496586 | 0.332304 | 84.635175 | 11.196528 | 0.729984 | 0.020905 | 0.009077 | 0.023488 | 0.180796 | 0.682142 | 0.020186 | 0.012722 | 0.060331 | 0.011518 | 0 | 0.003368 | 0 | 0.000338 | 0.026499 | 0.006719 | 0.002 | 0.002 | 0.000265 | 0 | 0.02 | 0.024831 | 0 | 0.008371 | 0 | 0 | 1 | 0 | 22 | 0 | 6 | 0 | 0 | 8 | 0 | 3
29979 | 53 | 53 | 0 | 7037 | 7037 | 12379 | 1.52 | 0.49 | 0.54 | 0.02 | 0.01 | 0 | 10.85 | 0.67 | 0.67 | 0 | 0.04 | 0 | 0 | 84.34 | 43259.59 | 43259.55 | 43259.45 | 43259.54 | 43259.6 | 3314 | 491.47 | 6890 | 4354 | 5258 | 4697 | -3.44 | -4.35 | 3.79 | 4.38 | 31.15 | 2.97 | 15.61 | 31.15 | #DIV/0! | #DIV/0! | -541.32 | -158.32 | -3367.81 | 0.74 | 0.530018 | 1.46396 | 0.337788 | 84.432357 | 11.31938 | 0.706676 | 0.020169 | 0.009194 | 0.026639 | 0.228978 | 0.646964 | 0.020163 | 0.09304 | 0.061741 | 0.010251 | 0 | 0.003483 | 0 | 0.000259 | 0.024859 | 0.006791 | 0.002 | 0.002 | 0.000263 | 0 | 0.02 | 0.024358 | 0 | 0.008667 | 0 | 0 | 1 | 0 | 27 | 0 | 8 | 0 | 0 | 11 | 0 | 6
29981 | 43 | 43 | 0 | 7002 | 7002 | 12379 | 1.52 | 0.48 | 0.54 | 0.03 | 0.02 | 0 | 10.85 | 0.67 | 0.67 | 0 | 0 | 0 | 0 | 83.89 | 43259.72 | 43259.68 | 43259.58 | 43259.66 | 43259.72 | 3458 | 502.98 | 6721 | 4463 | 5096 | 4482 | -2.41 | -7.57 | -5.48 | -1.36 | 30.22 | 6.4 | 19.6 | 42.35 | #DIV/0! | #DIV/0! | #DIV/0! | -167.31 | -505.55 | 0.7 | 0.507707 | 1.559897 | 0.342721 | 84.43068 | 11.265871 | 0.731663 | 0.020409 | 0.009031 | 0.024848 | 0.188766 | 0.712954 | 0.023187 | 0.016328 | 0.064265 | 0.010422 | 0 | 0.003431 | 0 | 0.000233 | 0.023272 | 0.006901 | 0.002 | 0.002 | 0.000229 | 0 | 0.02 | 0.025445 | 0 | 0.007738 | 0 | 0 | 1 | 0 | 31 | 0 | 5 | 0 | 0 | 6 | 0 | 0
29982 | 61 | 61 | 0 | 7002 | 7002 | 12379 | 1.52 | 0.48 | 0.54 | 0.03 | 0.02 | 0 | 10.85 | 0.67 | 0.67 | 0 | 0 | 0 | 0 | 83.89 | 43259.78 | 43259.74 | 43259.64 | 43259.72 | 43259.79 | 3297 | 487.72 | 7155 | 4680 | 5617 | 4837 | -1.34 | -7.06 | -7.57 | 2.01 | 33.95 | 8.44 | 22.2 | 38.77 | #DIV/0! | #DIV/0! | #DIV/0! | -196.16 | -1813.01 | 0.51 | 0.496661 | 1.508108 | 0.324398 | 84.593598 | 11.148443 | 0.728211 | 0.019749 | 0.009591 | 0.023231 | 0.179383 | 0.727092 | 0.025499 | 0.051582 | 0.061023 | 0.011547 | 0 | 0.003269 | 0 | 0.000206 | 0.024518 | 0.006793 | 0.002 | 0.002 | 0.000252 | 0 | 0.02 | 0.024419 | 0 | 0.008429 | 0 | 0 | 1 | 0 | 47 | 0 | 6 | 0 | 0 | 5 | 0 | 2
29985 | 71 | 71 | 0 | 7002 | 7002 | 12379 | 1.52 | 0.48 | 0.54 | 0.03 | 0.02 | 0 | 10.85 | 0.67 | 0.67 | 0 | 0 | 0 | 0 | 83.89 | 43259.98 | 43259.94 | 43259.84 | 43259.92 | 43259.99 | 3460 | 517.27 | 6945 | 4946 | 5584 | 5040 | -1.67 | -5.57 | -3.79 | 1.57 | 34.95 | 18.38 | 19.86 | 42.19 | #DIV/0! | #DIV/0! | #DIV/0! | -157.43 | -1851.88 | 0.5 | 0.442741 | 1.514819 | 0.319495 | 84.596143 | 11.184032 | 0.718048 | 0.020342 | 0.009055 | 0.026499 | 0.218498 | 0.701548 | 0.026744 | 0.05263 | 0.065754 | 0.010037 | 0 | 0.003194 | 0 | 0.000195 | 0.02602 | 0.006864 | 0.002 | 0.002 | 0.000327 | 0 | 0.02 | 0.024167 | 0 | 0.008848 | 0 | 0 | 1 | 0 | 53 | 0 | 7 | 0 | 0 | 8 | 0 | 2
29987 | 77 | 77 | 0 | 6992 | 6992 | 12379 | 1.52 | 0.48 | 0.53 | 0.03 | 0.02 | 0 | 10.85 | 0.67 | 0.67 | 0 | 0 | 0 | 0 | 83.76 | 43260.1 | 43260.06 | 43259.97 | 43260.05 | 43260.11 | 3394 | 506.42 | 6497 | 4499 | 5103 | 4610 | -3.69 | -2.4 | 3.21 | 0.51 | 32.85 | 16.41 | 16.36 | 43.61 | #DIV/0! | #DIV/0! | #DIV/0! | -137.37 | -1334.29 | 0.75 | 0.453597 | 1.532775 | 0.329286 | 84.380281 | 11.415183 | 0.695577 | 0.021227 | 0.008829 | 0.02545 | 0.244375 | 0.654322 | 0.028533 | 0.038729 | 0.068805 | 0.009268 | 0 | 0.003301 | 0 | 0.000285 | 0.025798 | 0.007087 | 0.002 | 0.002 | 0.000304 | 0 | 0.02 | 0.02467 | 0 | 0.008319 | 0 | 0 | 1 | 0 | 50 | 0 | 13 | 0 | 0 | 11 | 0 | 2
29988 | 108.5 | 108.5 | 0 | 7000 | 7000 | 12379 | 1.53 | 0.42 | 0.35 | 0.03 | 0.01 | 0 | 10.85 | 0.7 | 0.7 | 0 | 0 | 0 | 0 | 84.04 | 43260.16 | 43260.12 | 43260.03 | 43260.11 | 43260.17 | 2906 | 507.69 | 6200 | 3986 | 4824 | 4100 | 1.48 | 1.6 | 9.04 | 6.4 | 31.02 | -8.21 | 19.31 | 40.47 | #DIV/0! | #DIV/0! | #DIV/0! | #DIV/0! | #DIV/0! | 0.18 | 0.37872 | 1.450798 | 0.29662 | 85.052888 | 10.837295 | 0.698662 | 0.022594 | 0.008929 | 0.031268 | 0.332087 | 0.645828 | 0.047276 | 0.008275 | 0.079967 | 0.010402 | 0 | 0.00295 | 0 | 0.000234 | 0.028121 | 0.007502 | 0.002 | 0.002 | 0.000327 | 0 | 0.02 | 0.026891 | 0 | 0.008369 | 0 | 0 | 1 | 0 | 95 | 0 | 4 | 0 | 0 | 6.5 | 0 | 2
29992 | 44 | 44 | 0 | 7001 | 7001 | 12379 | 1.51 | 0.5 | 0.54 | 0.03 | 0.02 | 0 | 10.85 | 0.67 | 0.68 | 0 | 0 | 0 | 0 | 83.86 | 43262.54 | 43262.49 | 43262.4 | 43262.48 | 43262.55 | 3337 | 493.64 | 7350 | 4496 | 5863 | 4335 | -1.8 | -4.15 | -13.71 | 0.36 | 33.73 | 17.38 | 19.37 | 45.05 | #DIV/0! | #DIV/0! | #DIV/0! | -93.56 | -1636.67 | 0.61 | 0.448421 | 1.526684 | 0.33666 | 84.484263 | 11.199667 | 0.705485 | 0.020586 | 0.008712 | 0.02682 | 0.204001 | 0.778241 | 0.044905 | 0.049761 | 0.066775 | 0.007603 | 0 | 0.003085 | 0 | 0.000204 | 0.023961 | 0.007188 | 0.002 | 0.002 | 0.0002 | 0 | 0.02 | 0.024976 | 0 | 0.007801 | 0 | 0 | 0 | 0 | 40 | 0 | 3 | 0 | 0 | 0 | 0 | 1
29994 | 64 | 64 | 0 | 6995 | 6995 | 12379 | 1.51 | 0.5 | 0.53 | 0.03 | 0.02 | 0 | 10.85 | 0.67 | 0.66 | 0 | 0 | 0 | 0 | 83.79 | 43262.67 | 43262.63 | 43262.53 | 43262.62 | 43262.68 | 3576 | 526.89 | 7510 | 5280 | 6016 | 4617 | -2.76 | 0.64 | 7.59 | -1 | 36.37 | 18.17 | 19.52 | 53.2 | #DIV/0! | #DIV/0! | #DIV/0! | -72.45 | -52.02 | 0.48 | 0.442679 | 1.548552 | 0.323093 | 84.60772 | 11.311201 | 0.672671 | 0.020537 | 0.007418 | 0.02542 | 0.228478 | 0.621963 | 0.025892 | 0.004103 | 0.062952 | 0.006755 | 0 | 0.00298 | 0 | 0.000195 | 0.025823 | 0.00699 | 0.002 | 0.002 | 0.000275 | 0 | 0.02 | 0.022379 | 0 | 0.007924 | 0 | 0 | 1 | 0 | 48 | 0 | 6 | 0 | 0 | 9 | 0 | 0
30054 | 96 | 96 | 0 | 6992 | 6992 | 12379 | 1.45 | 0.49 | 0.56 | 0.02 | 0.02 | 0 | 10.84 | 0.68 | 0.68 | 0 | 0 | 0 | 0 | 83.78 | 43266.72 | 43266.68 | 43266.58 | 43266.67 | 43266.72 | 3477 | 508.7 | 6747 | 4260 | 5212 | 4665 | -3.11 | -5.33 | 5.93 | -1.53 | 30.79 | 17.66 | 12.73 | 49.71 | #DIV/0! | #DIV/0! | #DIV/0! | -459.07 | -1296.79 | 0.72 | 0.463998 | 1.496051 | 0.343273 | 84.424572 | 11.343527 | 0.724921 | 0.021315 | 0.007924 | 0.026211 | 0.251663 | 0.650286 | 0.023369 | 0.040873 | 0.063532 | 0.026746 | 0 | 0.004222 | 0 | 0.000224 | 0.025013 | 0.006934 | 0.002 | 0.002 | 0.000346 | 0 | 0.02 | 0.022543 | 0 | 0.008457 | 0 | 0 | 1 | 0 | 83 | 0 | 2 | 0 | 0 | 6 | 0 | 4
30056 | 100 | 100 | 0 | 7062 | 7062 | 12379 | 1.45 | 0.49 | 0.56 | 0.02 | 0.02 | 0 | 10.85 | 0.68 | 0.68 | 0 | 0 | 0 | 0 | 84.74 | 43266.85 | 43266.81 | 43266.71 | 43266.79 | 43266.85 | 3607 | 520.34 | 7297 | 4980 | 5945 | 5407 | -4.01 | 4.23 | -2.78 | -3.35 | 24.89 | 17.92 | 16.93 | 51.14 | #DIV/0! | #DIV/0! | #DIV/0! | -58.64 | -1926.1 | 0.91 | 0.465278 | 1.510385 | 0.370337 | 84.385798 | 11.340413 | 0.651781 | 0.020186 | 0.007671 | 0.02465 | 0.278787 | 0.703555 | 0.025797 | 0.0587 | 0.057939 | 0.00775 | 0 | 0.004137 | 0 | 0.000205 | 0.024007 | 0.006857 | 0.002 | 0.002 | 0.000259 | 0 | 0.02 | 0.023339 | 0 | 0.008168 | 0 | 0 | 1 | 0 | 85 | 0 | 9 | 0 | 0 | 2 | 0 | 3
30057 | 87 | 87 | 0 | 7017 | 7017 | 12379 | 1.45 | 0.49 | 0.56 | 0.02 | 0.02 | 0 | 10.85 | 0.68 | 0.68 | 0 | 0 | 0 | 0 | 84.11 | 43266.92 | 43266.87 | 43266.78 | 43266.86 | 43266.92 | 3325 | 496.05 | 6792 | 4259 | 5193 | 4699 | -5.66 | -1.18 | -7.69 | -4.54 | 17.84 | 13.48 | 16.15 | 46.88 | #DIV/0! | #DIV/0! | #DIV/0! | -80.22 | -777.57 | 1.24 | 0.488278 | 1.537078 | 0.406564 | 84.015615 | 11.597367 | 0.693944 | 0.020454 | 0.008363 | 0.04633 | 0.233714 | 0.74239 | 0.023734 | 0.025588 | 0.059278 | 0.008668 | 0 | 0.005056 | 0 | 0.000201 | 0.024781 | 0.006877 | 0.002 | 0.002 | 0.000385 | 0 | 0.02 | 0.022964 | 0 | 0.008371 | 0 | 0 | 1 | 0 | 80 | 0 | 4 | 0 | 0 | 0 | 0 | 2
30064 | 84 | 84 | 0 | 7000 | 7000 | 12379 | 1.42 | 0.59 | 0.55 | 0.02 | 0.01 | 0 | 10.86 | 0.67 | 0.67 | 0 | 0.02 | 0 | 0 | 83.82 | 43269.47 | 43269.43 | 43269.33 | 43269.41 | 43269.47 | 3375 | 499.93 | 6420 | 4453 | 5126 | 4699 | -4.44 | -9.95 | 8.07 | -4.25 | 30.51 | 17.06 | 14.77 | 48.51 | #DIV/0! | #DIV/0! | -1052.3 | -74.68 | -1787.83 | 0.88 | 0.462674 | 1.497771 | 0.415849 | 84.231836 | 11.49446 | 0.743982 | 0.021238 | 0.007659 | 0.029388 | 0.216057 | 0.62706 | 0.039102 | 0.045146 | 0.06934 | 0.00685 | 0 | 0.004081 | 0 | 0.000198 | 0.023977 | 0.00724 | 0.002 | 0.002 | 0.000406 | 0 | 0.02 | 0.024292 | 0 | 0.007395 | 0 | 0 | 1 | 0 | 70 | 0 | 0 | 0 | 0 | 8 | 0 | 5
30187 | 54 | 54 | 0 | 7043 | 7043 | 12379 | 1.47 | 0.6 | 0.51 | 0.03 | 0.02 | 0 | 11.29 | 0.72 | 0.68 | 0 | 0 | 0 | 0 | 83.92 | 43280.12 | 43280.08 | 43279.98 | 43280.06 | 43280.13 | 3603 | 530.55 | 7614 | 4781 | 6017 | 5161 | 0.14 | -7.27 | 0.64 | 2.63 | 13.28 | 8.1 | 17.63 | 61.88 | #DIV/0! | #DIV/0! | #DIV/0! | -137.67 | -2209.74 | 0.4 | 0.475047 | 1.44651 | 0.522839 | 84.224978 | 11.35708 | 0.775456 | 0.02188 | 0.006223 | 0.028138 | 0.188779 | 0.67851 | 0.043602 | 0.064278 | 0.064611 | 0.006825 | 0 | 0.003913 | 0 | 0.000231 | 0.028459 | 0.007373 | 0.002 | 0.002 | 0.000356 | 0 | 0.02 | 0.022739 | 0 | 0.008171 | 0 | 0 | 2 | 0 | 30 | 10 | 0 | 0 | 0 | 4 | 0 | 8
30188 | 25 | 25 | 0 | 7043 | 7043 | 12379 | 1.47 | 0.6 | 0.51 | 0.03 | 0.02 | 0 | 11.28 | 0.72 | 0.68 | 0 | 0 | 0 | 0 | 83.93 | 43280.19 | 43280.15 | 43280.05 | 43280.13 | 43280.19 | 3142 | 467.77 | 7269 | 4596 | 5609 | 4370 | -0.9 | -13.63 | 1.06 | 3.95 | 16.11 | 12.01 | 16.83 | 62.81 | #DIV/0! | #DIV/0! | #DIV/0! | -99.22 | -1711.2 | 0.51 | 0.455185 | 1.425805 | 0.505701 | 84.141321 | 11.468244 | 0.820893 | 0.022081 | 0.00607 | 0.028309 | 0.197012 | 0.675152 | 0.037795 | 0.050404 | 0.066011 | 0.005742 | 0 | 0.003825 | 0 | 0.000175 | 0.027439 | 0.007627 | 0.002 | 0.002 | 0.000384 | 0 | 0.02 | 0.022779 | 0 | 0.008045 | 0 | 0 | 2 | 0 | 0 | 10 | 0 | 0 | 0 | 4 | 0 | 9
30190 | 14 | 14 | 0 | 6818 | 6818 | 12379 | 1.47 | 0.59 | 0.46 | 0.03 | 0.02 | 0 | 11.25 | 0.71 | 0.68 | 0 | 0 | 0 | 0 | 80.86 | 43280.32 | 43280.28 | 43280.18 | 43280.26 | 43280.32 | 3476 | 511.4 | 6641 | 4559 | 5288 | 4846 | 2.03 | -7.92 | 7.76 | 4.45 | 14.22 | 0.62 | 20.99 | 46.63 | #DIV/0! | #DIV/0! | #DIV/0! | -182.74 | -1544.08 | 0.07 | 0.470761 | 1.462207 | 0.525052 | 84.116396 | 11.477377 | 0.803213 | 0.021262 | 0.008813 | 0.026237 | 0.185212 | 0.648833 | 0.033806 | 0.047263 | 0.073459 | 0.006718 | 0 | 0.004644 | 0 | 0.000348 | 0.024143 | 0.00797 | 0.002 | 0.002 | 0.000457 | 0 | 0.02 | 0.023542 | 0 | 0.008288 | 0 | 0 | 1 | 0 | 0 | 0 | 0 | 0 | 0 | 6 | 0 | 7
30191 | 32 | 32 | 0 | 6913 | 6913 | 12379 | 1.47 | 0.59 | 0.47 | 0.03 | 0.02 | 0 | 11.27 | 0.72 | 0.68 | 0 | 0 | 0 | 0 | 82.16 | 43280.38 | 43280.34 | 43280.24 | 43280.33 | 43280.38 | 3391 | 504.24 | 6730 | 4258 | 5247 | 4689 | 2.88 | -7.56 | 5.13 | 6.59 | 6.56 | -1.92 | 21.75 | 44.58 | #DIV/0! | #DIV/0! | #DIV/0! | -117.37 | -2499.22 | 0.05 | 0.493766 | 1.41284 | 0.568955 | 84.304322 | 11.237828 | 0.792068 | 0.020954 | 0.009112 | 0.026328 | 0.192105 | 0.659486 | 0.028281 | 0.073694 | 0.076025 | 0.005597 | 0 | 0.006163 | 0 | 0.000312 | 0.026926 | 0.00825 | 0.002 | 0.002 | 0.000463 | 0 | 0.02 | 0.023192 | 0 | 0.009333 | 0 | 0 | 1 | 0 | 17 | 0 | 0 | 0 | 0 | 5 | 0 | 9
30192 | 19 | 19 | 0 | 6954 | 6954 | 12379 | 1.5 | 0.54 | 0.49 | 0.03 | 0.02 | 0 | 11.29 | 0.68 | 0.68 | 0 | 0 | 0 | 0 | 82.77 | 43280.45 | 43280.41 | 43280.31 | 43280.39 | 43280.46 | 3430 | 508.37 | 7652 | 4375 | 6042 | 5288 | 1.88 | -3.54 | 5.7 | 1.96 | 4.16 | -4.18 | 18.25 | 36.04 | #DIV/0! | #DIV/0! | #DIV/0! | -232.65 | -952.31 | 0.24 | 0.516592 | 1.496912 | 0.52985 | 84.261046 | 11.307182 | 0.716362 | 0.021847 | 0.010469 | 0.026757 | 0.201834 | 0.653173 | 0.046506 | 0.027541 | 0.075825 | 0.008993 | 0 | 0.006476 | 0 | 0.000537 | 0.027615 | 0.007549 | 0.002 | 0.002 | 0.000424 | 0 | 0.02 | 0.024451 | 0 | 0.008058 | 0 | 0 | 1 | 0 | 7 | 0 | 2 | 0 | 0 | 5 | 0 | 4
30193 | 47 | 47 | 0 | 7037 | 7037 | 12379 | 1.51 | 0.55 | 0.49 | 0.03 | 0.02 | 0 | 11.4 | 0.69 | 0.69 | 0 | 0 | 0 | 0 | 83.78 | 43280.52 | 43280.47 | 43280.38 | 43280.46 | 43280.52 | 3544 | 521.64 | 7008 | 4560 | 5524 | 4722 | 3.7 | -8.25 | 5.34 | 2.83 | 2.43 | -1.82 | 21.41 | 39.94 | #DIV/0! | #DIV/0! | #DIV/0! | -267.82 | -905.05 | 0 | 0.504047 | 1.48029 | 0.538663 | 84.495403 | 11.073389 | 0.749949 | 0.021018 | 0.009842 | 0.027552 | 0.188461 | 0.655061 | 0.050768 | 0.025994 | 0.072971 | 0.009879 | 0 | 0.005453 | 0 | 0.000462 | 0.026716 | 0.007508 | 0.002 | 0.002 | 0.000402 | 0 | 0.02 | 0.023744 | 0 | 0.008429 | 0 | 0 | 1 | 0 | 37 | 0 | 0 | 0 | 0 | 6 | 0 | 3
30198 | 26 | 26 | 0 | 7040 | 7040 | 12379 | 1.51 | 0.55 | 0.49 | 0.03 | 0.02 | 0 | 11.43 | 0.69 | 0.68 | 0 | 0 | 0 | 0 | 83.81 | 43280.85 | 43280.81 | 43280.71 | 43280.8 | 43280.86 | 3431 | 501.02 | 7280 | 4839 | 5638 | 4699 | 2.4 | -9.44 | 0.07 | 5.6 | 9.53 | 2.13 | 17.74 | 54.99 | #DIV/0! | #DIV/0! | #DIV/0! | -158.83 | -1824.35 | 0.13 | 0.483498 | 1.440261 | 0.499989 | 84.377205 | 11.242266 | 0.759101 | 0.022014 | 0.007381 | 0.02773 | 0.201204 | 0.680507 | 0.041506 | 0.045922 | 0.072799 | 0.006912 | 0 | 0.004979 | 0 | 0.000222 | 0.023817 | 0.007343 | 0.002 | 0.002 | 0.000282 | 0 | 0.02 | 0.023171 | 0 | 0.00789 | 0 | 0 | 1 | 0 | 15 | 0 | 0 | 0 | 0 | 3 | 0 | 7
30199 | 137 | 137 | 0 | 6996 | 6996 | 12379 | 1.42 | 0.56 | 0.55 | 0.03 | 0.02 | 0 | 10.85 | 0.67 | 0.67 | 0 | 0 | 0 | 0 | 83.81 | 43280.92 | 43280.88 | 43280.78 | 43280.86 | 43280.92 | 3583 | 522.84 | 7271 | 4967 | 5659 | 4556 | 4.68 | -14.29 | 18.38 | 0 | 13.11 | 11.06 | 13.4 | 45.35 | #DIV/0! | #DIV/0! | #DIV/0! | -107.61 | -2730.08 | -0.3 | 0.495171 | 1.442471 | 0.494108 | 85.272015 | 10.492895 | 0.778377 | 0.022412 | 0.009027 | 0.027596 | 0.180588 | 0.554248 | 0.037256 | 0.033859 | 0.062184 | 0.008235 | 0 | 0.004551 | 0 | 0.000195 | 0.023467 | 0.006854 | 0.002 | 0.002 | 0.000474 | 0 | 0.02 | 0.022001 | 0 | 0.008017 | 0 | 0 | 0 | 0 | 120 | 0 | 0 | 0 | 0 | 17 | 0 | 0
30201 | 15 | 15 | 0 | 7036 | 7036 | 12379 | 1.51 | 0.55 | 0.49 | 0.03 | 0.02 | 0 | 11.41 | 0.69 | 0.69 | 0 | 0 | 0 | 0 | 83.76 | 43281.05 | 43281 | 43280.91 | 43280.99 | 43281.05 | 3436 | 508.58 | 6502 | 4547 | 5121 | 4656 | 0.53 | -8.44 | 5.04 | 5.14 | 20.95 | 19.61 | 18.22 | 48.43 | #DIV/0! | #DIV/0! | #DIV/0! | -168.3 | -1326.76 | 0.14 | 0.397872 | 1.445315 | 0.437323 | 84.371515 | 11.443994 | 0.751952 | 0.021869 | 0.008449 | 0.028048 | 0.198572 | 0.656874 | 0.03618 | 0.036906 | 0.064221 | 0.007207 | 0 | 0.003228 | 0 | 0.000347 | 0.026195 | 0.007189 | 0.002 | 0.002 | 0.000285 | 0 | 0.02 | 0.024277 | 0 | 0.008181 | 0 | 0 | 1 | 0 | 0 | 0 | 0 | 0 | 0 | 6 | 0 | 8
30202 | 15 | 15 | 0 | 7031 | 7031 | 12379 | 1.51 | 0.55 | 0.49 | 0.03 | 0.02 | 0 | 11.39 | 0.69 | 0.69 | 0 | 0 | 0 | 0 | 83.71 | 43281.11 | 43281.07 | 43280.97 | 43281.05 | 43281.11 | 3434 | 512.31 | 6700 | 4619 | 5107 | 4665 | 0.58 | -3.87 | 6.09 | 3.98 | 14.37 | 9.88 | 20.06 | 53.4 | #DIV/0! | #DIV/0! | #DIV/0! | -158.77 | -556.97 | 0.16 | 0.446163 | 1.461445 | 0.474613 | 84.361368 | 11.428799 | 0.72113 | 0.021376 | 0.007636 | 0.02596 | 0.182069 | 0.649419 | 0.028919 | 0.017006 | 0.068045 | 0.006956 | 0 | 0.004212 | 0 | 0.000224 | 0.030594 | 0.007574 | 0.002 | 0.002 | 0.000392 | 0 | 0.02 | 0.023704 | 0 | 0.008398 | 0 | 0 | 1 | 0 | 0 | 0 | 2 | 0 | 0 | 5 | 0 | 7
30204 | 13 | 13 | 0 | 7026 | 7026 | 12379 | 1.51 | 0.55 | 0.49 | 0.03 | 0.02 | 0 | 11.39 | 0.69 | 0.68 | 0 | 0 | 0 | 0 | 83.64 | 43281.21 | 43281.17 | 43281.08 | 43281.17 | 43281.22 | 2882 | 507.04 | 6097 | 3959 | 4550 | 4076 | 0.17 | -2.59 | 0.69 | 5.14 | 4.28 | 8.04 | 23.21 | 61.32 | #DIV/0! | #DIV/0! | #DIV/0! | -175.95 | -1676.42 | 0.36 | 0.455372 | 1.445425 | 0.529772 | 84.184845 | 11.484834 | 0.711364 | 0.020532 | 0.006336 | 0.027713 | 0.200365 | 0.686907 | 0.032427 | 0.046016 | 0.064475 | 0.007423 | 0 | 0.005006 | 0 | 0.000176 | 0.026786 | 0.0072 | 0.002 | 0.002 | 0.000324 | 0 | 0.02 | 0.024387 | 0 | 0.008317 | 0 | 0 | 1 | 0 | 0 | 0 | 3 | 0 | 0 | 2 | 0 | 7
30222 | 54 | 54 | 0 | 7040 | 7040 | 12379 | 1.57 | 0.51 | 0.54 | 0.02 | 0.01 | 0.01 | 11.43 | 0.63 | 0.63 | 0.04 | 0.04 | 0 | 0 | 83.75 | 43284.52 | 43284.47 | 43284.38 | 43284.46 | 43284.52 | 3463 | 504.74 | 7429 | 4498 | 5688 | 4809 | 3.56 | -2.2 | 6.3 | 4.31 | 2.96 | 7.13 | 14.17 | 27.32 | -152.44 | -163.45 | -353.52 | -35.73 | -2284.16 | -0.15 | 0.500999 | 1.516934 | 0.495193 | 84.556916 | 11.117531 | 0.649986 | 0.021168 | 0.010159 | 0.028686 | 0.180379 | 0.596447 | 0.097296 | 0.061636 | 0.066906 | 0.00455 | 0 | 0.005538 | 0 | 0.000224 | 0.025222 | 0.007457 | 0.002 | 0.002 | 0.000225 | 0 | 0.02 | 0.02436 | 0 | 0.008188 | 0 | 0 | 1 | 0 | 31 | 0 | 9 | 0 | 0 | 11 | 0 | 2
30269 | 19 | 19 | 0 | 7023 | 7023 | 12379 | 1.51 | 0.55 | 0.49 | 0.03 | 0.02 | 0 | 11.42 | 0.69 | 0.68 | 0 | 0 | 0 | 0 | 83.58 | 43288.09 | 43288.05 | 43287.95 | 43288.04 | 43288.09 | 3383 | 499.19 | 6749 | 4199 | 5197 | 4463 | -1.41 | -16.96 | -3.03 | 7.16 | 38.35 | 7.53 | 18.83 | 30.94 | #DIV/0! | #DIV/0! | #DIV/0! | -100.04 | -1983.03 | 0.51 | 0.453963 | 1.419164 | 0.340753 | 84.032158 | 11.703202 | 0.813321 | 0.02175 | 0.011338 | 0.033617 | 0.197194 | 0.703944 | 0.054352 | 0.049829 | 0.065025 | 0.005241 | 0 | 0.00314 | 0 | 0.00041 | 0.025161 | 0.007287 | 0.002 | 0.002 | 0.00034 | 0 | 0.02 | 0.026456 | 0 | 0.008357 | 0 | 0 | 1 | 0 | 0 | 0 | 0 | 0 | 0 | 8 | 0 | 10
30339 | 7 | 7 | 0 | 6965 | 6965 | 12379 | 1.52 | 0.42 | 0.34 | 0.03 | 0.01 | 0 | 10.8 | 0.7 | 0.7 | 0 | 0 | 0 | 0 | 83.62 | 43318.55 | 43318.51 | 43318.4 | 43318.48 | 43318.55 | 3673 | 532.24 | 7708 | 5459 | 6273 | 5810 | -3.27 | -4.33 | 0.05 | 3.23 | 30.96 | -10.74 | 18.46 | 21.33 | #DIV/0! | #DIV/0! | #DIV/0! | #DIV/0! | #DIV/0! | 0.86 | 0.387591 | 1.499952 | 0.296879 | 84.47742 | 11.35983 | 0.740715 | 0.022831 | 0.011801 | 0.028639 | 0.196386 | 0.709653 | 0.048899 | 0.053426 | 0.061007 | 0.005831 | 0 | 0.00228 | 0 | 0.000301 | 0.025562 | 0.007231 | 0.002 | 0.002 | 0.000282 | 0 | 0.02 | 0.031988 | 0 | 0.007495 | 0 | 0 | 1 | 0 | 0 | 0 | 0 | 0 | 0 | 2 | 0 | 4
30340 | 4 | 4 | 0 | 7000 | 7000 | 12379 | 1.53 | 0.42 | 0.35 | 0.03 | 0.01 | 0 | 10.85 | 0.7 | 0.7 | 0 | 0 | 0 | 0 | 84.04 | 43318.62 | 43318.58 | 43318.47 | 43318.55 | 43318.62 | 3429 | 507.25 | 8102 | 5142 | 6572 | 5571 | -3.87 | -9.34 | -2.21 | 2.32 | 35.8 | -13.28 | 27.55 | 29.97 | #DIV/0! | #DIV/0! | #DIV/0! | #DIV/0! | #DIV/0! | 0.95 | 0.396477 | 1.513995 | 0.276066 | 84.395126 | 11.426138 | 0.776338 | 0.020285 | 0.010504 | 0.027851 | 0.201992 | 0.725723 | 0.052961 | 0.013663 | 0.061564 | 0.006134 | 0 | 0.002388 | 0 | 0.000323 | 0.023663 | 0.007254 | 0.002 | 0.002 | 0.000211 | 0 | 0.02 | 0.030447 | 0 | 0.006895 | 0 | 0 | 1 | 0 | 0 | 0 | 0 | 0 | 0 | 0 | 0 | 3
30345 | 8 | 8 | 0 | 7000 | 7000 | 12379 | 1.53 | 0.42 | 0.35 | 0.03 | 0.01 | 0 | 10.85 | 0.7 | 0.7 | 0 | 0 | 0 | 0 | 84.04 | 43318.99 | 43318.95 | 43318.83 | 43318.92 | 43318.99 | 3451 | 501.31 | 8241 | 5280 | 6347 | 5805 | -2.86 | -4.54 | -1.78 | 2.93 | 27.7 | -12.07 | 21.62 | 20.57 | #DIV/0! | #DIV/0! | #DIV/0! | #DIV/0! | #DIV/0! | 0.81 | 0.392244 | 1.504512 | 0.310885 | 84.517764 | 11.314548 | 0.742214 | 0.021947 | 0.011914 | 0.027683 | 0.187929 | 0.722649 | 0.055885 | 0.008435 | 0.060646 | 0.022934 | 0 | 0.00248 | 0 | 0.000206 | 0.023035 | 0.007099 | 0.002 | 0.002 | 0.000337 | 0 | 0.02 | 0.032958 | 0 | 0.007697 | 0 | 0 | 1 | 0 | 4 | 0 | 0 | 0 | 0 | 0 | 0 | 3
30346 | 8 | 8 | 0 | 7000 | 7000 | 12379 | 1.53 | 0.42 | 0.35 | 0.03 | 0.01 | 0 | 10.85 | 0.7 | 0.7 | 0 | 0 | 0 | 0 | 84.04 | 43319.06 | 43319.02 | 43318.91 | 43318.99 | 43319.06 | 3712 | 544.44 | 7646 | 5159 | 6146 | 5552 | -4.6 | -4.36 | 1.45 | 4.44 | 24.29 | -10.72 | 23.77 | 29.34 | #DIV/0! | #DIV/0! | #DIV/0! | #DIV/0! | #DIV/0! | 1.08 | 0.387532 | 1.481256 | 0.325547 | 84.283842 | 11.505484 | 0.740969 | 0.021344 | 0.010599 | 0.032085 | 0.185586 | 0.699675 | 0.061416 | 0.053602 | 0.064125 | 0.046178 | 0 | 0.002494 | 0 | 0.000227 | 0.024789 | 0.007211 | 0.002 | 0.002 | 0.000257 | 0 | 0.02 | 0.033415 | 0 | 0.008367 | 0 | 0 | 1 | 0 | 0 | 0 | 0 | 0 | 0 | 2 | 0 | 5
30348 | 8 | 8 | 0 | 7000 | 7000 | 12379 | 1.53 | 0.42 | 0.35 | 0.03 | 0.01 | 0 | 10.85 | 0.7 | 0.7 | 0 | 0 | 0 | 0 | 84.04 | 43319.21 | 43319.17 | 43319.06 | 43319.14 | 43319.21 | 3460 | 519.6 | 7707 | 5100 | 6298 | 5566 | -3.62 | -4.12 | 2.33 | 4.11 | 33.11 | -10.65 | 22.5 | 25.12 | #DIV/0! | #DIV/0! | #DIV/0! | #DIV/0! | #DIV/0! | 0.84 | 0.387275 | 1.486306 | 0.287619 | 84.49029 | 11.397834 | 0.739262 | 0.021701 | 0.011232 | 0.028432 | 0.18324 | 0.693456 | 0.055424 | 0.024604 | 0.060217 | 0.034611 | 0 | 0.002357 | 0 | 0.000179 | 0.025519 | 0.007037 | 0.002 | 0.002 | 0.000299 | 0 | 0.02 | 0.031168 | 0 | 0.007937 | 0 | 0 | 1 | 0 | 0 | 0 | 0 | 0 | 0 | 2 | 0 | 5
30398 | 54 | 54 | 0 | 7001 | 7001 | 12379 | 1.49 | 0.48 | 0.45 | 0.03 | 0.02 | 0 | 10.86 | 0.64 | 0.64 | 0 | 0 | 0 | 0 | 84.04 | 43323.07 | 43323.03 | 43322.92 | 43323.01 | 43323.07 | 3448 | 511.35 | 7125 | 4852 | 5869 | 5025 | -1.47 | -1.86 | 2.48 | 7.35 | 20.66 | 6.27 | 22.53 | 37.4 | #DIV/0! | #DIV/0! | #DIV/0! | -649.16 | #DIV/0! | 0.5 | 0.42619 | 1.403799 | 0.38953 | 84.7661 | 11.166819 | 0.662542 | 0.020395 | 0.009583 | 0.026374 | 0.189138 | 0.634637 | 0.043775 | 0.088381 | 0.060797 | 0.016827 | 0 | 0.003513 | 0 | 0.000191 | 0.027164 | 0.006921 | 0.002 | 0.002 | 0.000391 | 0 | 0.02 | 0.024872 | 0 | 0.00806 | 0 | 0 | 1 | 0 | 29 | 0 | 8 | 0 | 0 | 7 | 0 | 9
30409 | 47 | 47 | 0 | 6996 | 6996 | 12379 | 1.49 | 0.49 | 0.45 | 0.03 | 0.02 | 0 | 10.82 | 0.64 | 0.64 | 0 | 0 | 0 | 0 | 84.01 | 43325.97 | 43325.93 | 43325.83 | 43325.91 | 43325.97 | 3267 | 486.81 | 6588 | 4080 | 5306 | 4390 | -4.03 | 0.48 | -1.61 | 2.75 | 18.25 | 1.22 | 19.01 | 38.64 | #DIV/0! | #DIV/0! | #DIV/0! | -255.39 | #DIV/0! | 0.86 | 0.449085 | 1.468223 | 0.402477 | 84.495572 | 11.414059 | 0.647768 | 0.021302 | 0.009398 | 0.025454 | 0.191251 | 0.660869 | 0.030144 | 0.014788 | 0.061775 | 0.008039 | 0 | 0.003458 | 0 | 0.00019 | 0.030294 | 0.00706 | 0.002 | 0.002 | 0.000261 | 0 | 0.02 | 0.026821 | 0 | 0.007713 | 0 | 0 | 1 | 0 | 25 | 0 | 9 | 0 | 0 | 5 | 0 | 7
30413 | 55 | 55 | 0 | 7011 | 7011 | 12379 | 1.5 | 0.49 | 0.45 | 0.03 | 0.02 | 0 | 10.88 | 0.64 | 0.64 | 0 | 0 | 0 | 0 | 84.14 | 43326.23 | 43326.19 | 43326.09 | 43326.17 | 43326.24 | 3380 | 498.08 | 7372 | 4379 | 5546 | 4957 | -2.68 | -10.28 | -4.84 | 1.53 | 15.9 | -0.8 | 19.97 | 29.23 | #DIV/0! | #DIV/0! | #DIV/0! | -487.43 | #DIV/0! | 0.89 | 0.455877 | 1.493241 | 0.413318 | 84.41926 | 11.310477 | 0.718925 | 0.021084 | 0.010841 | 0.025055 | 0.191626 | 0.683596 | 0.032428 | 0.049879 | 0.06068 | 0.012987 | 0 | 0.003714 | 0 | 0.00057 | 0.029181 | 0.007039 | 0.002 | 0.002 | 0.000345 | 0 | 0.02 | 0.027881 | 0 | 0.007996 | 0 | 0 | 1 | 0 | 31 | 0 | 9 | 0 | 0 | 10 | 0 | 4
30415 | 94 | 94 | 0 | 6991 | 6991 | 12379 | 1.38 | 0.45 | 0.49 | 0.03 | 0.01 | 0 | 10.85 | 0.64 | 0.64 | 0 | 0 | 0 | 0 | 84.02 | 43326.36 | 43326.32 | 43326.22 | 43326.31 | 43326.36 | 3435 | 503.3 | 7237 | 4607 | 5559 | 4492 | 1.4 | -3.2 | 2.08 | -0.4 | 40.28 | 12.67 | 20.32 | 4.24 | #DIV/0! | #DIV/0! | #DIV/0! | -350.08 | #DIV/0! | 0.09 | 0.437517 | 1.403919 | 0.272177 | 85.22272 | 10.859573 | 0.668105 | 0.020387 | 0.012877 | 0.025062 | 0.172013 | 0.63308 | 0.034171 | 0.074674 | 0.059142 | 0.010864 | 0 | 0.002655 | 0 | 0.000178 | 0.025697 | 0.006809 | 0.002 | 0.002 | 0.000201 | 0 | 0.02 | 0.026354 | 0 | 0.007825 | 0 | 0 | 1 | 0 | 72 | 0 | 7 | 0 | 0 | 8 | 0 | 6
30465 | 61 | 61 | 0 | 7006 | 7006 | 12379 | 1.5 | 0.48 | 0.45 | 0.03 | 0.02 | 0 | 10.86 | 0.64 | 0.64 | 0 | 0 | 0 | 0 | 84.1 | 43330.06 | 43330.02 | 43329.92 | 43330 | 43330.06 | 3499 | 519.99 | 7036 | 4559 | 5704 | 4848 | -0.52 | -5.74 | -13.63 | 4.86 | 11.45 | 0.38 | 14.94 | 42.59 | #DIV/0! | #DIV/0! | #DIV/0! | -549.83 | #DIV/0! | 0.69 | 0.4519 | 1.441485 | 0.434744 | 84.605526 | 11.061911 | 0.68779 | 0.02239 | 0.008789 | 0.03057 | 0.219739 | 0.739517 | 0.066387 | 0.046676 | 0.067781 | 0.014539 | 0 | 0.004862 | 0 | 0.000208 | 0.028372 | 0.007537 | 0.002 | 0.002 | 0.000409 | 0 | 0.02 | 0.026741 | 0 | 0.008127 | 0 | 0 | 1 | 0 | 41 | 0 | 5 | 0 | 0 | 8 | 0 | 6
30479 | 81 | 81 | 0 | 6978 | 6978 | 12379 | 1.24 | 0.59 | 0.53 | 0.02 | 0.02 | 0 | 10.84 | 0.69 | 0.69 | 0 | 0 | 0 | 0 | 83.68 | 43333.52 | 43333.48 | 43333.36 | 43333.45 | 43333.52 | 3584 | 534.37 | 8090 | 5339 | 6577 | 5827 | -4.01 | 0.48 | 10.75 | -15.82 | 17.57 | 10.3 | 23.8 | 12.64 | #DIV/0! | #DIV/0! | #DIV/0! | -32.52 | #DIV/0! | 0.96 | 0.487197 | 1.464508 | 0.497652 | 84.294359 | 11.472191 | 0.698124 | 0.018428 | 0.015875 | 0.023913 | 0.206738 | 0.627826 | 0.020071 | 0.006975 | 0.064752 | 0.005626 | 0 | 0.004141 | 0 | 0.000207 | 0.025105 | 0.007934 | 0.002 | 0.002 | 0.000275 | 0 | 0.02 | 0.02679 | 0 | 0.007312 | 0 | 0 | 1 | 0 | 60 | 0 | 4 | 0 | 0 | 9 | 0 | 7
30480 | 80 | 80 | 0 | 7013 | 7013 | 12379 | 1.25 | 0.6 | 0.53 | 0.02 | 0.02 | 0 | 10.87 | 0.7 | 0.7 | 0 | 0 | 0 | 0 | 84.13 | 43333.59 | 43333.54 | 43333.44 | 43333.53 | 43333.6 | 3563 | 537.16 | 7873 | 5579 | 6594 | 5159 | -4.27 | 0.17 | 10.88 | -13.92 | 18.85 | 7.9 | 23.67 | 13.22 | #DIV/0! | #DIV/0! | #DIV/0! | -54.48 | #DIV/0! | 1 | 0.489531 | 1.435725 | 0.490436 | 84.286842 | 11.472222 | 0.708318 | 0.018468 | 0.015784 | 0.025211 | 0.210845 | 0.627431 | 0.020696 | 0.019553 | 0.074079 | 0.006509 | 0 | 0.004503 | 0 | 0.00038 | 0.027269 | 0.008224 | 0.002 | 0.002 | 0.000352 | 0 | 0.02 | 0.026044 | 0 | 0.007578 | 0 | 0 | 1 | 0 | 60 | 0 | 3 | 0 | 0 | 7 | 0 | 9
30481 | 11 | 11 | 0 | 6988 | 6988 | 12379 | 1.24 | 0.59 | 0.52 | 0.02 | 0.02 | 0 | 10.86 | 0.69 | 0.69 | 0 | 0 | 0 | 0 | 83.81 | 43333.66 | 43333.62 | 43333.52 | 43333.6 | 43333.67 | 3255 | 480.58 | 6961 | 4079 | 5537 | 4394 | -3.15 | -3.81 | 3.5 | -15.96 | 19.04 | 9.24 | 21.76 | 6.53 | #DIV/0! | #DIV/0! | #DIV/0! | -85.85 | #DIV/0! | 1.02 | 0.48278 | 1.465113 | 0.48891 | 84.253708 | 11.371788 | 0.73227 | 0.018926 | 0.016996 | 0.02473 | 0.197929 | 0.679165 | 0.028597 | 0.062936 | 0.06961 | 0.007859 | 0 | 0.003809 | 0 | 0.000429 | 0.026255 | 0.007877 | 0.002 | 0.002 | 0.000377 | 0 | 0.02 | 0.02792 | 0 | 0.008017 | 0 | 0 | 1 | 0 | 0 | 0 | 0 | 0 | 0 | 3 | 0 | 7
30485 | 19 | 19 | 0 | 6752 | 6752 | 12379 | 1.41 | 0.43 | 0.41 | 0.02 | 0.01 | 0 | 10.92 | 0.65 | 0.65 | 0 | 0 | 0 | 0 | 80.63 | 43333.93 | 43333.89 | 43333.8 | 43333.88 | 43333.94 | 3351 | 485.3 | 6762 | 4119 | 5090 | 4182 | 0.93 | -2.76 | 9.91 | 0.29 | 6.43 | -5.93 | 1.93 | 14.94 | #DIV/0! | #DIV/0! | #DIV/0! | -394.1 | #DIV/0! | 0.38 | 0.45971 | 1.474656 | 0.423287 | 84.431715 | 11.373231 | 0.69767 | 0.02143 | 0.011752 | 0.026492 | 0.227195 | 0.617187 | 0.031334 | 0.031468 | 0.064526 | 0.008507 | 0 | 0.003868 | 0 | 0.000237 | 0.027271 | 0.007356 | 0.002 | 0.002 | 0.000247 | 0 | 0.02 | 0.029315 | 0 | 0.007546 | 0 | 0 | 1 | 0 | 0 | 0 | 4 | 0 | 0 | 8 | 0 | 6
30529 | 58 | 58 | 0 | 6990 | 6990 | 12379 | 1.35 | 0.49 | 0.49 | 0.03 | 0.02 | 0 | 10.85 | 0.64 | 0.64 | 0 | 0 | 0 | 0 | 84 | 43337.19 | 43337.15 | 43337.06 | 43337.14 | 43337.2 | 3499 | 513.95 | 7148 | 4927 | 5824 | 4569 | -3.58 | -3.47 | -5.99 | -10.08 | 16.4 | 2.81 | 21.58 | 12.5 | #DIV/0! | #DIV/0! | #DIV/0! | -198.92 | #DIV/0! | 1.11 | 0.479911 | 1.503712 | 0.413145 | 84.332988 | 11.409064 | 0.673516 | 0.020245 | 0.01551 | 0.026072 | 0.18315 | 0.688408 | 0.031636 | 0.058716 | 0.058939 | 0.009173 | 0 | 0.004169 | 0 | 0.000176 | 0.023781 | 0.007464 | 0.002 | 0.002 | 0.000217 | 0 | 0.02 | 0.028913 | 0 | 0.007095 | 0 | 0 | 1 | 0 | 30 | 0 | 6 | 10 | 0 | 7 | 0 | 4
30542 | 62 | 62 | 0 | 6929 | 6929 | 12379 | 1.34 | 0.51 | 0.53 | 0.02 | 0.01 | 0.01 | 10.77 | 0.63 | 0.63 | 0.01 | 0.05 | 0 | 0 | 83.12 | 43340.52 | 43340.48 | 43340.38 | 43340.47 | 43340.53 | 3430 | 498.26 | 6821 | 4259 | 5435 | 4606 | -1.98 | -9.87 | -5.51 | -7.36 | 22.49 | 5.45 | 11.71 | -2.6 | -73.03 | -123.26 | -269.05 | -157.1 | #DIV/0! | 0.75 | 0.510006 | 1.469626 | 0.401739 | 84.496061 | 11.250921 | 0.707666 | 0.01946 | 0.014178 | 0.023723 | 0.190275 | 0.681995 | 0.024488 | 0.041276 | 0.060004 | 0.009944 | 0 | 0.003398 | 0 | 0.000234 | 0.026562 | 0.007333 | 0.002 | 0.002 | 0.00027 | 0 | 0.02 | 0.028479 | 0 | 0.008361 | 0 | 0 | 1 | 0 | 45 | 0 | 8 | 0 | 0 | 3 | 0 | 5
30544 | 52 | 52 | 0 | 6989 | 6989 | 12379 | 1.35 | 0.51 | 0.53 | 0.02 | 0.01 | 0.01 | 10.84 | 0.64 | 0.64 | 0.01 | 0.05 | 0 | 0 | 83.85 | 43340.66 | 43340.62 | 43340.52 | 43340.6 | 43340.66 | 3511 | 514.66 | 7240 | 4560 | 5451 | 4813 | -3.74 | -1.07 | -8.29 | -6.76 | 14.37 | 5.93 | 13.1 | -11.58 | -73.97 | -229.23 | -258.28 | -121.73 | #DIV/0! | 0.98 | 0.508572 | 1.45968 | 0.444092 | 84.31593 | 11.424372 | 0.652658 | 0.019186 | 0.015414 | 0.024892 | 0.184547 | 0.704863 | 0.037685 | 0.042006 | 0.057968 | 0.008574 | 0 | 0.005097 | 0 | 0.000256 | 0.024083 | 0.007648 | 0.002 | 0.002 | 0.000226 | 0 | 0.02 | 0.030523 | 0 | 0.007728 | 0 | 0 | 1 | 0 | 30 | 0 | 8 | 0 | 0 | 6 | 0 | 7
30790 | 28 | 28 | 0 | 7017 | 7017 | 12379 | 1.51 | 0.49 | 0.47 | 0.02 | 0.01 | 0 | 10.86 | 0.64 | 0.64 | 0 | 0 | 0 | 0 | 84.22 | 43367.68 | 43367.64 | 43367.54 | 43367.62 | 43367.68 | 3474 | 506.64 | 6726 | 4260 | 5215 | 4675 | -2.45 | -8.69 | 4.38 | -2.23 | 36.11 | 14.24 | -5.57 | 28.76 | #DIV/0! | #DIV/0! | #DIV/0! | -115.49 | -478.09 | 0.61 | 0.407372 | 1.559064 | 0.318077 | 84.66148 | 11.253214 | 0.705883 | 0.02355 | 0.009038 | 0.030027 | 0.189086 | 0.62002 | 0.046963 | 0.006978 | 0.069544 | 0.005996 | 0 | 0.003194 | 0 | 0.000199 | 0.026243 | 0.007233 | 0.002 | 0.002 | 0.000382 | 0 | 0.02 | 0.025678 | 0 | 0.00678 | 0 | 0 | 2 | 0 | 15 | 0 | 3 | 0 | 0 | 8 | 0 | 0
31149 | 25 | 25 | 0 | 7007 | 7007 | 12379 | 1.53 | 0.45 | 0.52 | 0.02 | 0.02 | 0.02 | 10.88 | 0.64 | 0.64 | 0.06 | 0.02 | 0 | 0 | 83.92 | 43405.22 | 43405.18 | 43405.12 | 43405.17 | 43405.22 | 3326 | 492.67 | 6481 | 4019 | 4953 | 4312 | -2.27 | -2.78 | -2.14 | -1.91 | 29.93 | 10.56 | 4.97 | 58.85 | -33.07 | -52.85 | -855.97 | -172.02 | #DIV/0! | 0.61 | 0.471584 | 1.579709 | 0.318566 | 84.485761 | 11.270135 | 0.666874 | 0.02321 | 0.006334 | 0.026587 | 0.191002 | 0.663623 | 0.099253 | 0.029788 | 0.06898 | 0.008822 | 0 | 0.003914 | 0 | 0.000231 | 0.023423 | 0.007341 | 0.002 | 0.002 | 0.00024 | 0 | 0.02 | 0.023318 | 0 | 0.007306 | 0 | 0 | 1 | 0 | 12 | 0 | 7 | 0 | 0 | 5 | 0 | 0
31216 | 47 | 47 | 0 | 6997 | 6997 | 12379 | 1.42 | 0.51 | 0.41 | 0.02 | 0.02 | 0 | 10.85 | 0.67 | 0.68 | 0 | 0 | 0 | 0 | 84.01 | 43416.48 | 43416.44 | 43416.38 | 43416.42 | 43416.48 | 3572 | 522.91 | 6816 | 4523 | 5414 | 4604 | -0.75 | -4.64 | 6.62 | -2.96 | 21.51 | -0.24 | -1.81 | 56.44 | #DIV/0! | #DIV/0! | #DIV/0! | -302.81 | -3559.29 | 0.64 | 0.414279 | 1.483164 | 0.409757 | 84.661921 | 11.086379 | 0.711625 | 0.025266 | 0.006635 | 0.047715 | 0.170682 | 0.639792 | 0.134138 | 0.045813 | 0.065318 | 0.009024 | 0 | 0.003333 | 0 | 0.000254 | 0.021563 | 0.007268 | 0.002 | 0.002 | 0.000329 | 0 | 0.02 | 0.024723 | 0 | 0.007021 | 0 | 0 | 1 | 0 | 34 | 0 | 2 | 0 | 0 | 7 | 0 | 3
31343 | 64 | 64 | 0 | 7354 | 7354 | 12379 | 1.49 | 0.49 | 0.44 | 0.03 | 0.02 | 0 | 11.46 | 0.71 | 0.71 | 0 | 0 | 0 | 0 | 88.28 | 43427.51 | 43427.47 | 43427.41 | 43427.45 | 43427.51 | 3668 | 533.6 | 7086 | 4645 | 5692 | 5019 | -3.48 | -2.12 | 5.33 | -0.9 | 27.85 | 10.54 | 12.61 | 42.49 | #DIV/0! | #DIV/0! | #DIV/0! | -362 | -12756.79 | 0.82 | 0.376994 | 1.454072 | 0.342635 | 84.504077 | 11.440099 | 0.695713 | 0.023085 | 0.009659 | 0.031519 | 0.189512 | 0.645896 | 0.070041 | 0.042483 | 0.071125 | 0.007256 | 0 | 0.003181 | 0 | 0.000202 | 0.023558 | 0.007516 | 0.002 | 0.002 | 0.000321 | 0 | 0.02 | 0.029657 | 0 | 0.007399 | 0 | 0 | 1 | 25 | 0 | 0 | 4 | 20 | 0 | 6 | 0 | 8
31345 | 89 | 89 | 0 | 7000 | 7000 | 12379 | 1.5 | 0.38 | 0.35 | 0.03 | 0.02 | 0 | 11.04 | 0.69 | 0.69 | 0 | 0 | 0 | 0 | 83.93 | 43427.66 | 43427.62 | 43427.56 | 43427.6 | 43427.67 | 3695 | 544.34 | 7560 | 4798 | 5985 | 5244 | 0.85 | -10.58 | 3.8 | 6.23 | 19.63 | -3.37 | 13.42 | 51.99 | #DIV/0! | #DIV/0! | #DIV/0! | #DIV/0! | #DIV/0! | 0.41 | 0.361803 | 1.427223 | 0.309597 | 84.743752 | 11.10094 | 0.778955 | 0.025213 | 0.008546 | 0.041151 | 0.213486 | 0.677606 | 0.101928 | 0.02588 | 0.08086 | 0.005076 | 0 | 0.002904 | 0 | 0.000204 | 0.025564 | 0.007557 | 0.002 | 0.002 | 0.000594 | 0 | 0.02 | 0.0306 | 0 | 0.00656 | 0 | 0 | 1 | 25 | 32 | 0 | 0 | 20 | 0 | 3 | 0 | 8
31346 | 74 | 74 | 0 | 7002 | 7002 | 12379 | 1.5 | 0.38 | 0.35 | 0.03 | 0.02 | 0 | 11.05 | 0.69 | 0.69 | 0 | 0 | 0 | 0 | 83.95 | 43427.72 | 43427.68 | 43427.63 | 43427.67 | 43427.73 | 3347 | 494.46 | 6690 | 4139 | 5245 | 4629 | 0.38 | -19.67 | -1.16 | 2.4 | 12.91 | -1.75 | 11.5 | 59.23 | #DIV/0! | #DIV/0! | #DIV/0! | #DIV/0! | #DIV/0! | 0.73 | 0.356109 | 1.48555 | 0.335525 | 84.47254 | 11.153547 | 0.84293 | 0.02577 | 0.007256 | 0.045579 | 0.21209 | 0.712596 | 0.131108 | 0.034013 | 0.083019 | 0.006331 | 0 | 0.002805 | 0 | 0.000264 | 0.024917 | 0.007779 | 0.002 | 0.002 | 0.000335 | 0 | 0.02 | 0.029399 | 0 | 0.006538 | 0 | 0 | 1 | 25 | 24 | 0 | 0 | 20 | 0 | 0 | 0 | 4
31348 | 110 | 110 | 0 | 6997 | 6997 | 12379 | 1.39 | 0.49 | 0.43 | 0.03 | 0.02 | 0 | 10.86 | 0.67 | 0.67 | 0 | 0 | 0 | 0 | 84.04 | 43427.85 | 43427.81 | 43427.76 | 43427.8 | 43427.86 | 3414 | 511.61 | 6935 | 4447 | 5302 | 4442 | 1.09 | -12.22 | -1.53 | -2.27 | 22.29 | 8.88 | 11.25 | 28.87 | #DIV/0! | #DIV/0! | #DIV/0! | -195.95 | -6471.78 | 0.45 | 0.399024 | 1.442552 | 0.384122 | 84.851443 | 10.890606 | 0.763353 | 0.023053 | 0.012081 | 0.041123 | 0.204136 | 0.69507 | 0.086175 | 0.030431 | 0.076388 | 0.005689 | 0 | 0.003073 | 0 | 0.000204 | 0.024227 | 0.007741 | 0.002 | 0.002 | 0.000336 | 0 | 0.02 | 0.028241 | 0 | 0.006931 | 0 | 0 | 1 | 25 | 57 | 0 | 0 | 20 | 0 | 2 | 0 | 5
31350 | 90 | 90 | 0 | 6992 | 6992 | 12379 | 1.39 | 0.49 | 0.43 | 0.03 | 0.02 | 0 | 10.85 | 0.67 | 0.67 | 0 | 0 | 0 | 0 | 83.97 | 43427.98 | 43427.93 | 43427.88 | 43427.92 | 43427.98 | 3162 | 474.7 | 6634 | 4070 | 5178 | 4715 | -2.9 | -9.25 | 1.86 | -1.58 | 18.95 | 1.67 | 9.53 | 26.11 | #DIV/0! | #DIV/0! | #DIV/0! | -188.26 | -535.54 | 0.89 | 0.430633 | 1.43363 | 0.400366 | 84.477494 | 11.333941 | 0.742705 | 0.023498 | 0.012548 | 0.031928 | 0.195424 | 0.671683 | 0.065962 | 0.002945 | 0.071882 | 0.005545 | 0 | 0.003274 | 0 | 0.000224 | 0.024633 | 0.007453 | 0.002 | 0.002 | 0.000342 | 0 | 0.02 | 0.033038 | 0 | 0.006852 | 0 | 0 | 1 | 25 | 33 | 0 | 0 | 20 | 0 | 3 | 0 | 8
31352 | 103 | 103 | 0 | 6992 | 6992 | 12379 | 1.39 | 0.49 | 0.43 | 0.03 | 0.02 | 0 | 10.86 | 0.67 | 0.68 | 0 | 0 | 0 | 0 | 83.96 | 43428.09 | 43428.05 | 43428 | 43428.04 | 43428.1 | 3416 | 510.92 | 6640 | 4259 | 4910 | 4441 | -4.05 | 0.89 | 8.08 | 2.51 | 20.95 | 6.09 | 8.29 | 37.16 | #DIV/0! | #DIV/0! | #DIV/0! | -117.88 | -641.71 | 0.78 | 0.409133 | 1.377078 | 0.390931 | 84.556947 | 11.47266 | 0.675179 | 0.023836 | 0.010679 | 0.029508 | 0.193611 | 0.63025 | 0.048189 | 0.003437 | 0.074922 | 0.004121 | 0 | 0.003158 | 0 | 0.000309 | 0.025766 | 0.007709 | 0.002 | 0.002 | 0.000312 | 0 | 0.02 | 0.030957 | 0 | 0.007307 | 0 | 0 | 1 | 25 | 30 | 0 | 7 | 20 | 0 | 8 | 0 | 12
31353 | 115 | 115 | 0 | 6967 | 6967 | 12379 | 1.39 | 0.49 | 0.43 | 0.03 | 0.02 | 0 | 10.81 | 0.67 | 0.67 | 0 | 0 | 0 | 0 | 83.67 | 43428.15 | 43428.11 | 43428.06 | 43428.1 | 43428.15 | 3372 | 503.13 | 6580 | 4245 | 4932 | 4472 | -1.06 | -12.32 | 3.52 | -5.19 | 8.45 | 6.1 | 6.83 | 33.43 | #DIV/0! | #DIV/0! | #DIV/0! | -110.44 | -632.18 | 0.78 | 0.4121 | 1.484439 | 0.453143 | 84.564516 | 11.133336 | 0.764486 | 0.0242 | 0.011302 | 0.038893 | 0.202333 | 0.660939 | 0.067688 | 0.003405 | 0.074393 | 0.004055 | 0 | 0.00349 | 0 | 0.000293 | 0.025227 | 0.007786 | 0.002 | 0.002 | 0.000459 | 0 | 0.02 | 0.032282 | 0 | 0.007236 | 0 | 0 | 1 | 25 | 60 | 0 | 0 | 20 | 0 | 6 | 0 | 3
31434 | 48 | 48 | 0 | 7001 | 7001 | 12379 | 1.45 | 0.49 | 0.44 | 0.02 | 0.01 | 0 | 10.85 | 0.67 | 0.67 | 0 | 0.04 | 0 | 0 | 83.99 | 43442.25 | 43442.2 | 43442.15 | 43442.19 | 43442.25 | 3398 | 495.19 | 6740 | 4140 | 5354 | 4687 | -1.92 | -7.77 | 4.86 | -2.79 | 19.6 | 6.41 | -4.76 | 32.83 | #DIV/0! | -19348.49 | -341.98 | -213.35 | -140.77 | 0.68 | 0.420971 | 1.511638 | 0.398046 | 84.563424 | 11.208026 | 0.733092 | 0.02413 | 0.008913 | 0.036831 | 0.20044 | 0.648964 | 0.066671 | 0.003164 | 0.071221 | 0.007083 | 0 | 0.003853 | 0 | 0.00017 | 0.030044 | 0.007366 | 0.002 | 0.002 | 0.000252 | 0 | 0.02 | 0.024466 | 0 | 0.007236 | 0 | 0 | 1 | 0 | 39 | 0 | 0 | 0 | 0 | 6 | 0 | 2
31439 | 32 | 32 | 0 | 7055 | 7055 | 12379 | 1.35 | 0.5 | 0.45 | 0.03 | 0.02 | 0 | 10.94 | 0.68 | 0.68 | 0 | 0 | 0 | 0 | 84.76 | 43442.58 | 43442.54 | 43442.47 | 43442.52 | 43442.58 | 3301 | 492.83 | 7253 | 4619 | 5791 | 5078 | -4.67 | -8.7 | 8.53 | -10.05 | 17.68 | 12.68 | 11.8 | 42.22 | #DIV/0! | -27293.68 | #DIV/0! | -260.91 | -6302.8 | 1.28 | 0.393175 | 1.499631 | 0.411099 | 84.173453 | 11.518435 | 0.743811 | 0.022785 | 0.010456 | 0.050465 | 0.196644 | 0.6264 | 0.093189 | 0.083495 | 0.071597 | 0.007942 | 0 | 0.003365 | 0 | 0.000216 | 0.029368 | 0.007334 | 0.002 | 0.002 | 0.000332 | 0 | 0.02 | 0.025263 | 0 | 0.007545 | 0 | 0 | 1 | 0 | 20 | 0 | 0 | 0 | 0 | 7 | 0 | 4
31440 | 14 | 14 | 0 | 6950 | 6950 | 12379 | 1.39 | 0.49 | 0.44 | 0.03 | 0.02 | 0 | 10.82 | 0.67 | 0.67 | 0 | 0 | 0 | 0 | 83.41 | 43442.64 | 43442.6 | 43442.54 | 43442.59 | 43442.64 | 3450 | 505.49 | 6340 | 4138 | 4990 | 4485 | -2.93 | -8.08 | 6.9 | -3.73 | 19.19 | 5.99 | 12.18 | 59.85 | #DIV/0! | -20746.81 | #DIV/0! | -264.93 | -5006.51 | 0.92 | 0.426873 | 1.47031 | 0.401367 | 84.390598 | 11.369894 | 0.736101 | 0.022643 | 0.006878 | 0.039157 | 0.186254 | 0.636384 | 0.071989 | 0.067597 | 0.067981 | 0.008165 | 0 | 0.003392 | 0 | 0.000224 | 0.030539 | 0.007097 | 0.002 | 0.002 | 0.000264 | 0 | 0.02 | 0.024725 | 0 | 0.007568 | 0 | 0 | 1 | 0 | 0 | 0 | 0 | 0 | 0 | 6 | 0 | 7
31507 | 67 | 67 | 0 | 6999 | 6999 | 12379 | 1.44 | 0.54 | 0.5 | 0.02 | 0.01 | 0 | 10.85 | 0.67 | 0.67 | 0 | 0 | 0 | 0 | 83.91 | 43448.72 | 43448.68 | 43448.62 | 43448.66 | 43448.73 | 3555 | 520.8 | 7158 | 4849 | 5703 | 4796 | -2.42 | -4.2 | 7.68 | 1.12 | 10.43 | 8.68 | -13.17 | 41.12 | #DIV/0! | #DIV/0! | #DIV/0! | -36.04 | -2022.6 | 0.68 | 0.462499 | 1.441746 | 0.487924 | 84.507755 | 11.26973 | 0.708488 | 0.023632 | 0.007521 | 0.031364 | 0.193664 | 0.630812 | 0.065103 | 0.004913 | 0.068361 | 0.004276 | 0 | 0.004923 | 0 | 0.000211 | 0.026686 | 0.007228 | 0.002 | 0.002 | 0.000283 | 0 | 0.02 | 0.022509 | 0 | 0.00637 | 0 | 0 | 2 | 0 | 47 | 0 | 3 | 0 | 0 | 7 | 0 | 8
31509 | 52 | 52 | 0 | 6999 | 6999 | 12379 | 1.44 | 0.54 | 0.5 | 0.02 | 0.01 | 0 | 10.85 | 0.67 | 0.67 | 0 | 0 | 0 | 0 | 83.9 | 43448.86 | 43448.82 | 43448.76 | 43448.8 | 43448.86 | 3418 | 499.71 | 7166 | 4671 | 5650 | 4826 | -3.18 | -6.5 | 3.83 | 0.39 | 5.4 | 5.01 | 2.18 | 40.45 | #DIV/0! | #DIV/0! | #DIV/0! | -30.5 | -5719.11 | 0.93 | 0.483455 | 1.452357 | 0.519355 | 84.288805 | 11.353373 | 0.724141 | 0.0229 | 0.008611 | 0.0327 | 0.201127 | 0.657099 | 0.073762 | 0.013469 | 0.071927 | 0.004102 | 0 | 0.005531 | 0 | 0.000234 | 0.026057 | 0.007608 | 0.002 | 0.002 | 0.00023 | 0 | 0.02 | 0.022542 | 0 | 0.006614 | 0 | 0 | 2 | 0 | 36 | 0 | 1 | 0 | 0 | 5 | 0 | 8
31516 | 23 | 23 | 0 | 6998 | 6998 | 12379 | 1.46 | 0.54 | 0.49 | 0.02 | 0.01 | 0 | 11.02 | 0.68 | 0.62 | 0 | 0 | 0 | 0 | 83.75 | 43449.29 | 43449.25 | 43449.19 | 43449.23 | 43449.29 | 3319 | 487.52 | 6609 | 3838 | 5107 | 4483 | -1.95 | -7.3 | -11.12 | 1.33 | 13.03 | 10.34 | -1.52 | 45.31 | #DIV/0! | #DIV/0! | #DIV/0! | -152.07 | #DIV/0! | 0.79 | 0.449275 | 1.459894 | 0.478778 | 84.267338 | 11.390543 | 0.741876 | 0.02399 | 0.007958 | 0.031263 | 0.194409 | 0.697366 | 0.072963 | 0.004764 | 0.077114 | 0.007357 | 0 | 0.004523 | 0 | 0.000212 | 0.02552 | 0.007376 | 0.002 | 0.002 | 0.000407 | 0 | 0.02 | 0.026238 | 0 | 0.006836 | 0 | 0 | 2 | 0 | 0 | 0 | 0 | 0 | 0 | 14 | 0 | 7
31517 | 59 | 59 | 0 | 6860 | 6860 | 12379 | 1.29 | 0.54 | 0.49 | 0.02 | 0.02 | 0 | 10.84 | 0.67 | 0.68 | 0 | 0.02 | 0 | 0 | 82.09 | 43449.35 | 43449.31 | 43449.25 | 43449.3 | 43449.36 | 3358 | 492.23 | 7139 | 4380 | 5595 | 4913 | 2.26 | -1.51 | 10.35 | -19.53 | 12.22 | 8.96 | 7.17 | 38.23 | #DIV/0! | #DIV/0! | -941.82 | -96.35 | -2214.61 | 0.3 | 0.46377 | 1.599398 | 0.490976 | 84.671287 | 10.960359 | 0.701534 | 0.023229 | 0.00976 | 0.028656 | 0.187938 | 0.626995 | 0.054825 | 0.00911 | 0.070018 | 0.006018 | 0 | 0.008278 | 0 | 0.000216 | 0.024312 | 0.007111 | 0.002 | 0.002 | 0.000569 | 0 | 0.02 | 0.024555 | 0 | 0.007085 | 0 | 0 | 2 | 40 | 5 | 0 | 4 | 0 | 0 | 8 | 0 | 0
31541 | 87 | 87 | 0 | 6971 | 6971 | 12379 | 1.28 | 0.52 | 0.5 | 0.02 | 0.01 | 0 | 10.83 | 0.67 | 0.67 | 0 | 0.06 | 0 | 0 | 83.65 | 43452.87 | 43452.83 | 43452.76 | 43452.81 | 43452.88 | 3477 | 509.3 | 7899 | 5338 | 6190 | 5404 | -0.8 | -5.07 | 14.02 | -10.51 | 18.86 | 12.44 | 0.43 | 14.59 | #DIV/0! | #DIV/0! | -172.2 | -366.03 | -673.69 | 0.43 | 0.446791 | 1.440163 | 0.430101 | 84.800771 | 11.113395 | 0.714099 | 0.021291 | 0.011021 | 0.029867 | 0.175713 | 0.589985 | 0.049488 | 0.002697 | 0.061942 | 0.015159 | 0 | 0.00455 | 0 | 0.00017 | 0.029556 | 0.007043 | 0.002 | 0.002 | 0.000296 | 0 | 0.02 | 0.024408 | 0 | 0.007496 | 0 | 0 | 1 | 0 | 63 | 0 | 4 | 0 | 0 | 12 | 0 | 7
31542 | 70 | 70 | 0 | 6956 | 6956 | 12379 | 1.28 | 0.52 | 0.5 | 0.02 | 0.01 | 0 | 10.81 | 0.67 | 0.67 | 0 | 0.06 | 0 | 0 | 83.46 | 43452.93 | 43452.89 | 43452.84 | 43452.88 | 43452.94 | 3442 | 508.19 | 6674 | 4370 | 5174 | 4444 | -1.95 | -4.43 | 8.61 | -14.08 | 13.67 | 12.99 | 0.34 | 17.06 | #DIV/0! | #DIV/0! | -189.43 | -339.3 | -952.85 | 0.72 | 0.446891 | 1.487159 | 0.457554 | 84.546131 | 11.244944 | 0.709355 | 0.021321 | 0.010705 | 0.031134 | 0.186717 | 0.626871 | 0.05446 | 0.003678 | 0.064206 | 0.014415 | 0 | 0.003517 | 0 | 0.000162 | 0.028154 | 0.006982 | 0.002 | 0.002 | 0.000268 | 0 | 0.02 | 0.024363 | 0 | 0.007016 | 0 | 0 | 1 | 0 | 54 | 0 | 3 | 0 | 0 | 7 | 0 | 5
31543 | 63.5 | 63.5 | 0 | 7081 | 7081 | 12379 | 1.3 | 0.53 | 0.51 | 0.02 | 0.01 | 0 | 10.95 | 0.68 | 0.69 | 0 | 0.06 | 0 | 0 | 85.02 | 43452.99 | 43452.95 | 43452.9 | 43452.94 | 43453 | 3436 | 504.63 | 6625 | 4335 | 5146 | 4407 | 0.17 | -7.34 | 8.92 | -10.36 | 9.41 | 10.72 | 0.45 | 23.1 | #DIV/0! | #DIV/0! | -179.31 | -195.33 | -1268.41 | 0.44 | 0.453249 | 1.43273 | 0.48108 | 84.838072 | 10.960912 | 0.733096 | 0.021268 | 0.009896 | 0.030304 | 0.181937 | 0.626569 | 0.052901 | 0.004696 | 0.066239 | 0.009478 | 0 | 0.005636 | 0 | 0.000203 | 0.030407 | 0.007083 | 0.002 | 0.002 | 0.0003 | 0 | 0.02 | 0.022884 | 0 | 0.007061 | 0 | 0 | 1 | 0 | 48 | 0 | 0.5 | 0 | 0 | 7.5 | 0 | 6.5
31550 | 100 | 100 | 0 | 6985 | 6985 | 12379 | 1.3 | 0.55 | 0.5 | 0.02 | 0.02 | 0 | 10.85 | 0.67 | 0.68 | 0 | 0.02 | 0 | 0 | 83.81 | 43453.46 | 43453.42 | 43453.36 | 43453.4 | 43453.47 | 3486 | 513.63 | 7375 | 4724 | 5803 | 4808 | -0.49 | -5.39 | 11.69 | -12.07 | 11.64 | 9.32 | 14.92 | 17 | #DIV/0! | #DIV/0! | -1031.79 | -143.17 | -1253.02 | 0.56 | 0.462213 | 1.475389 | 0.491422 | 84.679594 | 11.08135 | 0.718196 | 0.021118 | 0.013038 | 0.027354 | 0.20254 | 0.608148 | 0.052451 | 0.00523 | 0.067395 | 0.007894 | 0 | 0.003799 | 0 | 0.000309 | 0.021975 | 0.007025 | 0.002 | 0.002 | 0.000266 | 0 | 0.02 | 0.022484 | 0 | 0.006811 | 0 | 0 | 1 | 0 | 84 | 0 | 2 | 0 | 0 | 9 | 0 | 4
31557 | 46 | 46 | 0 | 6992 | 6992 | 12379 | 1.29 | 0.52 | 0.48 | 0.02 | 0.01 | 0 | 10.85 | 0.67 | 0.68 | 0 | 0.06 | 0 | 0 | 83.93 | 43453.97 | 43453.93 | 43453.87 | 43453.91 | 43453.97 | 3450 | 502.77 | 6930 | 4618 | 5545 | 4867 | -2.51 | -3.57 | 4.24 | -13.12 | 25.59 | 17.31 | -3.83 | -17.35 | #DIV/0! | #DIV/0! | -214.41 | -257.87 | -657.73 | 0.7 | 0.404008 | 1.477459 | 0.39263 | 84.590193 | 11.292559 | 0.705733 | 0.023006 | 0.015043 | 0.029748 | 0.192233 | 0.663263 | 0.041419 | 0.004389 | 0.064194 | 0.010838 | 0 | 0.003193 | 0 | 0.000302 | 0.02656 | 0.006886 | 0.002 | 0.002 | 0.000297 | 0 | 0.02 | 0.025245 | 0 | 0.006803 | 0 | 0 | 1 | 0 | 28 | 0 | 3 | 0 | 0 | 9 | 0 | 5
31558 | 43 | 43 | 0 | 7027 | 7027 | 12379 | 1.29 | 0.52 | 0.48 | 0.02 | 0.01 | 0 | 10.9 | 0.68 | 0.69 | 0 | 0.06 | 0 | 0 | 84.36 | 43454.03 | 43453.99 | 43453.93 | 43453.97 | 43454.03 | 3443 | 510.15 | 6787 | 4438 | 5336 | 4763 | -4.58 | -0.74 | 4.2 | -11.19 | 26.25 | 17.2 | 3.48 | -15.82 | #DIV/0! | #DIV/0! | -207.82 | -559.86 | -518.9 | 0.91 | 0.40471 | 1.450552 | 0.389527 | 84.422258 | 11.510051 | 0.687325 | 0.021383 | 0.014833 | 0.029641 | 0.188912 | 0.662988 | 0.039333 | 0.003567 | 0.061998 | 0.019964 | 0 | 0.003061 | 0 | 0.000211 | 0.026734 | 0.00672 | 0.002 | 0.002 | 0.000247 | 0 | 0.02 | 0.024781 | 0 | 0.007205 | 0 | 0 | 1 | 0 | 20 | 0 | 5 | 0 | 0 | 9 | 0 | 8
31561 | 12 | 12 | 0 | 6946 | 6946 | 12379 | 1.29 | 0.52 | 0.52 | 0.02 | 0.01 | 0 | 10.88 | 0.67 | 0.68 | 0 | 0.06 | 0 | 0 | 83.21 | 43454.26 | 43454.21 | 43454.15 | 43454.19 | 43454.26 | 3592 | 531.68 | 7295 | 4856 | 5880 | 4970 | -4.24 | -5.67 | 8.07 | -18.81 | 14.31 | 15.85 | 2.3 | -21.12 | #DIV/0! | #DIV/0! | -204.87 | -442.28 | -3173.54 | 1.1 | 0.443517 | 1.565397 | 0.454544 | 84.081962 | 11.591954 | 0.72792 | 0.02193 | 0.015552 | 0.032458 | 0.188731 | 0.642614 | 0.038881 | 0.019087 | 0.063288 | 0.017406 | 0 | 0.003827 | 0 | 0.00017 | 0.02712 | 0.006835 | 0.002 | 0.002 | 0.000308 | 0 | 0.02 | 0.02524 | 0 | 0.007258 | 0 | 0 | 5 | 0 | 0 | 0 | 1 | 0 | 0 | 6 | 0 | 0
31568 | 77 | 77 | 0 | 6986 | 6986 | 12379 | 1.29 | 0.51 | 0.42 | 0.02 | 0.01 | 0 | 10.84 | 0.67 | 0.67 | 0 | 0.06 | 0 | 0 | 83.93 | 43454.77 | 43454.73 | 43454.67 | 43454.71 | 43454.77 | 3378 | 500.07 | 6804 | 4715 | 5287 | 4715 | -2.03 | -5.58 | 7.17 | -0.25 | 14.77 | 13.79 | -0.52 | 25.53 | #DIV/0! | #DIV/0! | -251.51 | -342.09 | -1212.14 | 0.56 | 0.36716 | 1.316824 | 0.444528 | 84.784776 | 11.238704 | 0.719265 | 0.021432 | 0.009689 | 0.030222 | 0.214475 | 0.633041 | 0.039923 | 0.004057 | 0.069966 | 0.011201 | 0 | 0.003483 | 0 | 0.000284 | 0.02692 | 0.00704 | 0.002 | 0.002 | 0.00035 | 0 | 0.02 | 0.024675 | 0 | 0.007986 | 0 | 0 | 5 | 0 | 47 | 0 | 2 | 0 | 0 | 7 | 0 | 16
31570 | 44 | 44 | 0 | 7001 | 7001 | 12379 | 1.28 | 0.52 | 0.42 | 0.02 | 0.01 | 0 | 10.86 | 0.67 | 0.68 | 0 | 0.06 | 0 | 0 | 84.1 | 43454.9 | 43454.86 | 43454.8 | 43454.84 | 43454.9 | 3294 | 492.52 | 7033 | 4670 | 5335 | 4869 | -3.54 | -9.18 | 2.16 | -13.89 | 17.62 | 12.42 | 4.52 | -22.07 | #DIV/0! | #DIV/0! | -185.01 | -180.53 | -1308.24 | 1 | 0.376109 | 1.47541 | 0.438006 | 84.402349 | 11.399076 | 0.745856 | 0.021095 | 0.016995 | 0.032372 | 0.186247 | 0.674063 | 0.055921 | 0.005431 | 0.069316 | 0.007453 | 0 | 0.003368 | 0 | 0.000287 | 0.025413 | 0.00723 | 0.002 | 0.002 | 0.00036 | 0 | 0.02 | 0.026194 | 0 | 0.007449 | 0 | 0 | 5 | 0 | 30 | 0 | 0 | 0 | 0 | 3 | 0 | 6
31574 | 45 | 45 | 0 | 6834 | 6834 | 12379 | 1.42 | 0.45 | 0.36 | 0.02 | 0.01 | 0 | 10.88 | 0.68 | 0.68 | 0 | 0.03 | 0 | 0 | 81.75 | 43455.22 | 43455.17 | 43455.11 | 43455.15 | 43455.22 | 3099 | 469.47 | 7467 | 4918 | 6100 | 5447 | -1.46 | 0.75 | 9.45 | 5.12 | 21.43 | 7.25 | 10.14 | 18.47 | #DIV/0! | #DIV/0! | -647.11 | -817.84 | -1607.23 | 0.39 | 0.347409 | 1.398232 | 0.369014 | 84.567269 | 11.466131 | 0.701659 | 0.02327 | 0.012198 | 0.032936 | 0.202247 | 0.640685 | 0.060322 | 0.002698 | 0.071719 | 0.008159 | 0 | 0.003132 | 0 | 0.000201 | 0.027678 | 0.007223 | 0.002 | 0.002 | 0.000315 | 0 | 0.02 | 0.026355 | 0 | 0.007146 | 0 | 0 | 5 | 0 | 20 | 0 | 3 | 0 | 0 | 6 | 0 | 11
31576 | 17 | 17 | 0 | 6774 | 6774 | 12379 | 1.42 | 0.44 | 0.36 | 0.02 | 0.01 | 0 | 10.84 | 0.67 | 0.68 | 0 | 0.02 | 0 | 0 | 80.98 | 43455.35 | 43455.31 | 43455.25 | 43455.29 | 43455.35 | 3444 | 510.45 | 7023 | 4450 | 5683 | 4976 | -0.01 | -4.36 | 2.56 | 1.08 | 23.94 | -3.11 | 11.14 | 12.16 | #DIV/0! | #DIV/0! | -734.67 | -745.51 | -1628 | 0.43 | 0.385829 | 1.467538 | 0.354183 | 84.469282 | 11.362068 | 0.733526 | 0.023082 | 0.013219 | 0.039244 | 0.211009 | 0.689252 | 0.082719 | 0.002755 | 0.071047 | 0.007489 | 0 | 0.003166 | 0 | 0.000163 | 0.019542 | 0.007458 | 0.002 | 0.002 | 0.0002 | 0 | 0.02 | 0.027291 | 0 | 0.005939 | 0 | 0 | 8 | 0 | 0 | 0 | 0 | 0 | 0 | 2 | 0 | 7
31579 | 50 | 50 | 0 | 6993 | 6993 | 12379 | 1.48 | 0.47 | 0.46 | 0.03 | 0.02 | 0 | 10.85 | 0.67 | 0.63 | 0 | 0 | 0 | 0 | 83.93 | 43455.56 | 43455.52 | 43455.46 | 43455.5 | 43455.57 | 3473 | 511.41 | 7206 | 4474 | 5727 | 5051 | -2.16 | -7.97 | -11.81 | 5.83 | 14.25 | 5.69 | 18.4 | 35.91 | #DIV/0! | #DIV/0! | #DIV/0! | -408.44 | #DIV/0! | 0.77 | 0.437562 | 1.414652 | 0.406404 | 84.521816 | 11.24685 | 0.734791 | 0.022072 | 0.011591 | 0.030997 | 0.198303 | 0.719919 | 0.078245 | 0.004956 | 0.074582 | 0.010179 | 0 | 0.00383 | 0 | 0.000241 | 0.018222 | 0.007518 | 0.002 | 0.002 | 0.0002 | 0 | 0.02 | 0.026559 | 0 | 0.006511 | 0 | 0 | 8 | 0 | 33 | 0 | 0 | 0 | 0 | 0 | 0 | 9
31581 | 48 | 48 | 0 | 6808 | 6808 | 12379 | 1.48 | 0.46 | 0.42 | 0.03 | 0.02 | 0 | 10.84 | 0.67 | 0.63 | 0 | 0 | 0 | 0 | 81.38 | 43455.69 | 43455.65 | 43455.6 | 43455.64 | 43455.7 | 3353 | 490.06 | 6615 | 4939 | 5189 | 4655 | -3.02 | 1.8 | -0.1 | 8.95 | 20.45 | 11.02 | 10.8 | 39.3 | #DIV/0! | #DIV/0! | #DIV/0! | -436.77 | #DIV/0! | 0.63 | 0.385385 | 1.40249 | 0.38081 | 84.304423 | 11.643535 | 0.686491 | 0.024421 | 0.011111 | 0.032357 | 0.221997 | 0.662031 | 0.070682 | 0.002972 | 0.07416 | 0.008121 | 0 | 0.00323 | 0 | 0.000256 | 0.018819 | 0.00754 | 0.002 | 0.002 | 0.000245 | 0 | 0.02 | 0.028226 | 0 | 0.006698 | 0 | 0 | 8 | 0 | 20 | 0 | 5 | 0 | 0 | 4 | 0 | 11
31582 | 28 | 28 | 0 | 6790 | 6790 | 12379 | 1.39 | 0.46 | 0.41 | 0.03 | 0.02 | 0 | 10.85 | 0.67 | 0.67 | 0 | 0 | 0 | 0 | 81.18 | 43455.76 | 43455.72 | 43455.66 | 43455.7 | 43455.76 | 3500 | 531.27 | 7222 | 4918 | 5660 | 5181 | 0.03 | -3.32 | 8.5 | 2.46 | 23.11 | 5.19 | 10.68 | 33.41 | #DIV/0! | #DIV/0! | #DIV/0! | -470.5 | -1942.87 | 0.33 | 0.407476 | 1.421547 | 0.368945 | 84.570507 | 11.331726 | 0.725136 | 0.024499 | 0.01127 | 0.036129 | 0.205276 | 0.639369 | 0.084885 | 0.002437 | 0.072939 | 0.008318 | 0 | 0.003049 | 0 | 0.00017 | 0.018899 | 0.007316 | 0.002 | 0.002 | 0.000359 | 0 | 0.02 | 0.028778 | 0 | 0.006972 | 0 | 0 | 8 | 0 | 4 | 0 | 1 | 0 | 0 | 6 | 0 | 9
31584 | 47 | 47 | 0 | 6795 | 6795 | 12379 | 1.39 | 0.46 | 0.41 | 0.03 | 0.02 | 0 | 10.85 | 0.67 | 0.67 | 0 | 0 | 0 | 0 | 81.25 | 43455.9 | 43455.86 | 43455.79 | 43455.83 | 43455.91 | 3579 | 521.26 | 7705 | 5338 | 6318 | 5573 | 1.3 | -2.2 | 6.85 | 0.44 | 21.74 | 1.04 | 12.39 | 31.75 | #DIV/0! | #DIV/0! | #DIV/0! | -476.28 | -2178.42 | 0.25 | 0.426152 | 1.450067 | 0.375389 | 84.647981 | 11.179755 | 0.716787 | 0.02402 | 0.011547 | 0.031063 | 0.245774 | 0.650421 | 0.062368 | 0.002716 | 0.07642 | 0.008481 | 0 | 0.00332 | 0 | 0.000182 | 0.020119 | 0.007526 | 0.002 | 0.002 | 0.000285 | 0 | 0.02 | 0.02925 | 0 | 0.006378 | 0 | 0 | 8 | 0 | 24 | 0 | 2 | 0 | 0 | 6 | 0 | 7
31588 | 40 | 40 | 0 | 6829 | 6829 | 12379 | 1.4 | 0.46 | 0.42 | 0.03 | 0.02 | 0 | 10.87 | 0.67 | 0.68 | 0 | 0 | 0 | 0 | 81.68 | 43456.18 | 43456.14 | 43456.08 | 43456.12 | 43456.18 | 3383 | 499.78 | 6777 | 4497 | 5318 | 4695 | 0.02 | -7.43 | 3.45 | -4.56 | 13.08 | 0.21 | 16.37 | 34.99 | #DIV/0! | #DIV/0! | #DIV/0! | -415.66 | -2511.46 | 0.61 | 0.431099 | 1.518081 | 0.417493 | 84.367696 | 11.293147 | 0.753523 | 0.022919 | 0.010998 | 0.034076 | 0.22576 | 0.684755 | 0.058784 | 0.00413 | 0.076092 | 0.007702 | 0 | 0.003907 | 0 | 0.000203 | 0.023673 | 0.00745 | 0.002 | 0.002 | 0.000262 | 0 | 0.02 | 0.027096 | 0 | 0.007155 | 0 | 0 | 8 | 0 | 27 | 0 | 0 | 0 | 0 | 2 | 0 | 3
31593 | 106 | 106 | 0 | 6995 | 6995 | 12379 | 1.38 | 0.47 | 0.47 | 0.03 | 0.02 | 0 | 10.85 | 0.67 | 0.67 | 0 | 0 | 0 | 0 | 84 | 43467.84 | 43467.8 | 43467.75 | 43467.79 | 43467.85 | 3559 | 520.32 | 6887 | 4466 | 5286 | 4662 | 0.93 | -0.79 | 14.34 | -2.93 | 22.82 | 4.73 | 6.81 | 27.58 | #DIV/0! | #DIV/0! | #DIV/0! | -317.32 | -4533.97 | 0.27 | 0.451788 | 1.446236 | 0.3705 | 84.990531 | 10.908782 | 0.685828 | 0.024189 | 0.011584 | 0.035819 | 0.248602 | 0.585121 | 0.063657 | 0.005366 | 0.077494 | 0.009128 | 0 | 0.003607 | 0 | 0.000314 | 0.019175 | 0.007353 | 0.002 | 0.002 | 0.000341 | 0 | 0.02 | 0.02388 | 0 | 0.006705 | 0 | 0 | 1 | 0 | 80 | 0 | 7 | 0 | 0 | 13 | 0 | 5
31596 | 56 | 56 | 0 | 6355 | 6355 | 12379 | 1.25 | 0.43 | 0.43 | 0.02 | 0.01 | 0 | 9.87 | 0.61 | 0.61 | 0 | 0 | 0 | 0 | 76.3 | 43468.03 | 43467.99 | 43467.93 | 43467.97 | 43468.04 | 3334 | 494.15 | 7258 | 4199 | 5692 | 4920 | -1.67 | -9.09 | 5.14 | -6.08 | 16.07 | 8.36 | 4.34 | 5.77 | #DIV/0! | #DIV/0! | #DIV/0! | -213.86 | -2959.81 | 0.79 | 0.44509 | 1.477119 | 0.40683 | 84.537658 | 11.210255 | 0.739204 | 0.024639 | 0.015167 | 0.035762 | 0.223893 | 0.645751 | 0.058142 | 0.0039 | 0.077129 | 0.007507 | 0 | 0.00337 | 0 | 0.000259 | 0.019909 | 0.007285 | 0.002 | 0.002 | 0.00045 | 0 | 0.02 | 0.030511 | 0 | 0.006171 | 0 | 0 | 1 | 0 | 38 | 0 | 0 | 0 | 0 | 6 | 0 | 11
31600 | 114 | 114 | 0 | 7015 | 7015 | 12379 | 1.33 | 0.42 | 0.58 | 0.02 | 0.02 | 0 | 10.9 | 0.68 | 0.61 | 0 | 0 | 0.01 | 0 | 84.28 | 43468.31 | 43468.27 | 43468.21 | 43468.25 | 43468.32 | 3525 | 517.39 | 7380 | 4679 | 6009 | 5000 | 2.92 | 4.38 | 10.55 | -3.41 | 39.36 | 20.6 | 10.58 | 9.99 | #DIV/0! | #DIV/0! | #DIV/0! | -45.27 | -1953.84 | -0.3 | 0.466966 | 1.388796 | 0.258062 | 85.51737 | 10.710633 | 0.653884 | 0.019685 | 0.014835 | 0.025907 | 0.197512 | 0.550453 | 0.032034 | 0.003162 | 0.061537 | 0.012151 | 0 | 0.00294 | 0 | 0.000204 | 0.022007 | 0.006694 | 0.002 | 0.002 | 0.000299 | 0 | 0.02 | 0.023829 | 0 | 0.007041 | 0 | 0 | 1 | 0 | 80 | 0 | 10 | 0 | 0 | 15 | 0 | 8
31639 | 53 | 53 | 0 | 6789 | 6789 | 12379 | 1.33 | 0.44 | 0.51 | 0.02 | 0.02 | 0 | 10.83 | 0.67 | 0.64 | 0 | 0 | 0 | 0 | 81.18 | 43473.1 | 43473.06 | 43473.01 | 43473.05 | 43473.11 | 3408 | 511.1 | 7078 | 4499 | 5420 | 4467 | -0.09 | 6.66 | 3.03 | -7.44 | 28.39 | 13.32 | 17.91 | 13.3 | #DIV/0! | #DIV/0! | #DIV/0! | -444.2 | #DIV/0! | 0.34 | 0.462969 | 1.498722 | 0.332974 | 84.573461 | 11.336457 | 0.654576 | 0.020876 | 0.014993 | 0.028647 | 0.19983 | 0.649667 | 0.041696 | 0.00383 | 0.062764 | 0.025699 | 0 | 0.00336 | 0 | 0.0002 | 0.024267 | 0.007042 | 0.002 | 0.002 | 0.000291 | 0 | 0.02 | 0.026249 | 0 | 0.007429 | 0 | 0 | 1 | 0 | 25 | 0 | 8 | 0 | 0 | 15 | 0 | 4
31671 | 78 | 78 | 0 | 7201 | 7201 | 12379 | 1.4 | 0.54 | 0.44 | 0.02 | 0.02 | 0 | 11.18 | 0.69 | 0.66 | 0 | 0 | 0.01 | 0 | 86.5 | 43475.52 | 43475.48 | 43475.42 | 43475.46 | 43475.53 | 3792 | 548.37 | 7912 | 4859 | 5953 | 5166 | 0.07 | -6.52 | 2.25 | 1.67 | 26.37 | 5.2 | 9.64 | 48.07 | #DIV/0! | #DIV/0! | #DIV/0! | -153.34 | #DIV/0! | 0.35 | 0.410807 | 1.361265 | 0.393514 | 84.954826 | 11.011654 | 0.725886 | 0.021693 | 0.009577 | 0.030662 | 0.185011 | 0.63401 | 0.083425 | 0.003565 | 0.06297 | 0.012718 | 0 | 0.003167 | 0 | 0.000174 | 0.027378 | 0.007069 | 0.002 | 0.002 | 0.000365 | 0 | 0.02 | 0.029563 | 0 | 0.006701 | 0 | 0 | 1 | 0 | 46 | 0 | 2 | 10 | 0 | 7 | 0 | 12
31673 | 47 | 47 | 0 | 6835 | 6835 | 12379 | 1.34 | 0.53 | 0.46 | 0.02 | 0.02 | 0 | 10.67 | 0.66 | 0.59 | 0 | 0.01 | 0.01 | 0 | 81.99 | 43475.66 | 43475.62 | 43475.56 | 43475.61 | 43475.67 | 3420 | 508.85 | 6926 | 4704 | 5599 | 4968 | -4 | 0.12 | -3.48 | -0.71 | 24.03 | 12.11 | -1.18 | 20.27 | #DIV/0! | #DIV/0! | -1069.44 | -175.89 | #DIV/0! | 0.81 | 0.421885 | 1.404906 | 0.416968 | 84.441559 | 11.525707 | 0.681385 | 0.021219 | 0.013479 | 0.028683 | 0.17965 | 0.637556 | 0.051597 | 0.003617 | 0.056349 | 0.021131 | 0 | 0.003416 | 0 | 0.000366 | 0.026584 | 0.006746 | 0.002 | 0.002 | 0.000473 | 0 | 0.02 | 0.02535 | 0 | 0.007374 | 0 | 0 | 1 | 0 | 0 | 0 | 6 | 10 | 0 | 14 | 0 | 16
31674 | 44 | 44 | 0 | 6810 | 6810 | 12379 | 1.38 | 0.53 | 0.45 | 0.02 | 0.02 | 0 | 10.94 | 0.67 | 0.61 | 0 | 0.01 | 0.01 | 0 | 81.32 | 43475.74 | 43475.69 | 43475.63 | 43475.67 | 43475.74 | 3367 | 505.33 | 7337 | 5039 | 5845 | 5350 | 0.12 | -0.77 | -9.24 | -0.85 | 24.86 | 10.77 | -4.3 | 3.71 | #DIV/0! | #DIV/0! | -1167.12 | -232.93 | #DIV/0! | 0.42 | 0.414684 | 1.44763 | 0.413691 | 84.390899 | 11.392268 | 0.707093 | 0.02238 | 0.016536 | 0.03363 | 0.195371 | 0.694369 | 0.093739 | 0.002934 | 0.059743 | 0.022733 | 0 | 0.003355 | 0 | 0.00019 | 0.024323 | 0.007023 | 0.002 | 0.002 | 0.000481 | 0 | 0.02 | 0.025682 | 0 | 0.007245 | 0 | 0 | 1 | 0 | 0 | 0 | 3 | 10 | 0 | 13 | 0 | 17
31675 | 42 | 42 | 0 | 6803 | 6803 | 12379 | 1.38 | 0.53 | 0.45 | 0.02 | 0.02 | 0 | 10.93 | 0.66 | 0.61 | 0 | 0.01 | 0.01 | 0 | 81.24 | 43475.8 | 43475.76 | 43475.7 | 43475.74 | 43475.8 | 3611 | 539.84 | 7217 | 4760 | 5395 | 4906 | -0.6 | -0.28 | -11.31 | -3.62 | 27.92 | 9.21 | -5.61 | 9.45 | #DIV/0! | #DIV/0! | -1126 | -178.45 | #DIV/0! | 0.54 | 0.421789 | 1.486856 | 0.397311 | 84.297665 | 11.4716 | 0.694826 | 0.022672 | 0.015566 | 0.032927 | 0.189226 | 0.708448 | 0.081501 | 0.003166 | 0.060533 | 0.018971 | 0 | 0.003404 | 0 | 0.00024 | 0.02663 | 0.006937 | 0.002 | 0.002 | 0.00049 | 0 | 0.02 | 0.02775 | 0 | 0.007492 | 0 | 0 | 1 | 0 | 0 | 0 | 4 | 10 | 0 | 12 | 0 | 15
31676 | 50 | 50 | 0 | 6823 | 6823 | 12379 | 1.38 | 0.53 | 0.45 | 0.02 | 0.02 | 0 | 10.94 | 0.67 | 0.61 | 0 | 0.01 | 0.01 | 0 | 81.51 | 43475.87 | 43475.83 | 43475.77 | 43475.81 | 43475.87 | 3495 | 536.21 | 7070 | 4799 | 5630 | 5098 | -1.26 | -1.11 | -9.28 | 2.87 | 30.65 | 15.61 | -3.18 | 31.37 | #DIV/0! | #DIV/0! | -1108.45 | -188.66 | #DIV/0! | 0.45 | 0.392215 | 1.390558 | 0.382803 | 84.398122 | 11.523797 | 0.701429 | 0.022151 | 0.011813 | 0.030107 | 0.18597 | 0.695895 | 0.086551 | 0.002898 | 0.060607 | 0.019673 | 0 | 0.003124 | 0 | 0.0002 | 0.026151 | 0.006892 | 0.002 | 0.002 | 0.0006 | 0 | 0.02 | 0.027456 | 0 | 0.006987 | 0 | 0 | 1 | 0 | 0 | 0 | 4 | 10 | 0 | 13 | 0 | 22
31680 | 31 | 31 | 0 | 6817 | 6817 | 12379 | 1.38 | 0.55 | 0.58 | 0.02 | 0.02 | 0 | 10.94 | 0.68 | 0.7 | 0 | 0.03 | 0.01 | 0 | 81.16 | 43476.13 | 43476.09 | 43476.03 | 43476.07 | 43476.13 | 3638 | 543.15 | 7388 | 4559 | 5790 | 5051 | 1.02 | -0.02 | -2.01 | -2.35 | 13.69 | 15.39 | -2.02 | 41.11 | #DIV/0! | #DIV/0! | -532.73 | -29.12 | #DIV/0! | 0.19 | 0.513587 | 1.475078 | 0.490782 | 84.331119 | 11.273825 | 0.703444 | 0.022878 | 0.010323 | 0.027232 | 0.191665 | 0.738619 | 0.043637 | 0.004021 | 0.070536 | 0.008069 | 0 | 0.004356 | 0 | 0.000256 | 0.026663 | 0.006981 | 0.002 | 0.002 | 0.000384 | 0 | 0.02 | 0.025564 | 0 | 0.006981 | 0 | 0 | 2 | 0 | 11 | 0 | 3 | 10 | 0 | 0 | 0 | 5
31704 | 100 | 100 | 0 | 7041 | 7041 | 12379 | 1.38 | 0.56 | 0.58 | 0.02 | 0.01 | 0 | 10.86 | 0.68 | 0.66 | 0 | 0.08 | 0.01 | 0 | 84.37 | 43480.16 | 43480.12 | 43480.06 | 43480.1 | 43480.16 | 3459 | 503.42 | 7982 | 4540 | 5854 | 4822 | 1.61 | 2.89 | 16.7 | -7.18 | 16.36 | 20.91 | -7.34 | 3.1 | #DIV/0! | #DIV/0! | -123.72 | 18.75 | #DIV/0! | -0.13 | 0.461137 | 1.491139 | 0.472479 | 85.151837 | 10.771965 | 0.663696 | 0.02095 | 0.010634 | 0.027809 | 0.184207 | 0.555414 | 0.027961 | 0.003586 | 0.057764 | 0.006162 | 0 | 0.004217 | 0 | 0.000192 | 0.030044 | 0.006669 | 0.002 | 0.002 | 0.000244 | 0 | 0.02 | 0.021285 | 0 | 0.00661 | 0 | 0 | 1 | 0 | 77 | 0 | 8 | 0 | 0 | 14 | 0 | 0
31705 | 39 | 39 | 0 | 5857 | 5857 | 12379 | 1.17 | 0.49 | 0.54 | 0.02 | 0.01 | 0 | 9.43 | 0.58 | 0.59 | 0 | 0.03 | 0.01 | 0 | 69.66 | 43480.22 | 43480.18 | 43480.13 | 43480.17 | 43480.23 | 3360 | 493.39 | 7944 | 4265 | 5825 | 4632 | 2.49 | -2.76 | 7.44 | -2.66 | 18.8 | 27.37 | -0.26 | 56.22 | #DIV/0! | #DIV/0! | -462.63 | 12.94 | #DIV/0! | -0.2 | 0.474276 | 1.459183 | 0.478147 | 84.577837 | 11.145717 | 0.716427 | 0.021536 | 0.007835 | 0.028185 | 0.193322 | 0.665596 | 0.060706 | 0.003245 | 0.066773 | 0.006421 | 0 | 0.004148 | 0 | 0.000183 | 0.029834 | 0.006872 | 0.002 | 0.002 | 0.000313 | 0 | 0.02 | 0.022752 | 0 | 0.006691 | 0 | 0 | 1 | 0 | 27 | 0 | 2 | 0 | 0 | 4 | 0 | 5
31706 | 41 | 41 | 0 | 6812 | 6812 | 12379 | 1.39 | 0.54 | 0.58 | 0.02 | 0.02 | 0 | 10.95 | 0.67 | 0.69 | 0 | 0.03 | 0.01 | 0 | 81.08 | 43480.29 | 43480.25 | 43480.2 | 43480.24 | 43480.31 | 3416 | 503.32 | 8057 | 4679 | 6099 | 4669 | 1.96 | -2.48 | 11.47 | 0.46 | 18 | 15.52 | 2.67 | 47.07 | #DIV/0! | #DIV/0! | -539.75 | -7.86 | #DIV/0! | -0.1 | 0.512702 | 1.438089 | 0.46466 | 84.55719 | 11.185298 | 0.718179 | 0.022722 | 0.008287 | 0.028917 | 0.190648 | 0.638117 | 0.061542 | 0.003945 | 0.064698 | 0.006745 | 0 | 0.004343 | 0 | 0.000242 | 0.032053 | 0.007039 | 0.002 | 0.002 | 0.00044 | 0 | 0.02 | 0.022935 | 0 | 0.00721 | 0 | 0 | 1 | 0 | 25 | 0 | 2 | 0 | 0 | 6 | 0 | 7
31708 | 21 | 21 | 0 | 6783 | 6783 | 12379 | 1.38 | 0.52 | 0.51 | 0.02 | 0.01 | 0 | 10.85 | 0.67 | 0.68 | 0 | 0 | 0 | 0 | 80.92 | 43480.44 | 43480.39 | 43480.33 | 43480.38 | 43480.44 | 3512 | 515.79 | 7966 | 4670 | 5624 | 5108 | -1.64 | -5.15 | 0.37 | -7.62 | 14.73 | 14.7 | 8.31 | 33.68 | #DIV/0! | #DIV/0! | #DIV/0! | -66.17 | #DIV/0! | 0.7 | 0.45434 | 1.558054 | 0.466265 | 84.065695 | 11.539311 | 0.740363 | 0.022825 | 0.01011 | 0.030048 | 0.180963 | 0.706101 | 0.046968 | 0.004118 | 0.065237 | 0.007717 | 0 | 0.004367 | 0 | 0.000265 | 0.032698 | 0.007082 | 0.002 | 0.002 | 0.000277 | 0 | 0.02 | 0.026344 | 0 | 0.006851 | 0 | 0 | 1 | 0 | 20 | 0 | 0 | 0 | 0 | 0 | 0 | 0
31711 | 20 | 20 | 0 | 6770 | 6770 | 12379 | 1.37 | 0.52 | 0.54 | 0.02 | 0.01 | 0 | 10.83 | 0.67 | 0.69 | 0 | 0 | 0.01 | 0 | 80.74 | 43480.65 | 43480.61 | 43480.55 | 43480.59 | 43480.65 | 3276 | 486.2 | 8766 | 5098 | 5921 | 5208 | 0.93 | -2.3 | 6.94 | -8.9 | 24.14 | 17.23 | 5.73 | 13.11 | #DIV/0! | #DIV/0! | #DIV/0! | 15.96 | #DIV/0! | 0.2 | 0.465178 | 1.559796 | 0.412808 | 84.478115 | 11.246652 | 0.718451 | 0.020916 | 0.012087 | 0.027793 | 0.182503 | 0.669031 | 0.039334 | 0.003479 | 0.058039 | 0.006089 | 0 | 0.003785 | 0 | 0.0002 | 0.035057 | 0.006865 | 0.002 | 0.002 | 0.000386 | 0 | 0.02 | 0.022476 | 0 | 0.00696 | 0 | 0 | 1 | 0 | 13 | 0 | 2 | 0 | 0 | 4 | 0 | 0
31714 | 83 | 83 | 0 | 6805 | 6805 | 12379 | 1.37 | 0.52 | 0.55 | 0.02 | 0.01 | 0 | 10.83 | 0.67 | 0.69 | 0 | 0 | 0.01 | 0 | 81.22 | 43480.87 | 43480.82 | 43480.76 | 43480.81 | 43480.87 | 3542 | 516.18 | 7936 | 4842 | 6176 | 5081 | 3.84 | 3.3 | 16.42 | -3.65 | 10.68 | 15 | 7.55 | 42.94 | #DIV/0! | #DIV/0! | #DIV/0! | -0.61 | #DIV/0! | -0.34 | 0.484449 | 1.478918 | 0.484079 | 84.989974 | 10.865728 | 0.676164 | 0.02048 | 0.007924 | 0.026132 | 0.163817 | 0.597302 | 0.038719 | 0.005304 | 0.054914 | 0.007407 | 0 | 0.004348 | 0 | 0.000225 | 0.034308 | 0.006675 | 0.002 | 0.002 | 0.000394 | 0 | 0.02 | 0.021478 | 0 | 0.007261 | 0 | 0 | 1 | 0 | 63 | 0 | 7 | 0 | 0 | 10 | 0 | 2
31716 | 57 | 57 | 0 | 6250 | 6250 | 12379 | 1.25 | 0.49 | 0.51 | 0.02 | 0.01 | 0 | 10.03 | 0.63 | 0.64 | 0 | 0 | 0.01 | 0 | 74.48 | 43481 | 43480.96 | 43480.9 | 43480.94 | 43481.01 | 3394 | 503.71 | 7469 | 4267 | 5783 | 4942 | 1.57 | 3.37 | 18.04 | -7.19 | 19.17 | 14.22 | 6.77 | 14.19 | #DIV/0! | #DIV/0! | #DIV/0! | -36.63 | #DIV/0! | -0.02 | 0.496117 | 1.524388 | 0.448446 | 84.584895 | 11.215392 | 0.691435 | 0.020277 | 0.011907 | 0.025763 | 0.179527 | 0.592169 | 0.029523 | 0.006349 | 0.063873 | 0.010526 | 0 | 0.004001 | 0 | 0.000455 | 0.031213 | 0.006987 | 0.002 | 0.002 | 0.000269 | 0 | 0.02 | 0.025476 | 0 | 0.007012 | 0 | 0 | 1 | 0 | 39 | 0 | 5 | 0 | 0 | 10 | 0 | 2
31760 | 111 | 111 | 0 | 6278 | 6278 | 12379 | 1.14 | 0.5 | 0.54 | 0.02 | 0.01 | 0 | 9.74 | 0.6 | 0.62 | 0 | 0 | 0.01 | 0 | 75.29 | 43484.2 | 43484.16 | 43484.1 | 43484.14 | 43484.21 | 3254 | 483.94 | 7274 | 4201 | 5497 | 4594 | 1.73 | 0.76 | 7.42 | -17.5 | 28.79 | 27 | -0.72 | -18.95 | #DIV/0! | #DIV/0! | #DIV/0! | 33.65 | #DIV/0! | 0.05 | 0.444136 | 1.512214 | 0.400619 | 85.064854 | 10.816506 | 0.676787 | 0.021521 | 0.016346 | 0.024928 | 0.178559 | 0.647436 | 0.035357 | 0.003501 | 0.061694 | 0.00585 | 0 | 0.003407 | 0 | 0.000174 | 0.025984 | 0.006638 | 0.002 | 0.002 | 0.000258 | 0 | 0.02 | 0.02266 | 0 | 0.00657 | 0 | 0 | 1 | 0 | 97 | 0 | 7 | 0 | 0 | 6 | 0 | 0
31769 | 22 | 22 | 0 | 6794 | 6794 | 12379 | 1.34 | 0.54 | 0.47 | 0.02 | 0.01 | 0 | 10.85 | 0.67 | 0.7 | 0 | 0.02 | 0 | 0 | 81.11 | 43487.06 | 43487.01 | 43486.95 | 43486.99 | 43487.06 | 3607 | 532.87 | 7556 | 5097 | 5904 | 5218 | 0.74 | 2.54 | 7.81 | -12.38 | 18.48 | 14.89 | 9.53 | 3.67 | #DIV/0! | #DIV/0! | -922.6 | -54.98 | #DIV/0! | 0.28 | 0.415888 | 1.570808 | 0.458877 | 84.484431 | 11.252754 | 0.68372 | 0.021366 | 0.012825 | 0.027881 | 0.188144 | 0.670274 | 0.04386 | 0.003842 | 0.063855 | 0.007425 | 0 | 0.004219 | 0 | 0.000302 | 0.023115 | 0.006754 | 0.002 | 0.002 | 0.000342 | 0 | 0.02 | 0.028994 | 0 | 0.006322 | 0 | 0 | 1 | 0 | 13 | 0 | 5 | 0 | 0 | 3 | 0 | 0
31770 | 75 | 75 | 0 | 6793 | 6793 | 12379 | 1.34 | 0.54 | 0.47 | 0.02 | 0.01 | 0 | 10.84 | 0.67 | 0.7 | 0 | 0.02 | 0 | 0 | 81.1 | 43487.12 | 43487.08 | 43487.02 | 43487.06 | 43487.13 | 3249 | 477.16 | 6843 | 4181 | 5362 | 4498 | -0.67 | 1.96 | 4.41 | -15.55 | 22.96 | 14.66 | -0.38 | -18.59 | #DIV/0! | #DIV/0! | -939.98 | -30.16 | #DIV/0! | 0.54 | 0.417516 | 1.614042 | 0.433645 | 84.279446 | 11.404144 | 0.687899 | 0.023712 | 0.015791 | 0.028187 | 0.19137 | 0.695091 | 0.041515 | 0.003276 | 0.064988 | 0.006237 | 0 | 0.004055 | 0 | 0.000207 | 0.024108 | 0.006806 | 0.002 | 0.002 | 0.000382 | 0 | 0.02 | 0.027243 | 0 | 0.006342 | 0 | 0 | 1 | 5 | 0 | 0 | 6 | 0 | 0 | 3 | 0 | 0
31771 | 37 | 37 | 0 | 6883 | 6883 | 12379 | 1.36 | 0.55 | 0.47 | 0.02 | 0.01 | 0 | 10.97 | 0.68 | 0.71 | 0 | 0.02 | 0 | 0 | 82.19 | 43487.19 | 43487.14 | 43487.09 | 43487.13 | 43487.19 | 3591 | 527.16 | 7117 | 4710 | 5504 | 4887 | 1.54 | -3.98 | -0.8 | -6.8 | 19.16 | 15.29 | 0.6 | 9.04 | #DIV/0! | #DIV/0! | -917.93 | -68.83 | #DIV/0! | 0.19 | 0.413377 | 1.492222 | 0.454313 | 84.585522 | 11.140122 | 0.730632 | 0.023543 | 0.012138 | 0.026857 | 0.184863 | 0.733077 | 0.03429 | 0.003961 | 0.063765 | 0.007984 | 0 | 0.003665 | 0 | 0.000236 | 0.024376 | 0.007037 | 0.002 | 0.002 | 0.000262 | 0 | 0.02 | 0.027142 | 0 | 0.006617 | 0 | 0 | 1 | 5 | 26 | 0 | 2 | 0 | 0 | 0 | 0 | 3
31823 | 63 | 63 | 0 | 6992 | 6992 | 12379 | 1.41 | 0.59 | 0.47 | 0.02 | 0.02 | 0 | 10.85 | 0.67 | 0.69 | 0 | 0 | 0 | 0 | 83.8 | 43490.94 | 43490.9 | 43490.84 | 43490.88 | 43490.95 | 3371 | 495.08 | 7336 | 4790 | 6064 | 5089 | -3.46 | -0.76 | 6.85 | -4.06 | 17.59 | 9.02 | 0 | 5.8 | #DIV/0! | #DIV/0! | #DIV/0! | -201.25 | #DIV/0! | 0.78 | 0.435394 | 1.484961 | 0.490059 | 84.39506 | 11.396114 | 0.685836 | 0.023981 | 0.017777 | 0.027487 | 0.177966 | 0.650801 | 0.038459 | 0.003381 | 0.065564 | 0.010405 | 0 | 0.003436 | 0 | 0.00046 | 0.02317 | 0.007122 | 0.002 | 0.002 | 0.000246 | 0 | 0.02 | 0.031256 | 0 | 0.007067 | 0 | 0 | 1 | 0 | 30 | 0 | 6 | 0 | 16 | 0 | 0 | 10
31825 | 6 | 6 | 0 | 6787 | 6787 | 12379 | 1.4 | 0.58 | 0.43 | 0.02 | 0.02 | 0 | 10.84 | 0.67 | 0.69 | 0 | 0 | 0 | 0 | 80.98 | 43491.09 | 43491.05 | 43491 | 43491.04 | 43491.09 | 3152 | 467.24 | 6228 | 4446 | 4567 | 4201 | -2.65 | -0.25 | 2.03 | -4.44 | 18.02 | 13.08 | 8.86 | 7.06 | #DIV/0! | #DIV/0! | #DIV/0! | -287.74 | #DIV/0! | 0.72 | 0.38754 | 1.530053 | 0.494377 | 84.074542 | 11.638095 | 0.702013 | 0.022147 | 0.017726 | 0.027561 | 0.176376 | 0.704393 | 0.044653 | 0.003313 | 0.065849 | 0.010369 | 0 | 0.003376 | 0 | 0.000332 | 0.025891 | 0.007459 | 0.002 | 0.002 | 0.000335 | 0 | 0.02 | 0.032602 | 0 | 0.006997 | 0 | 0 | 1 | 0 | 0 | 0 | 3 | 0 | 0 | 0 | 0 | 2
31827 | 17 | 17 | 0 | 6792 | 6792 | 12379 | 1.4 | 0.58 | 0.44 | 0.03 | 0.02 | 0 | 10.85 | 0.67 | 0.69 | 0 | 0 | 0 | 0 | 81.03 | 43491.23 | 43491.18 | 43491.12 | 43491.16 | 43491.23 | 3200 | 474.29 | 7227 | 5096 | 5902 | 5274 | -1.3 | -1.28 | 2.36 | -2.58 | 12.15 | 16.98 | 12.06 | 4.16 | #DIV/0! | #DIV/0! | #DIV/0! | -241.68 | #DIV/0! | 0.53 | 0.377593 | 1.502291 | 0.530482 | 84.22691 | 11.484674 | 0.710628 | 0.023118 | 0.016396 | 0.033005 | 0.173202 | 0.702953 | 0.043744 | 0.002784 | 0.065389 | 0.009055 | 0 | 0.003383 | 0 | 0.000163 | 0.022911 | 0.007205 | 0.002 | 0.002 | 0.00022 | 0 | 0.02 | 0.032671 | 0 | 0.007221 | 0 | 0 | 10 | 0 | 0 | 0 | 2 | 0 | 1 | 0 | 0 | 4
31828 | 10 | 10 | 0 | 6787 | 6787 | 12379 | 1.4 | 0.58 | 0.43 | 0.03 | 0.02 | 0 | 10.85 | 0.67 | 0.69 | 0 | 0 | 0 | 0 | 80.97 | 43491.29 | 43491.25 | 43491.19 | 43491.23 | 43491.3 | 3442 | 513.2 | 7555 | 4634 | 5690 | 4816 | -1.93 | -1.98 | 1.24 | 0.4 | 7.41 | 10.79 | 13.93 | 6.9 | #DIV/0! | #DIV/0! | #DIV/0! | -145.01 | #DIV/0! | 0.66 | 0.405775 | 1.459431 | 0.558844 | 84.11251 | 11.560081 | 0.715043 | 0.022623 | 0.015926 | 0.029311 | 0.183925 | 0.710789 | 0.042292 | 0.003188 | 0.067018 | 0.006498 | 0 | 0.003501 | 0 | 0.000161 | 0.030464 | 0.00753 | 0.002 | 0.002 | 0.000345 | 0 | 0.02 | 0.033774 | 0 | 0.006971 | 0 | 0 | 1 | 0 | 0 | 0 | 2 | 0 | 0 | 0 | 0 | 7
31829 | 15 | 15 | 0 | 6802 | 6802 | 12379 | 1.4 | 0.58 | 0.44 | 0.03 | 0.02 | 0 | 10.85 | 0.67 | 0.69 | 0 | 0 | 0 | 0 | 81.17 | 43491.36 | 43491.31 | 43491.26 | 43491.3 | 43491.36 | 3485 | 585.71 | 7009 | 4377 | 5545 | 4631 | 0.03 | -0.87 | 4.53 | -2.02 | 7.23 | 7.34 | 11.08 | -12.76 | #DIV/0! | #DIV/0! | #DIV/0! | -106.14 | #DIV/0! | 0.41 | 0.422989 | 1.492076 | 0.559818 | 84.348507 | 11.317324 | 0.706699 | 0.023361 | 0.01928 | 0.02726 | 0.18645 | 0.68635 | 0.034034 | 0.004394 | 0.064994 | 0.005546 | 0 | 0.003373 | 0 | 0.00017 | 0.02969 | 0.007213 | 0.002 | 0.002 | 0.000565 | 0 | 0.02 | 0.029666 | 0 | 0.006242 | 0 | 0 | 1 | 0 | 5 | 0 | 3 | 0 | 2 | 0 | 0 | 4
31840 | 3 | 3 | 0 | 6990 | 6990 | 12379 | 1.32 | 0.53 | 0.48 | 0.02 | 0.01 | 0 | 10.83 | 0.67 | 0.69 | 0 | 0.06 | 0.01 | 0 | 83.86 | 43493.88 | 43493.84 | 43493.78 | 43493.82 | 43493.89 | 3544 | 531.17 | 7116 | 4979 | 5696 | 5277 | -4.69 | -4.16 | -1.82 | -16.53 | 9.05 | 10.68 | -1.36 | -16.88 | #DIV/0! | #DIV/0! | -165.06 | -15.2 | #DIV/0! | 1.2 | 0.435943 | 1.560442 | 0.492334 | 84.121817 | 11.513099 | 0.711301 | 0.02117 | 0.013076 | 0.029048 | 0.173486 | 0.714003 | 0.038633 | 0.004747 | 0.064743 | 0.006106 | 0 | 0.004232 | 0 | 0.000204 | 0.027445 | 0.007361 | 0.002 | 0.002 | 0.000243 | 0 | 0.02 | 0.02987 | 0 | 0.006698 | 0 | 0 | 1 | 0 | 0 | 0 | 2 | 0 | 0 | 0 | 0 | 0
31845 | 36 | 36 | 0 | 6915 | 6915 | 12379 | 1.33 | 0.53 | 0.47 | 0.02 | 0.01 | 0 | 10.88 | 0.67 | 0.69 | 0 | 0.06 | 0 | 0 | 82.77 | 43494.2 | 43494.16 | 43494.1 | 43494.14 | 43494.2 | 3527 | 513.69 | 7226 | 4799 | 5569 | 5038 | -0.77 | -10.83 | -0.57 | -10.65 | 13.79 | 10.29 | 3 | 1.59 | #DIV/0! | #DIV/0! | -176 | -0.05 | #DIV/0! | 0.69 | 0.432968 | 1.504909 | 0.468049 | 84.35743 | 11.249302 | 0.765694 | 0.020448 | 0.011063 | 0.037935 | 0.18061 | 0.713472 | 0.078077 | 0.005253 | 0.071674 | 0.004948 | 0 | 0.003447 | 0 | 0.000188 | 0.02725 | 0.007819 | 0.002 | 0.002 | 0.000296 | 0 | 0.02 | 0.028756 | 0 | 0.006411 | 0 | 0 | 1 | 0 | 32 | 0 | 0 | 0 | 0 | 0 | 0 | 3
31894 | 49 | 49 | 0 | 6997 | 6997 | 12379 | 1.41 | 0.59 | 0.48 | 0.03 | 0.02 | 0 | 10.86 | 0.67 | 0.69 | 0 | 0 | 0 | 0 | 83.85 | 43497.78 | 43497.74 | 43497.67 | 43497.71 | 43497.78 | 3531 | 520.95 | 7178 | 4971 | 5926 | 5163 | -3.75 | 0.78 | 12.71 | -6.31 | 20.75 | 8.09 | 8.87 | 14.84 | #DIV/0! | #DIV/0! | #DIV/0! | -50.17 | #DIV/0! | 0.78 | 0.448798 | 1.517195 | 0.471406 | 84.387859 | 11.428043 | 0.675164 | 0.023654 | 0.014398 | 0.02802 | 0.182568 | 0.609684 | 0.042583 | 0.003871 | 0.063494 | 0.005183 | 0 | 0.003294 | 0 | 0.000313 | 0.025979 | 0.007163 | 0.002 | 0.002 | 0.0002 | 0 | 0.02 | 0.030174 | 0 | 0.006956 | 0 | 0 | 1 | 0 | 20 | 0 | 6 | 10 | 0 | 9 | 0 | 3
31895 | 69 | 69 | 0 | 6982 | 6982 | 12379 | 1.4 | 0.59 | 0.48 | 0.03 | 0.02 | 0 | 10.82 | 0.67 | 0.69 | 0 | 0 | 0 | 0 | 83.69 | 43497.84 | 43497.8 | 43497.74 | 43497.78 | 43497.85 | 3458 | 505.92 | 6903 | 4437 | 5456 | 4778 | -1.16 | -0.25 | -6.26 | -4.2 | 16.58 | 7.25 | 11.41 | 7.65 | #DIV/0! | #DIV/0! | #DIV/0! | -153.94 | #DIV/0! | 0.62 | 0.454129 | 1.483132 | 0.497211 | 84.546195 | 11.121835 | 0.683057 | 0.022987 | 0.015615 | 0.027634 | 0.183842 | 0.742464 | 0.044082 | 0.003365 | 0.064465 | 0.008838 | 0 | 0.003679 | 0 | 0.000171 | 0.027557 | 0.007005 | 0.002 | 0.002 | 0.000206 | 0 | 0.02 | 0.031729 | 0 | 0.006803 | 0 | 0 | 1 | 0 | 50 | 0 | 5 | 10 | 0 | 0 | 0 | 3
31898 | 61 | 61 | 0 | 6957 | 6957 | 12379 | 1.38 | 0.49 | 0.45 | 0.03 | 0.02 | 0 | 10.83 | 0.67 | 0.69 | 0 | 0.02 | 0 | 0 | 83.46 | 43498.05 | 43498.01 | 43497.95 | 43497.99 | 43498.05 | 3174 | 468.9 | 7054 | 4320 | 5703 | 5030 | -1.6 | -3.82 | 5.56 | -4.27 | 20.59 | 7.91 | 16.54 | 34.13 | #DIV/0! | #DIV/0! | -985.25 | -90.3 | -202.76 | 0.57 | 0.423819 | 1.467803 | 0.39916 | 84.647113 | 11.223087 | 0.705614 | 0.021332 | 0.010705 | 0.028801 | 0.194993 | 0.663528 | 0.039707 | 0.0047 | 0.064343 | 0.007796 | 0 | 0.003311 | 0 | 0.000254 | 0.026548 | 0.006922 | 0.002 | 0.002 | 0.0002 | 0 | 0.02 | 0.029228 | 0 | 0.007039 | 0 | 0 | 1 | 0 | 37 | 0 | 3 | 10 | 0 | 4 | 0 | 6
31900 | 40 | 40 | 0 | 7040 | 7040 | 12379 | 1.39 | 0.51 | 0.46 | 0.03 | 0.02 | 0 | 10.86 | 0.67 | 0.69 | 0 | 0.02 | 0 | 0 | 84.55 | 43498.19 | 43498.15 | 43498.08 | 43498.12 | 43498.19 | 3474 | 508.27 | 7590 | 4977 | 6219 | 5450 | -5.18 | -2.72 | -3.57 | -6.39 | 23.82 | 13.75 | 12.33 | 26.87 | #DIV/0! | #DIV/0! | -954.58 | -547.42 | -124.63 | 1.1 | 0.40404 | 1.491815 | 0.388536 | 84.289166 | 11.513281 | 0.697016 | 0.022219 | 0.011566 | 0.030991 | 0.18912 | 0.724557 | 0.043219 | 0.003446 | 0.06475 | 0.027451 | 0 | 0.003519 | 0 | 0.000186 | 0.027059 | 0.007018 | 0.002 | 0.002 | 0.00021 | 0 | 0.02 | 0.029693 | 0 | 0.007144 | 0 | 0 | 1 | 0 | 20 | 0 | 4 | 10 | 0 | 0 | 0 | 5
31920 | 48 | 48 | 0 | 6986 | 6986 | 12379 | 1.37 | 0.53 | 0.48 | 0.02 | 0.02 | 0 | 10.84 | 0.67 | 0.7 | 0 | 0.05 | 0 | 0 | 83.76 | 43501.36 | 43501.32 | 43501.27 | 43501.31 | 43501.37 | 3021 | 453.67 | 6795 | 4168 | 5424 | 4405 | -0.62 | -11.08 | 1.79 | -1.13 | 19.16 | 10.76 | 8.86 | 18.8 | #DIV/0! | #DIV/0! | -245.91 | -22.04 | -58.98 | 0.41 | 0.432784 | 1.404486 | 0.431554 | 84.746681 | 11.082033 | 0.754419 | 0.022724 | 0.012936 | 0.027103 | 0.181346 | 0.69362 | 0.040484 | 0.003004 | 0.066899 | 0.005922 | 0 | 0.003571 | 0 | 0.000251 | 0.022616 | 0.007198 | 0.002 | 0.002 | 0.000319 | 0 | 0.02 | 0.029088 | 0 | 0.006963 | 0 | 0 | 1 | 0 | 36 | 0 | 0 | 0 | 0 | 3 | 0 | 8
31921 | 30 | 30 | 0 | 6996 | 6996 | 12379 | 1.37 | 0.53 | 0.48 | 0.02 | 0.02 | 0 | 10.85 | 0.67 | 0.7 | 0 | 0.05 | 0 | 0 | 83.89 | 43501.43 | 43501.39 | 43501.33 | 43501.37 | 43501.43 | 3132 | 464.69 | 6423 | 3899 | 5023 | 4388 | -5.74 | -10.87 | -0.44 | -3.76 | 20.83 | 11.8 | 6.27 | 12.69 | #DIV/0! | #DIV/0! | -259.04 | -4.95 | -131.72 | 1.15 | 0.427312 | 1.43977 | 0.423554 | 84.114425 | 11.639655 | 0.754993 | 0.023377 | 0.013901 | 0.031221 | 0.189889 | 0.709908 | 0.054922 | 0.004372 | 0.07245 | 0.005063 | 0 | 0.003688 | 0 | 0.000281 | 0.02328 | 0.007373 | 0.002 | 0.002 | 0.000296 | 0 | 0.02 | 0.029397 | 0 | 0.006874 | 0 | 0 | 1 | 0 | 20 | 0 | 0 | 0 | 0 | 0 | 0 | 9
31970 | 32.1 | 32.1 | 0 | 7192 | 7192 | 12379 | 1.43 | 0.51 | 0.54 | 0.03 | 0.02 | 0 | 11.14 | 0.69 | 0.71 | 0 | 0.04 | 0.01 | 0 | 86.21 | 43505.04 | 43504.99 | 43504.93 | 43504.98 | 43505.04 | 3684 | 519.53 | 7650 | 4797 | 5693 | 5041 | -1.73 | -6.46 | -9.61 | -0.35 | 18.88 | 16.54 | 20.2 | 60.98 | #DIV/0! | #DIV/0! | -349.96 | -32.57 | -27.91 | 0.56 | 0.447659 | 1.42075 | 0.408376 | 84.597332 | 11.185916 | 0.723108 | 0.020055 | 0.006909 | 0.026374 | 0.187692 | 0.772768 | 0.042236 | 0.003068 | 0.05657 | 0.006774 | 0 | 0.003545 | 0 | 0.00022 | 0.025828 | 0.007235 | 0.002 | 0.002 | 0.0002 | 0 | 0.02 | 0.026571 | 0 | 0.006816 | 0 | 0 | 1 | 0 | 21 | 0 | 1.4 | 0 | 0 | 0 | 0 | 8.7
31971 | 32.8 | 32.8 | 0 | 7192 | 7192 | 12379 | 1.43 | 0.51 | 0.54 | 0.03 | 0.02 | 0 | 11.14 | 0.69 | 0.71 | 0 | 0.04 | 0.01 | 0 | 86.21 | 43505.1 | 43505.06 | 43505 | 43505.04 | 43505.1 | 3665 | 512.66 | 7047 | 4559 | 5457 | 4946 | -2.09 | -1.5 | -5.7 | 0.33 | 19.74 | 16.22 | 19.83 | 54.24 | #DIV/0! | #DIV/0! | -341.67 | -10.2 | -59.64 | 0.56 | 0.44936 | 1.411217 | 0.404056 | 84.597901 | 11.224943 | 0.689408 | 0.020147 | 0.008102 | 0.027036 | 0.184232 | 0.745164 | 0.064975 | 0.003829 | 0.063082 | 0.005631 | 0 | 0.003804 | 0 | 0.000257 | 0.02725 | 0.007227 | 0.002 | 0.002 | 0.0002 | 0 | 0.02 | 0.031631 | 0 | 0.006549 | 0 | 0 | 1 | 0 | 17.1 | 0 | 5.1 | 0 | 0 | 0 | 0 | 9.6
31976 | 35.1 | 35.1 | 0 | 6983 | 6983 | 12379 | 1.37 | 0.43 | 0.53 | 0.02 | 0.02 | 0 | 10.85 | 0.67 | 0.69 | 0 | 0.02 | 0.01 | 0 | 83.79 | 43507.2 | 43507.16 | 43507.11 | 43507.15 | 43507.21 | 3294 | 494.97 | 6709 | 4394 | 5306 | 4754 | -2.98 | -4.48 | 5.55 | -3.92 | 26.7 | 22.3 | 19.04 | 38.36 | #DIV/0! | #DIV/0! | -945 | 9.68 | -416.49 | 0.63 | 0.416778 | 1.446503 | 0.320017 | 84.624265 | 11.353695 | 0.71214 | 0.01953 | 0.00997 | 0.028292 | 0.187061 | 0.661899 | 0.040691 | 0.016161 | 0.055334 | 0.006131 | 0 | 0.003398 | 0 | 0.000266 | 0.027752 | 0.006775 | 0.002 | 0.002 | 0.000202 | 0 | 0.02 | 0.031902 | 0 | 0.007239 | 0 | 0 | 1 | 0 | 21 | 0 | 2 | 0 | 0 | 4.1 | 0 | 7
31977 | 74.2 | 74.2 | 0 | 7014 | 7014 | 12379 | 1.37 | 0.43 | 0.53 | 0.02 | 0.02 | 0 | 10.88 | 0.67 | 0.69 | 0 | 0.02 | 0.01 | 0 | 84.18 | 43507.27 | 43507.23 | 43507.17 | 43507.21 | 43507.27 | 3421 | 499.42 | 6932 | 4320 | 5364 | 4614 | 0.08 | -3.85 | 5.56 | -5.51 | 18.68 | 18.5 | 18.22 | 33.27 | #DIV/0! | #DIV/0! | -962.62 | -2.12 | -27.89 | 0.31 | 0.434611 | 1.467629 | 0.354867 | 84.911479 | 11.004393 | 0.70574 | 0.019712 | 0.010782 | 0.027488 | 0.189374 | 0.661055 | 0.049094 | 0.003984 | 0.055063 | 0.006945 | 0 | 0.003436 | 0 | 0.000207 | 0.02559 | 0.006694 | 0.002 | 0.002 | 0.000238 | 0 | 0.02 | 0.030899 | 0 | 0.006721 | 0 | 0 | 1 | 0 | 62.2 | 0 | 3 | 0 | 0 | 4.1 | 0 | 3.9
31979 | 46.4 | 46.4 | 0 | 6959 | 6959 | 12379 | 1.36 | 0.43 | 0.53 | 0.02 | 0.02 | 0 | 10.78 | 0.67 | 0.69 | 0 | 0.02 | 0.01 | 0 | 83.53 | 43507.41 | 43507.37 | 43507.3 | 43507.35 | 43507.41 | 3432 | 507.69 | 7339 | 4448 | 5801 | 5135 | -3.29 | 4.87 | 3.34 | -8.66 | 14.73 | 18.77 | 19.4 | 19.04 | #DIV/0! | #DIV/0! | -913.85 | -53.08 | -39.63 | 0.76 | 0.437563 | 1.507107 | 0.372688 | 84.541894 | 11.354771 | 0.651822 | 0.019406 | 0.013071 | 0.028793 | 0.182112 | 0.675944 | 0.045869 | 0.004384 | 0.052379 | 0.010493 | 0 | 0.003758 | 0 | 0.000206 | 0.027714 | 0.006617 | 0.002 | 0.002 | 0.000257 | 0 | 0.02 | 0.031954 | 0 | 0.007196 | 0 | 0 | 1 | 0 | 31.4 | 0 | 8 | 0 | 0 | 2.5 | 0 | 3.5
31980 | 17.9 | 17.9 | 0 | 6894 | 6894 | 12379 | 1.37 | 0.43 | 0.51 | 0.02 | 0.02 | 0 | 10.87 | 0.68 | 0.69 | 0 | 0.02 | 0.01 | 0 | 82.53 | 43507.48 | 43507.43 | 43507.37 | 43507.41 | 43507.48 | 3462 | 512.81 | 7190 | 4866 | 5767 | 5150 | -1.2 | -8.37 | 0.82 | -6.48 | 25.16 | 16.55 | 19.59 | 25.56 | #DIV/0! | #DIV/0! | -921.36 | -25.11 | -27.47 | 0.56 | 0.440712 | 1.5018 | 0.328187 | 84.483752 | 11.321175 | 0.758796 | 0.019575 | 0.012133 | 0.029907 | 0.183339 | 0.70594 | 0.046592 | 0.00404 | 0.055149 | 0.007976 | 0 | 0.003651 | 0 | 0.0002 | 0.02686 | 0.006699 | 0.002 | 0.002 | 0.000299 | 0 | 0.02 | 0.032245 | 0 | 0.006973 | 0 | 0 | 1 | 0 | 13.2 | 0 | 0 | 0 | 0 | 0 | 0 | 3.7
31981 | 19.8 | 19.8 | 0 | 6834 | 6834 | 12379 | 1.36 | 0.42 | 0.51 | 0.02 | 0.02 | 0 | 10.8 | 0.67 | 0.69 | 0 | 0.02 | 0.01 | 0 | 81.77 | 43507.55 | 43507.5 | 43507.44 | 43507.48 | 43507.55 | 3501 | 513.87 | 7182 | 4800 | 5727 | 5099 | -0.67 | -12.14 | 0.16 | -7.23 | 29.52 | 17.65 | 20.02 | 24.27 | #DIV/0! | #DIV/0! | -874.85 | -60.07 | -21.26 | 0.5 | 0.437163 | 1.515632 | 0.30957 | 84.492064 | 11.292278 | 0.784048 | 0.019475 | 0.012349 | 0.028731 | 0.178308 | 0.712493 | 0.045606 | 0.003877 | 0.056039 | 0.010189 | 0 | 0.003421 | 0 | 0.000273 | 0.026325 | 0.006833 | 0.002 | 0.002 | 0.000294 | 0 | 0.02 | 0.033519 | 0 | 0.007515 | 0 | 0 | 1 | 0 | 16.3 | 0 | 0 | 0 | 0 | 0 | 0 | 2.5
31982 | 14.8 | 14.8 | 0 | 6869 | 6869 | 12379 | 1.37 | 0.42 | 0.51 | 0.02 | 0.02 | 0 | 10.84 | 0.67 | 0.69 | 0 | 0.02 | 0.01 | 0 | 82.22 | 43507.61 | 43507.57 | 43507.51 | 43507.55 | 43507.62 | 3585 | 527.59 | 7312 | 4618 | 5885 | 5120 | -1.39 | -11.52 | 2.65 | -7.54 | 32.99 | 19.64 | 17.37 | 26.32 | #DIV/0! | #DIV/0! | -937.42 | -36.09 | -46.34 | 0.55 | 0.42556 | 1.519725 | 0.291711 | 84.473222 | 11.358383 | 0.774872 | 0.0198 | 0.011988 | 0.02819 | 0.188787 | 0.693259 | 0.042338 | 0.004655 | 0.057386 | 0.008737 | 0 | 0.003392 | 0 | 0.000185 | 0.030302 | 0.006667 | 0.002 | 0.002 | 0.000361 | 0 | 0.02 | 0.02928 | 0 | 0.0072 | 0 | 0 | 1 | 0 | 10 | 0 | 0 | 0 | 0 | 1.1 | 0 | 2.7
31983 | 18.3 | 18.3 | 0 | 6991 | 6991 | 12379 | 1.39 | 0.42 | 0.52 | 0.02 | 0.02 | 0 | 11 | 0.68 | 0.71 | 0 | 0.02 | 0.01 | 0 | 83.71 | 43507.68 | 43507.64 | 43507.58 | 43507.62 | 43507.68 | 3329 | 491.8 | 6948 | 4369 | 5642 | 4941 | -1.28 | -8.15 | 1.34 | 1.39 | 29.51 | 18.84 | 13.15 | 31.86 | #DIV/0! | #DIV/0! | -1040.44 | -19.45 | -2.16 | 0.41 | 0.4301 | 1.392043 | 0.304108 | 84.628927 | 11.310283 | 0.74857 | 0.02054 | 0.011057 | 0.027226 | 0.203912 | 0.711005 | 0.037614 | 0.003361 | 0.061977 | 0.007689 | 0 | 0.003372 | 0 | 0.000174 | 0.029261 | 0.006854 | 0.002 | 0.002 | 0.00037 | 0 | 0.02 | 0.029625 | 0 | 0.007931 | 0 | 0 | 1 | 0 | 6.3 | 0 | 0 | 0 | 0 | 0 | 0 | 11
31985 | 26.2 | 26.2 | 0 | 6986 | 6986 | 12379 | 1.39 | 0.42 | 0.52 | 0.02 | 0.02 | 0 | 11 | 0.68 | 0.71 | 0 | 0.02 | 0.01 | 0 | 83.65 | 43507.81 | 43507.77 | 43507.71 | 43507.75 | 43507.82 | 3539 | 542.79 | 7186 | 4858 | 5791 | 4886 | -0.55 | -10.64 | -0.98 | 0.65 | 22.61 | 16.65 | 13.95 | 49.36 | #DIV/0! | #DIV/0! | -948.74 | -60.06 | -75.2 | 0.39 | 0.44173 | 1.40328 | 0.333909 | 84.639605 | 11.233461 | 0.764139 | 0.020353 | 0.008216 | 0.028133 | 0.187651 | 0.727893 | 0.040946 | 0.005768 | 0.054921 | 0.01031 | 0 | 0.003596 | 0 | 0.000319 | 0.025278 | 0.006829 | 0.002 | 0.002 | 0.000215 | 0 | 0.02 | 0.031981 | 0 | 0.007466 | 0 | 0 | 1 | 0 | 15.2 | 0 | 0 | 0 | 0 | 0 | 0 | 10
31992 | 59.1 | 59.1 | 0 | 6986 | 6986 | 12379 | 1.28 | 0.5 | 0.54 | 0.02 | 0.02 | 0 | 10.86 | 0.67 | 0.69 | 0 | 0 | 0.01 | 0 | 83.85 | 43508.27 | 43508.23 | 43508.17 | 43508.22 | 43508.27 | 3376 | 496.47 | 6567 | 4379 | 5126 | 4687 | -0.37 | -0.27 | -1.1 | -18.8 | 21.81 | 17.46 | 16.84 | 40.46 | #DIV/0! | #DIV/0! | #DIV/0! | -10.77 | -39.83 | 0.58 | 0.451176 | 1.540492 | 0.394128 | 84.692436 | 11.070467 | 0.681153 | 0.0204 | 0.010877 | 0.026442 | 0.190459 | 0.713733 | 0.042522 | 0.003683 | 0.054881 | 0.008253 | 0 | 0.00356 | 0 | 0.000223 | 0.025834 | 0.006989 | 0.002 | 0.002 | 0.000348 | 0 | 0.02 | 0.030513 | 0 | 0.007432 | 0 | 0 | 1 | 0 | 52.9 | 0 | 5.2 | 0 | 0 | 0 | 0 | 0
32035 | 84 | 84 | 0 | 7267 | 7267 | 12379 | 1.44 | 0.52 | 0.55 | 0.03 | 0.02 | 0 | 11.21 | 0.7 | 0.72 | 0 | 0.04 | 0.01 | 0 | 87.16 | 43511.34 | 43511.3 | 43511.23 | 43511.27 | 43511.34 | 3949 | 549.54 | 8166 | 5276 | 6182 | 5478 | 0.47 | 0.77 | 13.03 | -3.64 | 11.02 | 15.78 | 21.9 | 40.51 | #DIV/0! | #DIV/0! | -333.02 | -23.61 | -79.38 | 0.15 | 0.451715 | 1.461918 | 0.448772 | 84.993859 | 10.900623 | 0.67584 | 0.019637 | 0.010527 | 0.0261 | 0.182485 | 0.612546 | 0.055861 | 0.004258 | 0.058232 | 0.006302 | 0 | 0.003567 | 0 | 0.000267 | 0.021006 | 0.006869 | 0.002 | 0.002 | 0.000387 | 0 | 0.02 | 0.028424 | 0 | 0.006804 | 0 | 0 | 5 | 0 | 59 | 0 | 7 | 0 | 0 | 9 | 0 | 4
32036 | 24 | 24 | 0 | 6978 | 6978 | 12379 | 1.25 | 0.38 | 0.52 | 0.03 | 0.01 | 0.03 | 10.84 | 0.67 | 0.69 | 0.01 | 0.12 | 0 | 0 | 83.76 | 43511.41 | 43511.37 | 43511.3 | 43511.35 | 43511.41 | 3748 | 532.99 | 7455 | 5039 | 6009 | 5338 | -1.61 | -7.65 | -4.03 | -17.32 | 2.22 | 12.66 | 14.83 | 10.17 | -67.55 | -459.11 | -124.9 | -234.22 | -17.45 | 0.94 | 0.462409 | 1.487521 | 0.381735 | 84.387454 | 11.205511 | 0.733802 | 0.022578 | 0.013425 | 0.055226 | 0.27395 | 0.733843 | 0.056087 | 0.003097 | 0.069416 | 0.013435 | 0 | 0.003812 | 0 | 0.000234 | 0.022039 | 0.007291 | 0.002 | 0.002 | 0.000414 | 0 | 0.02 | 0.036252 | 0 | 0.006467 | 0 | 0 | 1 | 0 | 18 | 0 | 0 | 0 | 0 | 0 | 0 | 5
32037 | 75 | 75 | 0 | 6556 | 6556 | 12379 | 1.3 | 0.47 | 0.52 | 0.02 | 0.02 | 0 | 10.08 | 0.63 | 0.65 | 0 | 0 | 0 | 0 | 78.68 | 43511.47 | 43511.43 | 43511.38 | 43511.42 | 43511.48 | 3214 | 508.79 | 6792 | 4437 | 5295 | 4593 | -1.21 | -3.78 | 13.93 | -2.89 | 10.08 | 15.56 | 15.94 | 42.45 | #DIV/0! | #DIV/0! | #DIV/0! | -104.58 | -88.41 | 0.46 | 0.47906 | 1.448133 | 0.454491 | 84.78742 | 11.04877 | 0.704314 | 0.021524 | 0.009999 | 0.030532 | 0.199593 | 0.601566 | 0.039277 | 0.005288 | 0.06446 | 0.009923 | 0 | 0.003765 | 0 | 0.000221 | 0.023607 | 0.007445 | 0.002 | 0.002 | 0.000365 | 0 | 0.02 | 0.028752 | 0 | 0.007495 | 0 | 0 | 1 | 0 | 56 | 0 | 3 | 0 | 0 | 9 | 0 | 6
32038 | 38 | 38 | 0 | 6969 | 6969 | 12379 | 1.39 | 0.5 | 0.46 | 0.02 | 0.01 | 0 | 10.83 | 0.66 | 0.69 | 0 | 0.04 | 0 | 0 | 83.58 | 43511.54 | 43511.5 | 43511.44 | 43511.48 | 43511.54 | 3588 | 528.35 | 7000 | 4786 | 5536 | 4831 | -2.89 | -6.69 | -2.14 | -5.69 | 13.34 | 12.67 | 16.31 | 28.58 | #DIV/0! | #DIV/0! | -372.55 | -123.01 | -257.39 | 0.85 | 0.406494 | 1.499119 | 0.443296 | 84.397128 | 11.344925 | 0.720957 | 0.020907 | 0.010816 | 0.028139 | 0.197488 | 0.713011 | 0.046216 | 0.006154 | 0.060521 | 0.00936 | 0 | 0.003623 | 0 | 0.000298 | 0.021885 | 0.00708 | 0.002 | 0.002 | 0.000458 | 0 | 0.02 | 0.03093 | 0 | 0.007195 | 0 | 0 | 1 | 0 | 31 | 0 | 2 | 0 | 0 | 0 | 0 | 4
32040 | 42 | 42 | 0 | 6989 | 6989 | 12379 | 1.39 | 0.51 | 0.46 | 0.02 | 0.01 | 0 | 10.85 | 0.67 | 0.66 | 0 | 0.04 | 0 | 0 | 83.85 | 43511.67 | 43511.63 | 43511.57 | 43511.61 | 43511.68 | 3419 | 505.69 | 7439 | 4876 | 5912 | 4613 | -4.8 | -8.84 | -5.23 | -3.53 | 17.04 | 17.5 | 13.08 | 34.41 | #DIV/0! | #DIV/0! | -429.24 | -23.98 | -251.9 | 1.15 | 0.381729 | 1.46354 | 0.426776 | 84.171387 | 11.547957 | 0.740518 | 0.021089 | 0.009153 | 0.039069 | 0.227174 | 0.709341 | 0.088735 | 0.006042 | 0.066802 | 0.005109 | 0 | 0.004011 | 0 | 0.000282 | 0.023299 | 0.007458 | 0.002 | 0.002 | 0.000265 | 0 | 0.02 | 0.029843 | 0 | 0.006421 | 0 | 0 | 0 | 0 | 30 | 0 | 0 | 0 | 5 | 0 | 0 | 7
32045 | 83 | 83 | 0 | 6799 | 6799 | 12379 | 1.35 | 0.36 | 0.56 | 0.02 | 0.02 | 0 | 10.54 | 0.65 | 0.67 | 0 | 0 | 0.01 | 0 | 81.63 | 43514.47 | 43514.43 | 43514.37 | 43514.42 | 43514.48 | 3418 | 501.03 | 7224 | 4199 | 5861 | 4824 | 1.87 | -7.1 | 1.63 | 2.24 | 21.83 | 23.09 | 9.85 | 39.38 | #DIV/0! | #DIV/0! | #DIV/0! | 12.96 | -24.8 | 0.04 | 0.45145 | 1.373545 | 0.29157 | 85.172401 | 10.792672 | 0.729815 | 0.021113 | 0.010037 | 0.03973 | 0.20418 | 0.683644 | 0.060062 | 0.004433 | 0.06191 | 0.00795 | 0 | 0.003603 | 0 | 0.000226 | 0.027791 | 0.007096 | 0.002 | 0.002 | 0.000487 | 0 | 0.02 | 0.025253 | 0 | 0.007032 | 0 | 0 | 1 | 0 | 67 | 0 | 2 | 0 | 0 | 3 | 0 | 10
32056 | 25 | 25 | 0 | 6821 | 6821 | 12379 | 1.35 | 0.36 | 0.49 | 0.02 | 0.02 | 0 | 10.54 | 0.66 | 0.67 | 0 | 0 | 0.01 | 0 | 81.99 | 43515.26 | 43515.21 | 43515.15 | 43515.19 | 43515.26 | 3519 | 519.49 | 7552 | 4969 | 5898 | 5045 | -2.26 | -5.77 | -2.36 | -5.38 | 15.92 | 17.83 | 13.17 | 35.25 | #DIV/0! | #DIV/0! | #DIV/0! | -32.36 | -139.37 | 0.8 | 0.42215 | 1.484376 | 0.317161 | 84.619011 | 11.211329 | 0.722924 | 0.021803 | 0.011204 | 0.038962 | 0.194961 | 0.714799 | 0.064905 | 0.00565 | 0.06218 | 0.007306 | 0 | 0.003745 | 0 | 0.000237 | 0.032142 | 0.007047 | 0.002 | 0.002 | 0.000465 | 0 | 0.02 | 0.026644 | 0 | 0.006997 | 0 | 0 | 1 | 0 | 17 | 0 | 2 | 0 | 0 | 0 | 0 | 5
32057 | 59.5 | 59.5 | 0 | 6989 | 6989 | 12379 | 1.37 | 0.43 | 0.5 | 0.02 | 0.02 | 0 | 10.85 | 0.67 | 0.69 | 0 | 0 | 0.01 | 0 | 83.92 | 43515.32 | 43515.28 | 43515.22 | 43515.26 | 43515.33 | 3398 | 497.15 | 7012 | 4326 | 5450 | 4681 | 0.75 | -5.13 | 1.6 | -5.81 | 18.98 | 12.76 | 20.06 | 27.42 | #DIV/0! | #DIV/0! | #DIV/0! | -19.46 | -91.2 | 0.35 | 0.446692 | 1.475203 | 0.349785 | 84.922241 | 10.935369 | 0.715864 | 0.019942 | 0.012378 | 0.027925 | 0.189888 | 0.685564 | 0.049439 | 0.00409 | 0.062114 | 0.006743 | 0 | 0.003787 | 0 | 0.000214 | 0.027483 | 0.007162 | 0.002 | 0.002 | 0.000444 | 0 | 0.02 | 0.026433 | 0 | 0.007241 | 0 | 0 | 1 | 0 | 48.9 | 0 | 4.5 | 0 | 0 | 2.1 | 0 | 3
32122 | 52.5 | 52.5 | 0 | 6739 | 6739 | 12379 | 1.36 | 0.42 | 0.51 | 0.02 | 0.01 | 0 | 10.45 | 0.65 | 0.67 | 0 | 0.02 | 0.01 | 0 | 80.83 | 43521.63 | 43521.58 | 43521.53 | 43521.57 | 43521.63 | 3586 | 543.58 | 6604 | 4685 | 5292 | 4633 | -1.92 | -3.29 | 3.51 | -9 | 15.3 | 19.05 | 8.95 | 31.28 | #DIV/0! | #DIV/0! | -592.74 | 20.08 | -29.51 | 0.64 | 0.437459 | 1.556289 | 0.373663 | 84.583196 | 11.216136 | 0.706021 | 0.01965 | 0.008769 | 0.027966 | 0.181178 | 0.679038 | 0.05314 | 0.00442 | 0.056643 | 0.00571 | 0 | 0.003948 | 0 | 0.000275 | 0.02141 | 0.006964 | 0.002 | 0.002 | 0.000441 | 0 | 0.02 | 0.026957 | 0 | 0.006728 | 0 | 0 | 1 | 0 | 46.4 | 0 | 2.8 | 0 | 0 | 2.3 | 0 | 0
32123 | 50.3 | 50.3 | 0 | 6649 | 6649 | 12379 | 1.35 | 0.42 | 0.5 | 0.02 | 0.01 | 0 | 10.38 | 0.64 | 0.66 | 0 | 0.03 | 0.01 | 0 | 79.67 | 43521.68 | 43521.64 | 43521.59 | 43521.63 | 43521.69 | 3353 | 506.95 | 6216 | 3981 | 4814 | 4213 | -2.46 | -2.69 | 1.06 | -6.49 | 12.15 | 17.03 | 9.99 | 39.87 | #DIV/0! | #DIV/0! | -589.22 | 18.91 | -32.11 | 0.71 | 0.446966 | 1.529814 | 0.389811 | 84.433866 | 11.351508 | 0.699248 | 0.01944 | 0.007645 | 0.026893 | 0.186583 | 0.700953 | 0.052257 | 0.00457 | 0.053616 | 0.005726 | 0 | 0.004154 | 0 | 0.00024 | 0.022955 | 0.00691 | 0.002 | 0.002 | 0.000352 | 0 | 0.02 | 0.025935 | 0 | 0.006556 | 0 | 0 | 0 | 0 | 40 | 0 | 3.2 | 0 | 0 | 5.3 | 0 | 1.8
32125 | 43.1 | 43.1 | 0 | 6724 | 6724 | 12379 | 1.35 | 0.42 | 0.52 | 0.02 | 0.01 | 0 | 10.41 | 0.64 | 0.66 | 0 | 0.02 | 0.01 | 0 | 80.68 | 43521.81 | 43521.77 | 43521.71 | 43521.75 | 43521.82 | 3534 | 534.64 | 6851 | 4499 | 5502 | 4996 | -3.42 | -13.01 | -2.81 | -6.01 | 21.34 | 22.59 | 6.81 | 40.02 | #DIV/0! | #DIV/0! | -588.84 | 7.02 | -2.41 | 0.84 | 0.423901 | 1.510989 | 0.345977 | 84.433297 | 11.358037 | 0.769029 | 0.020088 | 0.007656 | 0.03068 | 0.177998 | 0.721462 | 0.048238 | 0.003503 | 0.055841 | 0.006741 | 0 | 0.003737 | 0 | 0.000243 | 0.020179 | 0.006843 | 0.002 | 0.002 | 0.000425 | 0 | 0.02 | 0.024524 | 0 | 0.006611 | 0 | 0 | 0 | 0 | 40 | 0 | 0 | 0 | 0 | 0 | 0 | 3.1
32127 | 85.1 | 85.1 | 0 | 6724 | 6724 | 12379 | 1.35 | 0.42 | 0.51 | 0.02 | 0.01 | 0 | 10.45 | 0.66 | 0.67 | 0 | 0.03 | 0.01 | 0 | 80.62 | 43521.94 | 43521.9 | 43521.84 | 43521.88 | 43521.94 | 3480 | 517.86 | 7167 | 4549 | 5683 | 4629 | 0.69 | -9.4 | 4.87 | -4.11 | 20.38 | 21.43 | 3.36 | 42.47 | #DIV/0! | #DIV/0! | -560.81 | 4.61 | 17.56 | 0.18 | 0.42308 | 1.487494 | 0.352797 | 84.934 | 10.954918 | 0.758747 | 0.020889 | 0.007349 | 0.025111 | 0.178127 | 0.672135 | 0.037282 | 0.00282 | 0.053583 | 0.006682 | 0 | 0.003903 | 0 | 0.000241 | 0.021013 | 0.006526 | 0.002 | 0.002 | 0.000363 | 0 | 0.02 | 0.0227 | 0 | 0.00624 | 0 | 0 | 1 | 0 | 79.4 | 0 | 0 | 0 | 0 | 3 | 0 | 1.7
32184 | 59.3 | 59.3 | 0 | 7200 | 7200 | 12379 | 1.47 | 0.45 | 0.51 | 0.02 | 0.01 | 0 | 11.16 | 0.69 | 0.71 | 0 | 0.02 | 0.01 | 0 | 86.38 | 43526.16 | 43526.11 | 43526.05 | 43526.09 | 43526.16 | 3867 | 539.93 | 7975 | 5237 | 6353 | 5267 | 0.25 | -15.18 | 4.99 | 1.07 | 10.76 | 15.32 | 15.1 | 43.53 | #DIV/0! | #DIV/0! | -723.07 | -31.06 | -56.18 | 0.34 | 0.428259 | 1.434422 | 0.39838 | 84.855791 | 10.973867 | 0.783626 | 0.01953 | 0.007406 | 0.028075 | 0.198624 | 0.665757 | 0.048086 | 0.00354 | 0.056528 | 0.007181 | 0 | 0.003424 | 0 | 0.000255 | 0.025626 | 0.006876 | 0.002 | 0.002 | 0.000228 | 0 | 0.02 | 0.023537 | 0 | 0.006981 | 0 | 0 | 1 | 0 | 47.5 | 0 | 0 | 0 | 0 | 4.5 | 0 | 6.3
32245 | 46 | 46 | 0 | 6694 | 6694 | 12379 | 1.38 | 0.4 | 0.47 | 0.02 | 0.01 | 0 | 10.38 | 0.64 | 0.67 | 0 | 0.02 | 0 | 0 | 80.32 | 43535.47 | 43535.42 | 43535.37 | 43535.41 | 43535.47 | 3472 | 515.29 | 6891 | 4079 | 5141 | 4564 | -0.46 | -6.12 | 2.52 | 1.86 | 12.46 | 10.71 | 15.87 | 43.68 | #DIV/0! | #DIV/0! | -1063.08 | -5.46 | -79.21 | 0.4 | 0.445975 | 1.43743 | 0.37518 | 84.809724 | 11.056822 | 0.72218 | 0.019869 | 0.007709 | 0.028345 | 0.187215 | 0.688075 | 0.059509 | 0.003823 | 0.058488 | 0.005388 | 0 | 0.003281 | 0 | 0.000325 | 0.024309 | 0.006887 | 0.002 | 0.002 | 0.0002 | 0 | 0.02 | 0.027992 | 0 | 0.007274 | 0 | 0 | 1 | 0 | 35.2 | 0 | 1.5 | 0 | 0 | 2 | 0 | 6.3
32251 | 18.1 | 18.1 | 0 | 6713 | 6713 | 12379 | 1.38 | 0.41 | 0.47 | 0.02 | 0.01 | 0 | 10.39 | 0.65 | 0.67 | 0 | 0.02 | 0 | 0 | 80.57 | 43535.84 | 43535.8 | 43535.75 | 43535.79 | 43535.85 | 3398 | 505.65 | 6753 | 4234 | 5193 | 4468 | -2.61 | -5.63 | 2.11 | -0.44 | 20.89 | 19.32 | 6.68 | 47.54 | #DIV/0! | #DIV/0! | -1154.12 | -8.64 | -179.52 | 0.65 | 0.401438 | 1.467726 | 0.339528 | 84.622725 | 11.272067 | 0.720727 | 0.022017 | 0.007175 | 0.029527 | 0.205501 | 0.690162 | 0.053574 | 0.005946 | 0.060678 | 0.005559 | 0 | 0.003235 | 0 | 0.00028 | 0.023322 | 0.006827 | 0.002 | 0.002 | 0.000228 | 0 | 0.02 | 0.030423 | 0 | 0.007335 | 0 | 0 | 1 | 0 | 8.8 | 0 | 1.1 | 0 | 0 | 1.3 | 0 | 5.9
32252 | 5.8 | 5.8 | 0 | 6683 | 6683 | 12379 | 1.38 | 0.4 | 0.47 | 0.02 | 0.01 | 0 | 10.37 | 0.64 | 0.66 | 0 | 0.01 | 0 | 0 | 80.18 | 43535.91 | 43535.87 | 43535.81 | 43535.85 | 43535.91 | 3527 | 533.51 | 6872 | 5093 | 5559 | 4621 | -6.24 | -5.87 | -3.95 | -2.59 | 17.36 | 13.66 | 6.42 | 55.75 | #DIV/0! | #DIV/0! | -1092.72 | -24.01 | -93.98 | 1.25 | 0.431651 | 1.504391 | 0.353393 | 84.087206 | 11.699679 | 0.717221 | 0.022102 | 0.006061 | 0.028469 | 0.187395 | 0.733509 | 0.064997 | 0.004145 | 0.056631 | 0.006374 | 0 | 0.003364 | 0 | 0.000209 | 0.025874 | 0.006758 | 0.002 | 0.002 | 0.000251 | 0 | 0.02 | 0.028928 | 0 | 0.007393 | 0 | 0 | 1 | 0 | 0 | 0 | 1.3 | 0 | 0 | 0 | 0 | 3.5
32253 | 20.5 | 20.5 | 0 | 6732 | 6732 | 12379 | 1.33 | 0.41 | 0.48 | 0.02 | 0.01 | 0 | 10.43 | 0.65 | 0.67 | 0 | 0.01 | 0 | 0 | 80.84 | 43535.97 | 43535.93 | 43535.88 | 43535.92 | 43535.98 | 3389 | 504.32 | 6508 | 4155 | 5107 | 4495 | -2.24 | -5.2 | 2.71 | -6.6 | 21.71 | 14.5 | 14.69 | 33.76 | #DIV/0! | #DIV/0! | -1183.96 | -72.22 | -51.99 | 0.7 | 0.429295 | 1.495902 | 0.335225 | 84.620993 | 11.245711 | 0.716632 | 0.020594 | 0.010403 | 0.02741 | 0.197877 | 0.68359 | 0.046587 | 0.003635 | 0.056001 | 0.009056 | 0 | 0.002988 | 0 | 0.00022 | 0.027544 | 0.007164 | 0.002 | 0.002 | 0.000386 | 0 | 0.02 | 0.031105 | 0 | 0.007681 | 0 | 0 | 1 | 0 | 12.4 | 0 | 1.7 | 0 | 0 | 1.8 | 0 | 3.6
32254 | 27 | 27 | 0 | 6770 | 6770 | 12379 | 1.34 | 0.4 | 0.48 | 0.02 | 0.02 | 0 | 10.46 | 0.65 | 0.67 | 0 | 0.01 | 0 | 0 | 81.33 | 43536.03 | 43535.99 | 43535.94 | 43535.98 | 43536.04 | 3325 | 494.13 | 6475 | 4031 | 4930 | 4317 | -1.53 | -6.64 | -2.39 | -8.26 | 20.39 | 12.93 | 21.38 | 24.1 | #DIV/0! | #DIV/0! | -1286.61 | -38.38 | -181.86 | 0.7 | 0.436512 | 1.519232 | 0.336624 | 84.664803 | 11.128558 | 0.731975 | 0.019149 | 0.012018 | 0.027705 | 0.186895 | 0.722941 | 0.042401 | 0.006703 | 0.057124 | 0.007113 | 0 | 0.003218 | 0 | 0.000762 | 0.025464 | 0.006892 | 0.002 | 0.002 | 0.000354 | 0 | 0.02 | 0.031621 | 0 | 0.007935 | 0 | 0 | 1 | 0 | 24.9 | 0 | 0 | 0 | 0 | 0 | 0 | 1.1
32306 | 33.1 | 33.1 | 0 | 7194 | 7194 | 12379 | 1.41 | 0.51 | 0.52 | 0.02 | 0.01 | 0 | 11.16 | 0.69 | 0.72 | 0 | 0.04 | 0 | 0 | 86.28 | 43539.8 | 43539.75 | 43539.69 | 43539.73 | 43539.8 | 3947 | 550.49 | 7959 | 5468 | 6450 | 5732 | -1.47 | -3.69 | 4.12 | -7.08 | 21.9 | 13.78 | 20.14 | 37.16 | #DIV/0! | #DIV/0! | -341.12 | -111.92 | -52.9 | 0.54 | 0.440217 | 1.485764 | 0.38944 | 84.659035 | 11.170632 | 0.70626 | 0.019125 | 0.009037 | 0.028132 | 0.185487 | 0.679649 | 0.059661 | 0.004034 | 0.058101 | 0.008528 | 0 | 0.003138 | 0 | 0.000273 | 0.023787 | 0.006799 | 0.002 | 0.002 | 0.0002 | 0 | 0.02 | 0.030846 | 0 | 0.007856 | 0 | 0 | 1 | 0 | 22.9 | 0 | 2.9 | 0 | 0 | 2.3 | 0 | 4
32307 | 44.1 | 44.1 | 0 | 7199 | 7199 | 12379 | 1.41 | 0.51 | 0.52 | 0.02 | 0.01 | 0 | 11.16 | 0.69 | 0.72 | 0 | 0.04 | 0 | 0 | 86.35 | 43539.87 | 43539.83 | 43539.76 | 43539.8 | 43539.87 | 3681 | 518.45 | 7996 | 5399 | 6113 | 5635 | -4.76 | 1.32 | 11.51 | -3.02 | 21.37 | 12.74 | 17.86 | 34.91 | #DIV/0! | #DIV/0! | -349.31 | -154.07 | -15.68 | 0.8 | 0.446167 | 1.428561 | 0.391967 | 84.442782 | 11.524381 | 0.671663 | 0.019665 | 0.009359 | 0.028072 | 0.188797 | 0.626798 | 0.050453 | 0.00305 | 0.060921 | 0.01027 | 0 | 0.003019 | 0 | 0.000178 | 0.022528 | 0.006989 | 0.002 | 0.002 | 0.0002 | 0 | 0.02 | 0.032185 | 0 | 0.007998 | 0 | 0 | 1 | 0 | 20 | 0 | 6.2 | 0 | 0 | 7.3 | 0 | 9.6
32309 | 16.9 | 16.9 | 0 | 7193 | 7193 | 12379 | 1.42 | 0.49 | 0.45 | 0.03 | 0.02 | 0 | 11.17 | 0.69 | 0.72 | 0 | 0 | 0 | 0 | 86.36 | 43540.01 | 43539.97 | 43539.91 | 43539.95 | 43540.02 | 3819 | 542.63 | 7605 | 5345 | 6156 | 5312 | -4.86 | 4.21 | 12.52 | 3.74 | 23.5 | 8.05 | 21.09 | 42.87 | #DIV/0! | #DIV/0! | #DIV/0! | -263.35 | 0.94 | 0.77 | 0.404308 | 1.351448 | 0.372932 | 84.551577 | 11.558494 | 0.65459 | 0.020689 | 0.009904 | 0.031735 | 0.203222 | 0.617543 | 0.048101 | 0.002614 | 0.060135 | 0.01129 | 0 | 0.002945 | 0 | 0.0002 | 0.027992 | 0.006958 | 0.002 | 0.002 | 0.0002 | 0 | 0.02 | 0.030962 | 0 | 0.00816 | 0 | 0 | 1 | 0 | 0 | 0 | 8 | 0 | 0 | 7.9 | 0 | 0
32311 | 18.3 | 18.3 | 0 | 7241 | 7241 | 12379 | 1.42 | 0.5 | 0.46 | 0.03 | 0.02 | 0 | 11.17 | 0.69 | 0.72 | 0 | 0 | 0 | 0 | 87.03 | 43540.16 | 43540.12 | 43540.05 | 43540.1 | 43540.16 | 3586 | 508.51 | 7491 | 5311 | 6130 | 5475 | -4 | -1.18 | 2.53 | -1.11 | 18.1 | 10.06 | 24.15 | 42.06 | #DIV/0! | #DIV/0! | #DIV/0! | -153.19 | -151.87 | 0.88 | 0.402574 | 1.410507 | 0.39784 | 84.549426 | 11.381922 | 0.685809 | 0.019818 | 0.010011 | 0.028582 | 0.207474 | 0.683075 | 0.042427 | 0.006602 | 0.060045 | 0.008392 | 0 | 0.002991 | 0 | 0.000317 | 0.029537 | 0.006936 | 0.002 | 0.002 | 0.000223 | 0 | 0.02 | 0.033561 | 0 | 0.007933 | 0 | 0 | 1 | 0 | 0 | 0 | 4.9 | 0 | 0 | 1.8 | 0 | 10.6
32312 | 18.9 | 18.9 | 0 | 6732 | 6732 | 12379 | 1.33 | 0.49 | 0.43 | 0.02 | 0.02 | 0 | 10.43 | 0.65 | 0.66 | 0 | 0 | 0 | 0 | 80.83 | 43540.23 | 43540.19 | 43540.13 | 43540.17 | 43540.23 | 3417 | 509.47 | 7237 | 4793 | 5734 | 5023 | -3.44 | -2.54 | 6.14 | -0.18 | 19.55 | 8.09 | 25.96 | 37.38 | #DIV/0! | #DIV/0! | #DIV/0! | -84.95 | -8.61 | 0.76 | 0.412169 | 1.408227 | 0.412004 | 84.559438 | 11.375243 | 0.697348 | 0.018859 | 0.010263 | 0.029104 | 0.208028 | 0.657577 | 0.041051 | 0.003062 | 0.059332 | 0.00647 | 0 | 0.00288 | 0 | 0.000169 | 0.026285 | 0.00686 | 0.002 | 0.002 | 0.000247 | 0 | 0.02 | 0.033961 | 0 | 0.007424 | 0 | 0 | 1 | 0 | 0 | 0 | 3.5 | 0 | 0 | 4 | 0 | 10.4
32313 | 31.4 | 31.4 | 0 | 6727 | 6727 | 12379 | 1.33 | 0.49 | 0.43 | 0.02 | 0.02 | 0 | 10.39 | 0.64 | 0.66 | 0 | 0 | 0 | 0 | 80.81 | 43540.29 | 43540.25 | 43540.19 | 43540.24 | 43540.3 | 3411 | 546.64 | 6919 | 5098 | 5506 | 4878 | -1.65 | -8.24 | -0.97 | -4.64 | 15.32 | 6.92 | 22.6 | 27.28 | #DIV/0! | #DIV/0! | #DIV/0! | -254.96 | -0.55 | 0.75 | 0.421481 | 1.4656 | 0.433724 | 84.608408 | 11.140797 | 0.734189 | 0.019686 | 0.011912 | 0.028583 | 0.207605 | 0.705074 | 0.051348 | 0.002837 | 0.056314 | 0.012743 | 0 | 0.003046 | 0 | 0.000169 | 0.025026 | 0.00672 | 0.002 | 0.002 | 0.0002 | 0 | 0.02 | 0.033054 | 0 | 0.007485 | 0 | 0 | 1 | 0 | 25 | 0 | 0 | 0 | 0 | 0.3 | 0 | 5.1
32314 | 11.6 | 11.6 | 0 | 6692 | 6692 | 12379 | 1.33 | 0.48 | 0.42 | 0.02 | 0.02 | 0 | 10.38 | 0.64 | 0.66 | 0 | 0 | 0 | 0 | 80.33 | 43540.36 | 43540.32 | 43540.26 | 43540.3 | 43540.37 | 3420 | 505.24 | 7074 | 4738 | 5750 | 5132 | -2.72 | -7.05 | -1.17 | -4.9 | 19.8 | 8.49 | 24.57 | 32.86 | #DIV/0! | #DIV/0! | #DIV/0! | -115.01 | -27.53 | 0.85 | 0.411132 | 1.476018 | 0.411257 | 84.466845 | 11.312208 | 0.72894 | 0.019223 | 0.011015 | 0.030806 | 0.210229 | 0.709798 | 0.044421 | 0.003617 | 0.057386 | 0.00747 | 0 | 0.002872 | 0 | 0.000158 | 0.0241 | 0.006927 | 0.002 | 0.002 | 0.0002 | 0 | 0.02 | 0.033723 | 0 | 0.007657 | 0 | 0 | 1 | 0 | 4.5 | 0 | 0.4 | 0 | 0 | 0 | 0 | 5.7
32315 | 24.1 | 24.1 | 0 | 6692 | 6692 | 12379 | 1.33 | 0.48 | 0.42 | 0.02 | 0.02 | 0 | 10.38 | 0.64 | 0.66 | 0 | 0 | 0 | 0 | 80.33 | 43540.43 | 43540.38 | 43540.33 | 43540.37 | 43540.43 | 3426 | 509.52 | 6918 | 4652 | 5450 | 4915 | -1.67 | -13.9 | 1.62 | -5.28 | 23.29 | 10.17 | 26.26 | 32.83 | #DIV/0! | #DIV/0! | #DIV/0! | -77.16 | -60.11 | 0.68 | 0.403597 | 1.481408 | 0.393349 | 84.608052 | 11.196813 | 0.775628 | 0.018794 | 0.01102 | 0.027461 | 0.183568 | 0.690251 | 0.046788 | 0.004541 | 0.057945 | 0.006155 | 0 | 0.002966 | 0 | 0.000167 | 0.022633 | 0.006871 | 0.002 | 0.002 | 0.0002 | 0 | 0.02 | 0.030707 | 0 | 0.007086 | 0 | 0 | 1 | 0 | 17.6 | 0 | 0 | 0 | 0 | 1.3 | 0 | 4.2
32322 | 48.2 | 48.2 | 0 | 6740 | 6740 | 12379 | 1.29 | 0.49 | 0.48 | 0.02 | 0.01 | 0 | 10.42 | 0.64 | 0.66 | 0 | 0.03 | 0 | 0 | 80.92 | 43542.69 | 43542.64 | 43542.59 | 43542.63 | 43542.69 | 3508 | 524.05 | 6949 | 4477 | 5489 | 4768 | -1.36 | 1.56 | 11.79 | -8.98 | 9.32 | 14.93 | 10.83 | 21.17 | #DIV/0! | #DIV/0! | -620.58 | 5.56 | -18.32 | 0.54 | 0.426634 | 1.479979 | 0.464396 | 84.745367 | 11.125204 | 0.666641 | 0.020253 | 0.010953 | 0.029268 | 0.201794 | 0.616053 | 0.045739 | 0.003332 | 0.05787 | 0.00475 | 0 | 0.003347 | 0 | 0.000189 | 0.027374 | 0.006948 | 0.002 | 0.002 | 0.000362 | 0 | 0.02 | 0.031643 | 0 | 0.007904 | 0 | 0 | 1 | 0 | 29.1 | 0 | 6.7 | 0 | 0 | 7.6 | 0 | 3.8
32324 | 50 | 50 | 0 | 6735 | 6735 | 12379 | 1.26 | 0.49 | 0.46 | 0.02 | 0.01 | 0 | 10.42 | 0.65 | 0.67 | 0 | 0.04 | 0 | 0 | 80.87 | 43542.83 | 43542.79 | 43542.73 | 43542.77 | 43542.83 | 3661 | 547.23 | 6808 | 4526 | 5277 | 4679 | -2.37 | -1.79 | 11.19 | -11.04 | 19.39 | 14.34 | 18.73 | 31.28 | #DIV/0! | #DIV/0! | -386.1 | -16.27 | 0.36 | 0.64 | 0.415972 | 1.475823 | 0.41213 | 84.665142 | 11.244649 | 0.695283 | 0.019322 | 0.009339 | 0.027696 | 0.197581 | 0.629181 | 0.039447 | 0.00324 | 0.062407 | 0.005386 | 0 | 0.003053 | 0 | 0.000194 | 0.022805 | 0.006971 | 0.002 | 0.002 | 0.00023 | 0 | 0.02 | 0.032066 | 0 | 0.008084 | 0 | 0 | 1 | 0 | 34 | 0 | 3.7 | 0 | 0 | 6.5 | 0 | 4.8
32325 | 38.6 | 38.6 | 0 | 6705 | 6705 | 12379 | 1.29 | 0.5 | 0.46 | 0.02 | 0.01 | 0 | 10.41 | 0.64 | 0.67 | 0.08 | 0.05 | 0 | 0 | 80.33 | 43542.89 | 43542.85 | 43542.79 | 43542.83 | 43542.9 | 3709 | 544.72 | 6875 | 4797 | 5400 | 4741 | -0.31 | -8.96 | 6.16 | -14.32 | 19.29 | 17.23 | 12.43 | 24.79 | #DIV/0! | -67.35 | -305.74 | -82.94 | -40.37 | 0.54 | 0.399599 | 1.561252 | 0.428003 | 84.569576 | 11.054084 | 0.740555 | 0.020999 | 0.010402 | 0.029751 | 0.198179 | 0.667133 | 0.14975 | 0.004279 | 0.061442 | 0.004379 | 0 | 0.003299 | 0 | 0.000248 | 0.025638 | 0.007031 | 0.002 | 0.002 | 0.000311 | 0 | 0.02 | 0.032922 | 0 | 0.007166 | 0 | 0 | 1 | 0 | 34.2 | 0 | 0 | 0 | 0 | 3.4 | 0 | 0
32326 | 109.2 | 109.2 | 0 | 6710 | 6710 | 12379 | 1.29 | 0.5 | 0.46 | 0.02 | 0.01 | 0 | 10.39 | 0.64 | 0.67 | 0.08 | 0.05 | 0 | 0 | 80.42 | 43542.96 | 43542.92 | 43542.86 | 43542.9 | 43542.96 | 3711 | 540.8 | 7226 | 4726 | 5747 | 4767 | 3.47 | -1.7 | 21.76 | -13.07 | 19.84 | 21.34 | 21.13 | 26.63 | #DIV/0! | -137.57 | -326.4 | -64.16 | -49.14 | -0.12 | 0.381223 | 1.538966 | 0.425902 | 85.161378 | 10.609149 | 0.69153 | 0.018886 | 0.010125 | 0.026497 | 0.210498 | 0.555247 | 0.212436 | 0.004543 | 0.057804 | 0.004 | 0 | 0.002995 | 0 | 0.000201 | 0.021063 | 0.006636 | 0.002 | 0.002 | 0.000235 | 0 | 0.02 | 0.030375 | 0 | 0.006311 | 0 | 0 | 1 | 6.1 | 83.5 | 0 | 4.9 | 0 | 0 | 13.7 | 0 | 0
32327 | 85.8 | 85.8 | 0 | 6695 | 6695 | 12379 | 1.29 | 0.49 | 0.45 | 0.02 | 0.01 | 0 | 10.39 | 0.64 | 0.67 | 0 | 0.05 | 0 | 0 | 80.32 | 43543.02 | 43542.98 | 43542.93 | 43542.97 | 43543.03 | 3320 | 488.88 | 6780 | 4129 | 5185 | 4299 | 2.31 | -5.88 | 11.12 | -3.84 | 21.37 | 11.11 | 14.42 | 36.08 | #DIV/0! | #DIV/0! | -300.68 | 10.91 | -88.34 | -0.01 | 0.419883 | 1.423142 | 0.410664 | 85.145156 | 10.759268 | 0.720944 | 0.019106 | 0.008662 | 0.028646 | 0.201239 | 0.629557 | 0.069955 | 0.004518 | 0.062886 | 0.004012 | 0 | 0.003304 | 0 | 0.000197 | 0.020044 | 0.007061 | 0.002 | 0.002 | 0.0002 | 0 | 0.02 | 0.03003 | 0 | 0.007525 | 0 | 0 | 1 | 0 | 70.8 | 0 | 1.8 | 0 | 0 | 6.9 | 0 | 5.3
32328 | 86.3 | 86.3 | 0 | 6686 | 6686 | 12379 | 1.29 | 0.49 | 0.45 | 0.02 | 0.01 | 0 | 10.38 | 0.64 | 0.66 | 0 | 0.05 | 0 | 0 | 80.2 | 43543.08 | 43543.04 | 43542.99 | 43543.03 | 43543.08 | 3375 | 499.85 | 6762 | 4235 | 5073 | 4337 | -0.37 | -10.87 | 7 | -5.5 | 14.76 | 15.95 | 11.33 | 33.4 | #DIV/0! | #DIV/0! | -309.45 | 5.69 | -44.6 | 0.45 | 0.399257 | 1.446553 | 0.445987 | 84.753484 | 11.058587 | 0.755162 | 0.019988 | 0.009006 | 0.047218 | 0.203624 | 0.654981 | 0.042986 | 0.003789 | 0.061278 | 0.004274 | 0 | 0.003349 | 0 | 0.000187 | 0.02109 | 0.006969 | 0.002 | 0.002 | 0.0002 | 0 | 0.02 | 0.030713 | 0 | 0.007319 | 0 | 0 | 1 | 0 | 74.9 | 0 | 0 | 0 | 0 | 4.7 | 0 | 5.7
32383 | 68.3 | 68.3 | 0 | 7188 | 7188 | 12379 | 1.45 | 0.47 | 0.53 | 0.02 | 0.01 | 0 | 10.85 | 0.69 | 0.72 | 0 | 0.03 | 0.01 | 0 | 86.48 | 43547.02 | 43546.97 | 43546.91 | 43546.96 | 43547.02 | 3794 | 533.69 | 7450 | 4847 | 5717 | 5006 | -4.57 | -7.47 | 8.68 | -5 | 22.36 | 14.62 | 23.71 | 30.93 | #DIV/0! | #DIV/0! | -442.32 | 5.96 | 3.53 | 0.87 | 0.449855 | 1.50232 | 0.361623 | 84.64395 | 11.20631 | 0.731985 | 0.018514 | 0.009777 | 0.027069 | 0.182207 | 0.650327 | 0.052488 | 0.003723 | 0.059695 | 0.005848 | 0 | 0.003252 | 0 | 0.000206 | 0.022257 | 0.006907 | 0.002 | 0.002 | 0.0002 | 0 | 0.02 | 0.02999 | 0 | 0.007496 | 0 | 0 | 1 | 0 | 19.6 | 0 | 20.3 | 20 | 0 | 4.8 | 0 | 2.6
32384 | 87.8 | 87.8 | 0 | 7187 | 7187 | 12379 | 1.45 | 0.47 | 0.53 | 0.02 | 0.01 | 0 | 10.85 | 0.69 | 0.72 | 0 | 0.03 | 0.01 | 0 | 86.47 | 43547.08 | 43547.04 | 43546.98 | 43547.02 | 43547.09 | 3611 | 501.11 | 9162 | 4680 | 5563 | 4836 | -3.15 | -4.43 | -6.92 | -2.86 | 18.48 | 16.73 | 22.78 | 39.09 | #DIV/0! | #DIV/0! | -432.43 | 15.97 | 12.25 | 0.75 | 0.43877 | 1.471924 | 0.379638 | 84.744933 | 11.054922 | 0.711197 | 0.01874 | 0.008622 | 0.026482 | 0.178724 | 0.761397 | 0.042371 | 0.003387 | 0.059458 | 0.005226 | 0 | 0.003206 | 0 | 0.000199 | 0.02236 | 0.006879 | 0.002 | 0.002 | 0.000204 | 0 | 0.02 | 0.030244 | 0 | 0.007118 | 0 | 0 | 1 | 0 | 40.4 | 0 | 22.4 | 20 | 0 | 0 | 0 | 4
32385 | 69.8 | 69.8 | 0 | 7187 | 7187 | 12379 | 1.45 | 0.47 | 0.53 | 0.02 | 0.01 | 0 | 10.85 | 0.69 | 0.72 | 0 | 0.03 | 0.01 | 0 | 86.47 | 43547.16 | 43547.11 | 43547.05 | 43547.09 | 43547.16 | 3613 | 503.55 | 8572 | 5232 | 6110 | 5589 | -5.56 | -4.07 | 0.98 | -7.28 | 23.49 | 19.13 | 23.11 | 39.23 | #DIV/0! | #DIV/0! | -463.94 | 1.49 | 29.89 | 1.02 | 0.426133 | 1.535195 | 0.356288 | 84.514192 | 11.312951 | 0.708721 | 0.018659 | 0.008602 | 0.02556 | 0.189301 | 0.705139 | 0.036053 | 0.002706 | 0.06007 | 0.006127 | 0 | 0.0031 | 0 | 0.000191 | 0.021072 | 0.006968 | 0.002 | 0.002 | 0.0002 | 0 | 0.02 | 0.03167 | 0 | 0.007102 | 0 | 0 | 1 | 0 | 24.7 | 0 | 22.4 | 20 | 0 | 0 | 0 | 1.7
32386 | 50 | 50 | 0 | 6693 | 6693 | 12379 | 1.33 | 0.48 | 0.42 | 0.02 | 0.02 | 0 | 10.39 | 0.64 | 0.66 | 0 | 0 | 0 | 0 | 80.33 | 43547.22 | 43547.18 | 43547.12 | 43547.16 | 43547.22 | 3413 | 506.15 | 6798 | 4555 | 5443 | 5059 | -8.23 | -1.22 | -4.73 | -5.24 | 23.82 | 7.25 | 24.64 | 42.91 | #DIV/0! | #DIV/0! | #DIV/0! | -142.53 | -9.21 | 1.5 | 0.416631 | 1.481659 | 0.390633 | 83.903513 | 11.927812 | 0.689146 | 0.019203 | 0.009369 | 0.026834 | 0.194062 | 0.734707 | 0.038532 | 0.003097 | 0.059214 | 0.008425 | 0 | 0.002967 | 0 | 0.000224 | 0.021433 | 0.006883 | 0.002 | 0.002 | 0.0002 | 0 | 0.02 | 0.034429 | 0 | 0.007028 | 0 | 0 | 1 | 0 | 0 | 0 | 24 | 20 | 0 | 0 | 0 | 5
32389 | 116.8 | 116.8 | 0 | 6686 | 6686 | 12379 | 1.35 | 0.44 | 0.5 | 0.02 | 0.01 | 0 | 10.1 | 0.64 | 0.67 | 0 | 0.03 | 0.01 | 0 | 80.44 | 43547.42 | 43547.38 | 43547.32 | 43547.37 | 43547.43 | 3316 | 494.11 | 6692 | 4427 | 5413 | 4616 | -1.12 | 0.82 | 7.61 | -7.38 | 21.26 | 16.69 | 19.64 | 41.48 | #DIV/0! | #DIV/0! | -501.66 | -83.86 | 2.38 | 0.41 | 0.442056 | 1.53598 | 0.363627 | 85.032073 | 10.837905 | 0.676132 | 0.01951 | 0.008344 | 0.025793 | 0.195724 | 0.658779 | 0.035045 | 0.003837 | 0.056776 | 0.011632 | 0 | 0.003274 | 0 | 0.00025 | 0.022847 | 0.006881 | 0.002 | 0.002 | 0.000229 | 0 | 0.02 | 0.031348 | 0 | 0.007959 | 0 | 0 | 1 | 10 | 54.9 | 0 | 25.9 | 20 | 0 | 5 | 0 | 0
32391 | 105.4 | 105.4 | 0 | 6701 | 6701 | 12379 | 1.35 | 0.44 | 0.5 | 0.02 | 0.01 | 0 | 10.1 | 0.64 | 0.67 | 0 | 0.03 | 0.01 | 0 | 80.65 | 43547.55 | 43547.51 | 43547.45 | 43547.5 | 43547.55 | 3131 | 469.63 | 6302 | 4325 | 5226 | 4498 | -5.72 | -5.6 | 0.94 | -3.15 | 22.09 | 16.37 | 15.8 | 45.99 | #DIV/0! | #DIV/0! | -483.51 | -66.44 | 18.02 | 1.02 | 0.441036 | 1.472384 | 0.35988 | 84.538693 | 11.309215 | 0.719335 | 0.020409 | 0.007693 | 0.027191 | 0.190483 | 0.705237 | 0.038285 | 0.003215 | 0.055849 | 0.010581 | 0 | 0.003285 | 0 | 0.000187 | 0.026113 | 0.006804 | 0.002 | 0.002 | 0.000262 | 0 | 0.02 | 0.031849 | 0 | 0.008013 | 0 | 0 | 1 | 0 | 55.1 | 0 | 21.2 | 20 | 0 | 3 | 0 | 5.1
32394 | 92.8 | 92.8 | 0 | 6693 | 6693 | 12379 | 1.37 | 0.53 | 0.48 | 0.02 | 0.01 | 0 | 10.4 | 0.65 | 0.67 | 0 | 0.03 | 0.01 | 0 | 80.13 | 43549.57 | 43549.52 | 43549.47 | 43549.51 | 43549.58 | 3581 | 537.69 | 7290 | 4858 | 5810 | 4673 | -0.75 | 1.1 | 13.16 | -0.71 | 22 | 15.62 | 16.44 | 39.44 | #DIV/0! | #DIV/0! | -538.84 | -25.07 | -68.01 | 0.2 | 0.430676 | 1.459109 | 0.442358 | 84.79702 | 11.113292 | 0.6778 | 0.020421 | 0.008672 | 0.024915 | 0.212375 | 0.615092 | 0.031 | 0.005131 | 0.063169 | 0.00726 | 0 | 0.003402 | 0 | 0.000258 | 0.024832 | 0.007005 | 0.002 | 0.002 | 0.000291 | 0 | 0.02 | 0.024793 | 0 | 0.007129 | 0 | 0 | 1 | 0 | 33.6 | 0 | 25.7 | 20 | 0 | 7.8 | 0 | 4.7
32395 | 108.5 | 108.5 | 0 | 6708 | 6708 | 12379 | 1.37 | 0.53 | 0.48 | 0.02 | 0.01 | 0 | 10.4 | 0.64 | 0.67 | 0 | 0.03 | 0.01 | 0 | 80.35 | 43549.63 | 43549.59 | 43549.54 | 43549.58 | 43549.64 | 3500 | 517.06 | 7414 | 5256 | 5884 | 4423 | 0.6 | -3.63 | 6.5 | -2.26 | 18.44 | 16.78 | 20.28 | 46.36 | #DIV/0! | #DIV/0! | -541.81 | -0.48 | -78.56 | 0.15 | 0.426512 | 1.478154 | 0.461216 | 84.881251 | 10.933144 | 0.706601 | 0.019489 | 0.007719 | 0.024302 | 0.203316 | 0.661404 | 0.031854 | 0.005441 | 0.061786 | 0.005932 | 0 | 0.00371 | 0 | 0.00024 | 0.025807 | 0.00688 | 0.002 | 0.002 | 0.00034 | 0 | 0.02 | 0.024642 | 0 | 0.006261 | 0 | 0 | 1 | 0 | 54.3 | 0 | 26.9 | 20 | 0 | 4.5 | 0 | 1.8
32396 | 95.4 | 95.4 | 0 | 6693 | 6693 | 12379 | 1.37 | 0.53 | 0.48 | 0.02 | 0.01 | 0 | 10.39 | 0.64 | 0.67 | 0 | 0.03 | 0.01 | 0 | 80.16 | 43549.7 | 43549.66 | 43549.61 | 43549.65 | 43549.7 | 3515 | 524.39 | 7066 | 5272 | 5589 | 4426 | -1.97 | -1.21 | 6.53 | -7.07 | 20.95 | 15.11 | 20.61 | 40.74 | #DIV/0! | #DIV/0! | -520.99 | 23.08 | -29.14 | 0.53 | 0.436161 | 1.550272 | 0.446257 | 84.54327 | 11.230059 | 0.688735 | 0.019383 | 0.008498 | 0.025883 | 0.200642 | 0.659934 | 0.036643 | 0.003944 | 0.055332 | 0.004551 | 0 | 0.003756 | 0 | 0.000192 | 0.024493 | 0.006762 | 0.002 | 0.002 | 0.00026 | 0 | 0.02 | 0.024816 | 0 | 0.006158 | 0 | 0 | 1 | 0 | 45.2 | 0 | 25 | 20 | 0 | 4.2 | 0 | 0
32398 | 56 | 56 | 0 | 6693 | 6693 | 12379 | 1.37 | 0.53 | 0.48 | 0.02 | 0.01 | 0 | 10.39 | 0.64 | 0.67 | 0 | 0.03 | 0.01 | 0 | 80.16 | 43549.84 | 43549.79 | 43549.74 | 43549.78 | 43549.85 | 3491 | 509.71 | 7643 | 5017 | 6153 | 4462 | -6.41 | 5 | 9.37 | -7.29 | 14.7 | 10.53 | 17.54 | 42.97 | #DIV/0! | #DIV/0! | -521.94 | 11.84 | -99.91 | 1.12 | 0.459704 | 1.553388 | 0.481522 | 84.045396 | 11.718897 | 0.646475 | 0.020133 | 0.008179 | 0.025951 | 0.200947 | 0.639907 | 0.035691 | 0.006105 | 0.060795 | 0.005216 | 0 | 0.004064 | 0 | 0.000445 | 0.024697 | 0.007088 | 0.002 | 0.002 | 0.000237 | 0 | 0.02 | 0.025306 | 0 | 0.005857 | 0 | 0 | 1 | 0 | 0 | 0 | 28.5 | 20 | 0 | 6 | 0 | 0.5
32402 | 92.2 | 92.2 | 0 | 6718 | 6718 | 12379 | 1.37 | 0.53 | 0.49 | 0.02 | 0.01 | 0 | 10.4 | 0.64 | 0.67 | 0 | 0.03 | 0.01 | 0 | 80.49 | 43550.11 | 43550.07 | 43550.01 | 43550.05 | 43550.11 | 3458 | 508.53 | 6974 | 4679 | 5584 | 4635 | -0.68 | -0.29 | 4.71 | -1.91 | 16.44 | 14.47 | 16.57 | 48.34 | #DIV/0! | #DIV/0! | -500.71 | 13.39 | -67.23 | 0.33 | 0.439736 | 1.470976 | 0.47218 | 84.745506 | 11.0583 | 0.682829 | 0.020346 | 0.007394 | 0.028036 | 0.19672 | 0.671609 | 0.041647 | 0.005088 | 0.062701 | 0.005144 | 0 | 0.003667 | 0 | 0.000298 | 0.02175 | 0.007286 | 0.002 | 0.002 | 0.000426 | 0 | 0.02 | 0.027572 | 0 | 0.006788 | 0 | 0 | 1 | 0 | 40.1 | 0 | 25 | 20 | 0 | 3.2 | 0 | 2.9
32403 | 87.9 | 87.9 | 0 | 6708 | 6708 | 12379 | 1.37 | 0.53 | 0.48 | 0.02 | 0.01 | 0 | 10.4 | 0.64 | 0.67 | 0 | 0.03 | 0.01 | 0 | 80.36 | 43550.18 | 43550.14 | 43550.08 | 43550.12 | 43550.19 | 3454 | 502.4 | 7280 | 4900 | 5869 | 5161 | -2.12 | -1.44 | 3.48 | -2.86 | 13.02 | 16.42 | 16.99 | 51.09 | #DIV/0! | #DIV/0! | -531.96 | 28.67 | -107.84 | 0.58 | 0.422114 | 1.486755 | 0.491007 | 84.521105 | 11.233565 | 0.690231 | 0.020234 | 0.007015 | 0.027991 | 0.20373 | 0.681175 | 0.047603 | 0.006333 | 0.063655 | 0.004227 | 0 | 0.003718 | 0 | 0.000328 | 0.021829 | 0.007175 | 0.002 | 0.002 | 0.000364 | 0 | 0.02 | 0.028967 | 0 | 0.006879 | 0 | 0 | 1 | 0 | 36.1 | 0 | 24.3 | 20 | 0 | 2.5 | 0 | 4
32404 | 72.4 | 72.4 | 0 | 6708 | 6708 | 12379 | 1.37 | 0.53 | 0.49 | 0.02 | 0.01 | 0 | 10.39 | 0.64 | 0.67 | 0 | 0.03 | 0.01 | 0 | 80.35 | 43550.25 | 43550.21 | 43550.15 | 43550.19 | 43550.26 | 3477 | 512.98 | 7480 | 5078 | 6037 | 4806 | -2.19 | 0.93 | 6.99 | -1.73 | 8.78 | 13.89 | 12.38 | 49.68 | #DIV/0! | #DIV/0! | -583.76 | 32.5 | -66.09 | 0.57 | 0.443427 | 1.47043 | 0.515359 | 84.52317 | 11.236965 | 0.674605 | 0.021384 | 0.007207 | 0.026226 | 0.222976 | 0.656077 | 0.037853 | 0.005061 | 0.06199 | 0.004 | 0 | 0.003893 | 0 | 0.000304 | 0.024694 | 0.007134 | 0.002 | 0.002 | 0.000458 | 0 | 0.02 | 0.026314 | 0 | 0.006473 | 0 | 0 | 1 | 0 | 16.5 | 0 | 25.7 | 20 | 0 | 4.3 | 0 | 4.9
32406 | 83.7 | 83.7 | 0 | 6681 | 6681 | 12379 | 1.39 | 0.5 | 0.44 | 0.02 | 0.02 | 0 | 10.35 | 0.64 | 0.65 | 0 | 0 | 0 | 0 | 80.13 | 43550.4 | 43550.36 | 43550.3 | 43550.34 | 43550.41 | 3639 | 543.7 | 7282 | 5659 | 5916 | 5004 | -2.61 | -3.62 | -7.69 | -0.06 | 17.25 | 10.23 | 23.83 | 46.99 | #DIV/0! | #DIV/0! | #DIV/0! | -122.4 | -34.08 | 0.76 | 0.419741 | 1.476593 | 0.436544 | 84.471099 | 11.277497 | 0.701006 | 0.020017 | 0.008489 | 0.028427 | 0.197825 | 0.745846 | 0.045071 | 0.003223 | 0.05951 | 0.009737 | 0 | 0.003167 | 0 | 0.000227 | 0.027211 | 0.00711 | 0.002 | 0.002 | 0.000388 | 0 | 0.02 | 0.030486 | 0 | 0.006786 | 0 | 0 | 1 | 0 | 29.9 | 0 | 23 | 20 | 0 | 5 | 0 | 4.8
32407 | 81.4 | 81.4 | 0 | 6681 | 6681 | 12379 | 1.39 | 0.5 | 0.44 | 0.02 | 0.02 | 0 | 10.36 | 0.64 | 0.65 | 0 | 0 | 0 | 0 | 80.12 | 43550.48 | 43550.43 | 43550.37 | 43550.41 | 43550.48 | 3487 | 524.36 | 7197 | 5020 | 5733 | 5073 | -3.47 | -4.83 | 3.96 | -0.4 | 19.12 | 9.75 | 25.88 | 55.4 | #DIV/0! | #DIV/0! | #DIV/0! | -55.59 | -60.54 | 0.78 | 0.426203 | 1.483791 | 0.425973 | 84.439555 | 11.382189 | 0.708627 | 0.019489 | 0.007139 | 0.02763 | 0.20327 | 0.666761 | 0.040125 | 0.003859 | 0.059556 | 0.006812 | 0 | 0.003545 | 0 | 0.000228 | 0.026486 | 0.007213 | 0.002 | 0.002 | 0.000279 | 0 | 0.02 | 0.030223 | 0 | 0.007047 | 0 | 0 | 1 | 0 | 30 | 0 | 22.1 | 20 | 0 | 3.2 | 0 | 5.1
32453 | 44.7 | 44.7 | 0 | 6700 | 6700 | 12379 | 1.41 | 0.44 | 0.49 | 0.02 | 0.01 | 0 | 10.38 | 0.64 | 0.67 | 0 | 0.02 | 0.01 | 0 | 80.31 | 43556.47 | 43556.43 | 43556.33 | 43556.42 | 43556.48 | 3645 | 533.75 | 7675 | 4926 | 6050 | 4787 | -0.62 | -13.64 | 4.24 | 1.47 | 20.9 | 17.49 | 22.98 | 49.89 | #DIV/0! | #DIV/0! | -599.62 | -76.11 | -6.38 | 0.33 | 0.427794 | 1.469779 | 0.364828 | 84.790713 | 11.064355 | 0.772755 | 0.018838 | 0.006956 | 0.026095 | 0.181954 | 0.675474 | 0.037023 | 0.003709 | 0.057455 | 0.010251 | 0 | 0.003047 | 0 | 0.000216 | 0.025205 | 0.006704 | 0.002 | 0.002 | 0.00033 | 0 | 0.02 | 0.025548 | 0 | 0.006971 | 0 | 0 | 1 | 0 | 37.1 | 0 | 0 | 0 | 0 | 3 | 0 | 3.6
32455 | 29.8 | 29.8 | 0 | 6698 | 6698 | 12379 | 1.41 | 0.44 | 0.49 | 0.02 | 0.01 | 0 | 10.38 | 0.64 | 0.67 | 0 | 0.02 | 0.01 | 0 | 80.29 | 43556.63 | 43556.59 | 43556.48 | 43556.57 | 43556.63 | 3308 | 492.77 | 7370 | 4576 | 5913 | 5225 | -1.49 | -6.21 | 5.66 | -0.88 | 30.96 | 13.19 | 19.06 | 45.7 | #DIV/0! | #DIV/0! | -582 | -80.62 | 28.37 | 0.38 | 0.450147 | 1.505168 | 0.318316 | 84.74899 | 11.161495 | 0.722052 | 0.019796 | 0.007539 | 0.025741 | 0.176916 | 0.665449 | 0.038251 | 0.002498 | 0.055385 | 0.010517 | 0 | 0.003205 | 0 | 0.000214 | 0.024839 | 0.006848 | 0.002 | 0.002 | 0.000269 | 0 | 0.02 | 0.025226 | 0 | 0.007141 | 0 | 0 | 1 | 0 | 22.7 | 0 | 0.9 | 0 | 0 | 3.1 | 0 | 2.1
32457 | 18.2 | 18.2 | 0 | 6703 | 6703 | 12379 | 1.41 | 0.44 | 0.49 | 0.02 | 0.01 | 0 | 10.38 | 0.64 | 0.67 | 0 | 0.03 | 0.01 | 0 | 80.35 | 43556.77 | 43556.72 | 43556.62 | 43556.71 | 43556.77 | 3458 | 515.12 | 7262 | 4487 | 5674 | 5021 | -2.42 | -4.92 | 4.52 | 0.42 | 16.03 | 9.59 | 10.85 | 42 | #DIV/0! | #DIV/0! | -634.65 | -63.81 | 3.56 | 0.62 | 0.468637 | 1.484921 | 0.388276 | 84.548449 | 11.25972 | 0.711566 | 0.021789 | 0.008035 | 0.029772 | 0.194539 | 0.67346 | 0.039127 | 0.003361 | 0.058424 | 0.009531 | 0 | 0.00357 | 0 | 0.000168 | 0.028757 | 0.007228 | 0.002 | 0.002 | 0.000413 | 0 | 0.02 | 0.028531 | 0 | 0.007729 | 0 | 0 | 1 | 0 | 7.9 | 0 | 2 | 0 | 0 | 3.2 | 0 | 4.1
32459 | 39.8 | 39.8 | 0 | 6738 | 6738 | 12379 | 1.41 | 0.44 | 0.49 | 0.02 | 0.01 | 0 | 10.4 | 0.65 | 0.67 | 0 | 0.03 | 0.01 | 0 | 80.8 | 43556.9 | 43556.85 | 43556.75 | 43556.83 | 43556.9 | 3553 | 526.37 | 7173 | 4807 | 5717 | 5134 | -1.2 | -3.67 | 4.96 | -0.98 | 20.12 | 13.93 | 11.46 | 25.57 | #DIV/0! | #DIV/0! | -594.38 | -55.65 | -55.27 | 0.4 | 0.447459 | 1.499931 | 0.368897 | 84.766352 | 11.089172 | 0.711923 | 0.02166 | 0.01033 | 0.02682 | 0.182922 | 0.669405 | 0.03583 | 0.005383 | 0.057978 | 0.009044 | 0 | 0.003613 | 0 | 0.000268 | 0.024323 | 0.00715 | 0.002 | 0.002 | 0.000407 | 0 | 0.02 | 0.029608 | 0 | 0.007526 | 0 | 0 | 1 | 0 | 32.7 | 0 | 1.9 | 0 | 0 | 3.1 | 0 | 1.1
32460 | 31.1 | 31.1 | 0 | 6708 | 6708 | 12379 | 1.41 | 0.44 | 0.49 | 0.02 | 0.01 | 0 | 10.38 | 0.64 | 0.67 | 0 | 0.02 | 0.01 | 0 | 80.42 | 43556.96 | 43556.92 | 43556.82 | 43556.9 | 43556.96 | 3517 | 523.67 | 6755 | 4466 | 5292 | 4643 | -3.15 | -3.84 | 2.95 | -1.29 | 24.08 | 14.42 | 16.92 | 21.48 | #DIV/0! | #DIV/0! | -606.23 | -76.4 | -10.53 | 0.66 | 0.444359 | 1.509543 | 0.350248 | 84.52475 | 11.331771 | 0.705923 | 0.020311 | 0.010895 | 0.026558 | 0.184243 | 0.683974 | 0.037479 | 0.003849 | 0.058219 | 0.010295 | 0 | 0.003302 | 0 | 0.00019 | 0.026742 | 0.007075 | 0.002 | 0.002 | 0.000404 | 0 | 0.02 | 0.028511 | 0 | 0.007363 | 0 | 0 | 1 | 0 | 22.7 | 0 | 2.6 | 0 | 0 | 1.7 | 0 | 3.1
32461 | 37.9 | 37.9 | 0 | 6697 | 6697 | 12379 | 1.38 | 0.48 | 0.55 | 0.02 | 0.01 | 0 | 10.37 | 0.64 | 0.65 | 0 | 0.05 | 0.01 | 0 | 80.19 | 43557.03 | 43556.98 | 43556.88 | 43556.97 | 43557.03 | 3163 | 469.57 | 6941 | 4079 | 5506 | 4966 | -2.06 | -6.96 | -0.58 | -6.28 | 19.69 | 26.9 | 0.36 | 20.81 | #DIV/0! | #DIV/0! | -219.9 | 31.2 | -132.64 | 0.52 | 0.429496 | 1.554708 | 0.407157 | 84.538917 | 11.220179 | 0.724958 | 0.020558 | 0.009902 | 0.024619 | 0.177932 | 0.69673 | 0.029588 | 0.009129 | 0.054543 | 0.00638 | 0 | 0.004472 | 0 | 0.000219 | 0.028456 | 0.006884 | 0.002 | 0.002 | 0.000469 | 0 | 0.02 | 0.023352 | 0 | 0.007351 | 0 | 0 | 1 | 0 | 35.4 | 0 | 0.8 | 0 | 0 | 0.7 | 0 | 0
32466 | 52.2 | 52.2 | 0 | 6697 | 6697 | 12379 | 1.43 | 0.44 | 0.57 | 0.02 | 0.01 | 0 | 10.38 | 0.64 | 0.66 | 0 | 0 | 0.01 | 0 | 80.2 | 43557.4 | 43557.36 | 43557.26 | 43557.35 | 43557.41 | 3508 | 517.25 | 7363 | 4436 | 5754 | 4710 | 0.52 | -7.63 | -6.04 | -0.26 | 26.98 | 21.78 | 20.88 | 46.67 | #DIV/0! | #DIV/0! | #DIV/0! | 41.67 | #DIV/0! | 0.2 | 0.471136 | 1.51928 | 0.339108 | 84.826286 | 10.938565 | 0.729724 | 0.019136 | 0.008388 | 0.025558 | 0.17182 | 0.74466 | 0.053966 | 0.003634 | 0.05348 | 0.004886 | 0 | 0.003267 | 0 | 0.000277 | 0.022831 | 0.006719 | 0.002 | 0.002 | 0.000279 | 0 | 0.02 | 0.02623 | 0 | 0.006771 | 0 | 0 | 1 | 0 | 50.4 | 0 | 0.8 | 0 | 0 | 0 | 0 | 0
32467 | 63.1 | 63.1 | 0 | 6697 | 6697 | 12379 | 1.43 | 0.44 | 0.57 | 0.02 | 0.01 | 0 | 10.38 | 0.64 | 0.66 | 0 | 0 | 0.01 | 0 | 80.2 | 43557.47 | 43557.42 | 43557.33 | 43557.41 | 43557.47 | 3416 | 496.01 | 6776 | 4220 | 5248 | 4391 | -1.12 | -5.26 | -0.02 | -3.28 | 23.83 | 21.33 | 20.21 | 41.23 | #DIV/0! | #DIV/0! | #DIV/0! | -9.06 | #DIV/0! | 0.39 | 0.473859 | 1.565099 | 0.353715 | 84.660001 | 11.119265 | 0.713692 | 0.019297 | 0.009244 | 0.024036 | 0.171411 | 0.702391 | 0.030144 | 0.00434 | 0.051861 | 0.009136 | 0 | 0.003763 | 0 | 0.000185 | 0.025565 | 0.00675 | 0.002 | 0.002 | 0.000231 | 0 | 0.02 | 0.025303 | 0 | 0.00671 | 0 | 0 | 1 | 0 | 59 | 0 | 2 | 0 | 0 | 1.1 | 0 | 0
32471 | 34.7 | 34.7 | 0 | 6317 | 6317 | 12379 | 1.35 | 0.42 | 0.55 | 0.02 | 0.01 | 0 | 9.81 | 0.6 | 0.63 | 0 | 0 | 0.01 | 0 | 75.61 | 43557.73 | 43557.69 | 43557.59 | 43557.67 | 43557.73 | 3347 | 501.2 | 6648 | 4519 | 5350 | 4907 | -3.4 | -8.51 | 4.95 | -2.34 | 26.26 | 20.96 | 16.06 | 41.93 | #DIV/0! | #DIV/0! | #DIV/0! | 44.6 | #DIV/0! | 0.65 | 0.486333 | 1.5514 | 0.344928 | 84.396233 | 11.394807 | 0.736856 | 0.020153 | 0.009172 | 0.026334 | 0.168866 | 0.6687 | 0.037549 | 0.002795 | 0.056302 | 0.004867 | 0 | 0.003674 | 0 | 0.00017 | 0.028415 | 0.00687 | 0.002 | 0.002 | 0.000343 | 0 | 0.02 | 0.023903 | 0 | 0.007331 | 0 | 0 | 1 | 0 | 30 | 0 | 0 | 0 | 0 | 3.3 | 0 | 0.4
32473 | 58.1 | 58.1 | 0 | 6242 | 6242 | 12379 | 1.32 | 0.41 | 0.55 | 0.02 | 0.01 | 0 | 9.61 | 0.59 | 0.62 | 0 | 0 | 0.01 | 0 | 74.8 | 43557.86 | 43557.82 | 43557.71 | 43557.8 | 43557.87 | 3391 | 508.63 | 7335 | 4933 | 6048 | 5507 | -2.3 | -5.77 | 2.76 | -0.64 | 34.38 | 27.06 | 20.8 | 41.34 | #DIV/0! | #DIV/0! | #DIV/0! | 49.04 | #DIV/0! | 0.37 | 0.456107 | 1.51194 | 0.307883 | 84.736533 | 11.178354 | 0.715431 | 0.018908 | 0.009264 | 0.027291 | 0.167341 | 0.680444 | 0.034803 | 0.004743 | 0.053726 | 0.004629 | 0 | 0.00301 | 0 | 0.000454 | 0.027207 | 0.00671 | 0.002 | 0.002 | 0.00023 | 0 | 0.02 | 0.023633 | 0 | 0.007358 | 0 | 0 | 1 | 0 | 51.2 | 0 | 2.3 | 0 | 0 | 2.1 | 0 | 1.5
32510 | 89.8 | 89.8 | 0 | 6698 | 6698 | 12379 | 1.41 | 0.44 | 0.49 | 0.02 | 0.01 | 0 | 10.38 | 0.64 | 0.67 | 0 | 0.02 | 0.01 | 0 | 80.29 | 43560.51 | 43560.47 | 43560.37 | 43560.45 | 43560.52 | 3048 | 453.5 | 7316 | 4216 | 5789 | 4906 | 1.88 | -1.91 | 15.68 | 2.48 | 20.75 | 15.53 | 20.84 | 28.28 | #DIV/0! | #DIV/0! | -596.49 | -80.37 | 31.44 | -0.18 | 0.438006 | 1.455031 | 0.365358 | 85.226985 | 10.790656 | 0.692804 | 0.019362 | 0.009958 | 0.02646 | 0.180674 | 0.594772 | 0.040992 | 0.002391 | 0.056482 | 0.010502 | 0 | 0.002945 | 0 | 0.000188 | 0.023963 | 0.006825 | 0.002 | 0.002 | 0.00022 | 0 | 0.02 | 0.024869 | 0 | 0.006558 | 0 | 0 | 1 | 0 | 72.1 | 0 | 5 | 0 | 0 | 9.8 | 0 | 1.9
32512 | 24.2 | 24.2 | 0 | 6079 | 6079 | 12379 | 1.26 | 0.46 | 0.42 | 0.02 | 0.01 | 0 | 9.41 | 0.58 | 0.6 | 0 | 0 | 0 | 0 | 72.89 | 43560.65 | 43560.61 | 43560.51 | 43560.59 | 43560.66 | 3448 | 509.23 | 7187 | 4737 | 5661 | 5168 | -2.99 | 0.92 | 7.63 | -0.53 | 20.8 | 11.8 | 23.71 | 42.09 | #DIV/0! | #DIV/0! | #DIV/0! | -81.77 | -40.78 | 0.59 | 0.431249 | 1.479892 | 0.427686 | 84.594037 | 11.30897 | 0.671116 | 0.019985 | 0.009361 | 0.026016 | 0.18655 | 0.642776 | 0.039273 | 0.002779 | 0.057164 | 0.008791 | 0 | 0.003226 | 0 | 0.000168 | 0.024059 | 0.006983 | 0.002 | 0.002 | 0.000304 | 0 | 0.02 | 0.028449 | 0 | 0.007165 | 0 | 0 | 1 | 0 | 7 | 0 | 6.2 | 0 | 0 | 5.1 | 0 | 4.9
32513 | 18.2 | 18.2 | 0 | 6338 | 6338 | 12379 | 1.31 | 0.48 | 0.43 | 0.02 | 0.01 | 0 | 9.78 | 0.6 | 0.62 | 0 | 0 | 0 | 0 | 76.04 | 43560.72 | 43560.68 | 43560.58 | 43560.66 | 43560.72 | 3613 | 533.6 | 6975 | 4618 | 5373 | 4901 | -3.86 | -3.73 | 5.03 | -1.07 | 22.91 | 12.63 | 21.39 | 42.9 | #DIV/0! | #DIV/0! | #DIV/0! | -59.89 | -78.84 | 0.76 | 0.424208 | 1.487141 | 0.411833 | 84.495267 | 11.371795 | 0.70087 | 0.020609 | 0.009188 | 0.031357 | 0.187865 | 0.659 | 0.039669 | 0.003386 | 0.056796 | 0.007568 | 0 | 0.003415 | 0 | 0.000158 | 0.023225 | 0.006926 | 0.002 | 0.002 | 0.000309 | 0 | 0.02 | 0.028081 | 0 | 0.007336 | 0 | 0 | 1 | 0 | 0 | 0 | 3.4 | 0 | 0 | 3.9 | 0 | 9.9
32515 | 40.2 | 40.2 | 0 | 6181 | 6181 | 12379 | 1.29 | 0.47 | 0.42 | 0.02 | 0.01 | 0 | 9.6 | 0.59 | 0.61 | 0 | 0 | 0 | 0 | 74.08 | 43560.87 | 43560.83 | 43560.71 | 43560.8 | 43560.87 | 3676 | 546.62 | 8289 | 5914 | 6754 | 6109 | -1.04 | -17.25 | 5.63 | 3.58 | 27.78 | 18.04 | 19.29 | 40.82 | #DIV/0! | #DIV/0! | #DIV/0! | -138.01 | -154.04 | 0.36 | 0.396477 | 1.426554 | 0.386906 | 84.759234 | 11.132133 | 0.792276 | 0.021162 | 0.009544 | 0.028517 | 0.181667 | 0.655573 | 0.039867 | 0.004932 | 0.058665 | 0.011263 | 0 | 0.003132 | 0 | 0.000604 | 0.023252 | 0.006849 | 0.002 | 0.002 | 0.000346 | 0 | 0.02 | 0.029932 | 0 | 0.007115 | 0 | 0 | 1 | 0 | 28.1 | 0 | 0 | 0 | 0 | 4.2 | 0 | 6.9
32516 | 48.4 | 48.4 | 0 | 6708 | 6708 | 12379 | 1.4 | 0.49 | 0.45 | 0.02 | 0.01 | 0 | 10.39 | 0.64 | 0.66 | 0 | 0.02 | 0 | 0 | 80.42 | 43560.94 | 43560.9 | 43560.79 | 43560.88 | 43560.95 | 3520 | 527.97 | 7517 | 5397 | 6044 | 5427 | -4.86 | -0.19 | 6.61 | 2.26 | 17.97 | 9.22 | 19.53 | 34.56 | #DIV/0! | #DIV/0! | -863.99 | -83.07 | -86.27 | 0.83 | 0.434198 | 1.448636 | 0.42857 | 84.37716 | 11.528953 | 0.678208 | 0.020485 | 0.009648 | 0.028281 | 0.185024 | 0.650191 | 0.042505 | 0.002999 | 0.056397 | 0.008433 | 0 | 0.003599 | 0 | 0.000255 | 0.028165 | 0.007091 | 0.002 | 0.002 | 0.00028 | 0 | 0.02 | 0.029424 | 0 | 0.007498 | 0 | 0 | 1 | 0 | 30 | 0 | 5.3 | 0 | 0 | 4.6 | 0 | 7.5
32517 | 39.2 | 39.2 | 0 | 6699 | 6699 | 12379 | 1.38 | 0.48 | 0.45 | 0.02 | 0.01 | 0 | 10.38 | 0.64 | 0.67 | 0 | 0.04 | 0 | 0 | 80.31 | 43561 | 43560.96 | 43560.87 | 43560.95 | 43561.01 | 3592 | 533.25 | 6883 | 4764 | 5469 | 4677 | -3.03 | 2.2 | -4.06 | 0.75 | 9.96 | 12.59 | 13.7 | 26.24 | #DIV/0! | #DIV/0! | -346.74 | -81.69 | -150.21 | 0.72 | 0.412638 | 1.451693 | 0.460452 | 84.475879 | 11.32631 | 0.664915 | 0.021019 | 0.010343 | 0.028155 | 0.198561 | 0.735782 | 0.039423 | 0.004482 | 0.064178 | 0.008096 | 0 | 0.003517 | 0 | 0.000268 | 0.027821 | 0.007364 | 0.002 | 0.002 | 0.000272 | 0 | 0.02 | 0.027754 | 0 | 0.007077 | 0 | 0 | 1 | 0 | 24.5 | 0 | 6.7 | 0 | 0 | 0 | 0 | 7
32518 | 48.5 | 48.5 | 0 | 6701 | 6701 | 12379 | 1.38 | 0.49 | 0.44 | 0.02 | 0.01 | 0 | 10.38 | 0.65 | 0.67 | 0 | 0.05 | 0 | 0 | 80.33 | 43561.07 | 43561.03 | 43560.93 | 43561.01 | 43561.08 | 3550 | 532.15 | 7065 | 4886 | 5655 | 5103 | -2.67 | -2.59 | -3.9 | -0.46 | 11.81 | 9.79 | 15.33 | 27.54 | #DIV/0! | #DIV/0! | -287.94 | -25.55 | -98.35 | 0.73 | 0.419794 | 1.466244 | 0.453096 | 84.46223 | 11.284474 | 0.702408 | 0.020299 | 0.00986 | 0.032503 | 0.2019 | 0.73615 | 0.041291 | 0.003552 | 0.063587 | 0.005452 | 0 | 0.003644 | 0 | 0.000393 | 0.027636 | 0.007369 | 0.002 | 0.002 | 0.000274 | 0 | 0.02 | 0.026782 | 0 | 0.00706 | 0 | 0 | 1 | 0 | 38.8 | 0 | 3.1 | 0 | 0 | 0 | 0 | 5.6
32520 | 50.7 | 50.7 | 0 | 6766 | 6766 | 12379 | 1.39 | 0.49 | 0.45 | 0.02 | 0.01 | 0 | 10.46 | 0.65 | 0.67 | 0 | 0.05 | 0 | 0 | 81.14 | 43561.21 | 43561.17 | 43561.07 | 43561.15 | 43561.21 | 3505 | 522.12 | 6852 | 4594 | 5477 | 4835 | -2.55 | -6.26 | 5.4 | -3.14 | 11.99 | 9.41 | 14.4 | 20.99 | #DIV/0! | #DIV/0! | -280.77 | -8.62 | -77.38 | 0.7 | 0.422976 | 1.503663 | 0.450478 | 84.515994 | 11.248168 | 0.724789 | 0.02054 | 0.010761 | 0.029619 | 0.194858 | 0.667652 | 0.040053 | 0.003146 | 0.064256 | 0.004768 | 0 | 0.003353 | 0 | 0.000198 | 0.027888 | 0.00731 | 0.002 | 0.002 | 0.000342 | 0 | 0.02 | 0.028191 | 0 | 0.007001 | 0 | 0 | 1 | 0 | 43 | 0 | 0.8 | 0 | 0 | 3.2 | 0 | 2.7
32527 | 39.4 | 39.4 | 0 | 6666 | 6666 | 12379 | 1.39 | 0.5 | 0.44 | 0.02 | 0.02 | 0 | 10.34 | 0.64 | 0.66 | 0 | 0 | 0 | 0 | 79.93 | 43563.85 | 43563.81 | 43563.7 | 43563.79 | 43563.85 | 3485 | 512.95 | 7244 | 4839 | 5524 | 5010 | -4.49 | -3.18 | -8.18 | -0.21 | 16.76 | 10.84 | 21.98 | 48 | #DIV/0! | #DIV/0! | #DIV/0! | -73.72 | -87.37 | 1.01 | 0.415062 | 1.485076 | 0.439846 | 84.233502 | 11.498299 | 0.700119 | 0.020519 | 0.008344 | 0.031045 | 0.195125 | 0.755347 | 0.039904 | 0.003373 | 0.065004 | 0.007662 | 0 | 0.003712 | 0 | 0.000207 | 0.028182 | 0.007609 | 0.002 | 0.002 | 0.000304 | 0 | 0.02 | 0.030527 | 0 | 0.007233 | 0 | 0 | 1 | 0 | 30 | 0 | 3.2 | 0 | 0 | 0 | 0 | 5.2
32528 | 39.7 | 39.7 | 0 | 6701 | 6701 | 12379 | 1.4 | 0.5 | 0.45 | 0.02 | 0.02 | 0 | 10.38 | 0.64 | 0.66 | 0 | 0 | 0 | 0 | 80.35 | 43563.91 | 43563.87 | 43563.77 | 43563.85 | 43563.92 | 3499 | 520.3 | 8710 | 4440 | 5609 | 4677 | -1.2 | -3.02 | -6.88 | 2.16 | 16.99 | 12.95 | 20.57 | 44.33 | #DIV/0! | #DIV/0! | #DIV/0! | -43.78 | -66.74 | 0.53 | 0.411151 | 1.449214 | 0.438914 | 84.64734 | 11.1267 | 0.700069 | 0.020924 | 0.008933 | 0.036622 | 0.1956 | 0.746301 | 0.041762 | 0.002986 | 0.066205 | 0.006308 | 0 | 0.00354 | 0 | 0.000185 | 0.027442 | 0.007866 | 0.002 | 0.002 | 0.00035 | 0 | 0.02 | 0.030291 | 0 | 0.007297 | 0 | 0 | 1 | 0 | 29.1 | 0 | 3.6 | 0 | 0 | 0 | 0 | 6
32529 | 30.4 | 30.4 | 0 | 6701 | 6701 | 12379 | 1.4 | 0.5 | 0.44 | 0.02 | 0.02 | 0 | 10.4 | 0.64 | 0.66 | 0 | 0 | 0 | 0 | 80.33 | 43563.98 | 43563.94 | 43563.84 | 43563.92 | 43563.98 | 3434 | 499.49 | 7211 | 4244 | 5563 | 4758 | -1.69 | -5.29 | 8.89 | -2.22 | 16.01 | 9.32 | 25.21 | 38.65 | #DIV/0! | #DIV/0! | #DIV/0! | -30.02 | -105.39 | 0.59 | 0.423612 | 1.515617 | 0.445454 | 84.571367 | 11.199466 | 0.718852 | 0.019729 | 0.009861 | 0.035221 | 0.201577 | 0.63745 | 0.04967 | 0.003678 | 0.065651 | 0.005588 | 0 | 0.004009 | 0 | 0.000208 | 0.025406 | 0.007485 | 0.002 | 0.002 | 0.000274 | 0 | 0.02 | 0.02911 | 0 | 0.006716 | 0 | 0 | 1 | 0 | 20 | 0 | 1.9 | 0 | 0 | 6 | 0 | 1.5
32530 | 29.5 | 29.5 | 0 | 6701 | 6701 | 12379 | 1.4 | 0.5 | 0.44 | 0.02 | 0.02 | 0 | 10.38 | 0.64 | 0.66 | 0 | 0 | 0 | 0 | 80.35 | 43564.04 | 43564 | 43563.9 | 43563.99 | 43564.05 | 3396 | 504.16 | 6926 | 4346 | 5328 | 4582 | -1.77 | -3.2 | -1.22 | 1.56 | 18.56 | 8.68 | 23.18 | 32.12 | #DIV/0! | #DIV/0! | #DIV/0! | -55.76 | -89.41 | 0.58 | 0.428137 | 1.458114 | 0.431025 | 84.602097 | 11.19314 | 0.701953 | 0.020238 | 0.010898 | 0.028717 | 0.20412 | 0.705713 | 0.043567 | 0.003392 | 0.061864 | 0.006799 | 0 | 0.00378 | 0 | 0.000184 | 0.027262 | 0.007367 | 0.002 | 0.002 | 0.000372 | 0 | 0.02 | 0.030308 | 0 | 0.006954 | 0 | 0 | 1 | 0 | 20 | 0 | 3.5 | 0 | 0 | 0.1 | 0 | 4.9
32633 | 72.5 | 72.5 | 0 | 6690 | 6690 | 12379 | 1.29 | 0.49 | 0.49 | 0.02 | 0.02 | 0 | 10.38 | 0.64 | 0.66 | 0 | 0.01 | 0 | 0 | 80.26 | 43573.19 | 43573.15 | 43573.05 | 43573.13 | 43573.2 | 3557 | 532.65 | 7233 | 4978 | 5729 | 5184 | 0.89 | -5.29 | 9.43 | -10.61 | 9.21 | 8.83 | 21.45 | 40.47 | #DIV/0! | #DIV/0! | -1834.57 | -37.16 | -115.82 | 0.4 | 0.473841 | 1.516286 | 0.470099 | 84.80885 | 10.909433 | 0.716438 | 0.020478 | 0.010036 | 0.027831 | 0.187963 | 0.633832 | 0.058048 | 0.003097 | 0.057372 | 0.006089 | 0 | 0.003372 | 0 | 0.00022 | 0.023957 | 0.007063 | 0.002 | 0.002 | 0.00042 | 0 | 0.02 | 0.033962 | 0 | 0.007314 | 0 | 0 | 1 | 0 | 52.3 | 0 | 2 | 10 | 0 | 7.2 | 0 | 0
32634 | 35.6 | 35.6 | 0 | 6690 | 6690 | 12379 | 1.29 | 0.49 | 0.49 | 0.02 | 0.02 | 0 | 10.39 | 0.64 | 0.66 | 0 | 0.01 | 0 | 0 | 80.25 | 43573.26 | 43573.21 | 43573.12 | 43573.2 | 43573.26 | 3308 | 491.9 | 6431 | 4315 | 5081 | 4263 | -2.51 | -4.7 | 13.96 | -7.36 | 20.41 | 11.69 | 25.1 | 49.19 | #DIV/0! | #DIV/0! | -1509.9 | -56.74 | -145.58 | 0.64 | 0.457635 | 1.472959 | 0.412592 | 84.584772 | 11.29549 | 0.714243 | 0.019491 | 0.008516 | 0.027312 | 0.18349 | 0.601147 | 0.051761 | 0.003524 | 0.056386 | 0.006888 | 0 | 0.003209 | 0 | 0.000189 | 0.028165 | 0.006858 | 0.002 | 0.002 | 0.00034 | 0 | 0.02 | 0.033685 | 0 | 0.007351 | 0 | 0 | 1 | 0 | 8.5 | 0 | 1.9 | 10 | 0 | 8.7 | 0 | 5.5
32647 | 82.2 | 82.2 | 0 | 6705 | 6705 | 12379 | 1.36 | 0.37 | 0.54 | 0.02 | 0.02 | 0 | 10.38 | 0.65 | 0.66 | 0 | 0.01 | 0.01 | 0 | 80.46 | 43574.12 | 43574.07 | 43573.97 | 43574.06 | 43574.12 | 3089 | 464.93 | 7079 | 4346 | 5717 | 4980 | -2.62 | -1.11 | 3.42 | -1.04 | 25.35 | 22.01 | 12.84 | 48.49 | #DIV/0! | #DIV/0! | -1216.22 | -53.66 | 13.58 | 0.52 | 0.448978 | 1.451762 | 0.290303 | 84.720955 | 11.272859 | 0.69355 | 0.021217 | 0.008822 | 0.024987 | 0.186489 | 0.67184 | 0.04081 | 0.003248 | 0.058902 | 0.009591 | 0 | 0.00338 | 0 | 0.000252 | 0.025428 | 0.00692 | 0.002 | 0.002 | 0.000485 | 0 | 0.02 | 0.027182 | 0 | 0.008039 | 0 | 0 | 1 | 0 | 52.2 | 0 | 4.1 | 10 | 0 | 8.3 | 0 | 6.6
32648 | 84.7 | 84.7 | 0 | 6681 | 6681 | 12379 | 1.36 | 0.37 | 0.54 | 0.02 | 0.02 | 0 | 10.36 | 0.64 | 0.67 | 0 | 0.01 | 0.01 | 0 | 80.14 | 43574.19 | 43574.15 | 43574.04 | 43574.13 | 43574.2 | 3578 | 535.79 | 7612 | 5267 | 6229 | 5587 | -1.53 | -2.7 | 3.6 | -4.73 | 21.88 | 22.49 | 10.01 | 56.8 | #DIV/0! | #DIV/0! | -1238.41 | -35.68 | 18.99 | 0.45 | 0.447056 | 1.508264 | 0.303964 | 84.74773 | 11.174977 | 0.697574 | 0.021889 | 0.007393 | 0.024956 | 0.180298 | 0.682947 | 0.040633 | 0.003201 | 0.058334 | 0.008499 | 0 | 0.003429 | 0 | 0.000241 | 0.023883 | 0.006897 | 0.002 | 0.002 | 0.000443 | 0 | 0.02 | 0.025757 | 0 | 0.007635 | 0 | 0 | 1 | 0 | 60.8 | 0 | 4 | 10 | 0 | 6.9 | 0 | 2
32650 | 56.5 | 56.5 | 0 | 6709 | 6709 | 12379 | 1.29 | 0.48 | 0.54 | 0.02 | 0.02 | 0 | 10.39 | 0.65 | 0.66 | 0 | 0 | 0.01 | 0 | 80.48 | 43578.47 | 43578.43 | 43578.33 | 43578.41 | 43578.48 | 3471 | 516.13 | 7071 | 4127 | 5532 | 4647 | -0.53 | -3.12 | 9.09 | -6.97 | 27.17 | 21.42 | 23.77 | 40.39 | #DIV/0! | #DIV/0! | #DIV/0! | 21.79 | -192.96 | 0.28 | 0.446551 | 1.461732 | 0.368852 | 84.891839 | 11.052191 | 0.705985 | 0.018779 | 0.009887 | 0.024135 | 0.190984 | 0.63445 | 0.036105 | 0.006812 | 0.052325 | 0.005438 | 0 | 0.002873 | 0 | 0.000206 | 0.024756 | 0.006754 | 0.002 | 0.002 | 0.0002 | 0 | 0.02 | 0.027767 | 0 | 0.007379 | 0 | 0 | 1 | 0 | 36.7 | 0 | 3 | 5 | 0 | 6.5 | 0 | 4.3
32694 | 41.4 | 41.4 | 0 | 6687 | 6687 | 12379 | 1.31 | 0.48 | 0.46 | 0.02 | 0.02 | 0 | 10.39 | 0.65 | 0.65 | 0 | 0.02 | 0 | 0 | 80.21 | 43581.74 | 43581.7 | 43581.61 | 43581.69 | 43581.75 | 3468 | 523.87 | 6568 | 4188 | 5132 | 4534 | 0.14 | -3.99 | -4.65 | -9.8 | 22.99 | 14.66 | 22.15 | 41.12 | #DIV/0! | #DIV/0! | -859.4 | -4.25 | -29.67 | 0.42 | 0.419865 | 1.525707 | 0.394087 | 84.768673 | 11.015244 | 0.712134 | 0.020071 | 0.009813 | 0.027727 | 0.181133 | 0.724956 | 0.041777 | 0.003025 | 0.055027 | 0.004911 | 0 | 0.002964 | 0 | 0.000176 | 0.026504 | 0.00689 | 0.002 | 0.002 | 0.000404 | 0 | 0.02 | 0.027508 | 0 | 0.007404 | 0 | 0 | 1 | 0 | 38.1 | 0 | 2.3 | 0 | 0 | 0 | 0 | 0
32695 | 42.6 | 42.6 | 0 | 6697 | 6697 | 12379 | 1.31 | 0.48 | 0.47 | 0.02 | 0.02 | 0 | 10.39 | 0.64 | 0.65 | 0 | 0.02 | 0 | 0 | 80.35 | 43581.81 | 43581.77 | 43581.67 | 43581.75 | 43581.81 | 3536 | 540.76 | 6805 | 4606 | 5417 | 4819 | -1.38 | -13.64 | -5.49 | -9.99 | 28.93 | 17.42 | 23.23 | 42.97 | #DIV/0! | #DIV/0! | -882.99 | -38.32 | -12.9 | 0.66 | 0.408319 | 1.526145 | 0.363423 | 84.596185 | 11.163338 | 0.774792 | 0.01977 | 0.009496 | 0.026124 | 0.183475 | 0.729283 | 0.039783 | 0.00263 | 0.056683 | 0.006599 | 0 | 0.002836 | 0 | 0.000174 | 0.025719 | 0.006904 | 0.002 | 0.002 | 0.000309 | 0 | 0.02 | 0.026804 | 0 | 0.007213 | 0 | 0 | 1 | 0 | 40.5 | 0 | 0 | 0 | 0 | 0 | 0 | 1.1
32745 | 18.3 | 18.3 | 0 | 6708 | 6708 | 12379 | 1.31 | 0.48 | 0.47 | 0.02 | 0.02 | 0 | 10.4 | 0.65 | 0.66 | 0 | 0.02 | 0 | 0 | 80.49 | 43588.56 | 43588.52 | 43588.42 | 43588.5 | 43588.57 | 3614 | 547.83 | 7297 | 5097 | 5818 | 5368 | -4.55 | -6.55 | 9.1 | 0.34 | 23.84 | 15.54 | 27.4 | 39.49 | #DIV/0! | #DIV/0! | -843.92 | -222.63 | #DIV/0! | 0.76 | 0.416217 | 1.381591 | 0.386895 | 84.504486 | 11.505413 | 0.730345 | 0.018754 | 0.0101 | 0.025419 | 0.181171 | 0.638483 | 0.035047 | 0.003585 | 0.05561 | 0.015367 | 0 | 0.002927 | 0 | 0.000322 | 0.02247 | 0.00697 | 0.002 | 0.002 | 0.000316 | 0 | 0.02 | 0.027287 | 0 | 0.007226 | 0 | 0 | 1 | 0 | 0 | 0 | 0 | 0 | 0 | 5.3 | 0 | 12
32752 | 8.4 | 8.4 | 0 | 6696 | 6696 | 12379 | 1.38 | 0.47 | 0.43 | 0.02 | 0.01 | 0 | 10.39 | 0.64 | 0.67 | 0 | 0.04 | 0 | 0 | 80.29 | 43589.07 | 43589.03 | 43588.93 | 43589.01 | 43589.07 | 3083 | 474.82 | 7395 | 4669 | 5840 | 5212 | -3.95 | -11.04 | -0.71 | 1.19 | 22.31 | 10.31 | 18.69 | 16.49 | #DIV/0! | #DIV/0! | -379.83 | -130.45 | -171.83 | 0.87 | 0.406945 | 1.447367 | 0.390244 | 84.364333 | 11.442116 | 0.755125 | 0.020491 | 0.012085 | 0.027748 | 0.18721 | 0.71243 | 0.076834 | 0.003069 | 0.055551 | 0.008776 | 0 | 0.00284 | 0 | 0.000203 | 0.020008 | 0.006774 | 0.002 | 0.002 | 0.000322 | 0 | 0.02 | 0.028835 | 0 | 0.006694 | 0 | 0 | 1 | 0 | 0 | 0 | 0 | 0 | 0 | 0 | 0 | 7.4
32753 | 18.1 | 18.1 | 0 | 6695 | 6695 | 12379 | 1.38 | 0.47 | 0.43 | 0.02 | 0.01 | 0 | 10.39 | 0.64 | 0.66 | 0 | 0.04 | 0 | 0 | 80.29 | 43589.13 | 43589.09 | 43588.99 | 43589.08 | 43589.14 | 3409 | 511.32 | 7008 | 4411 | 5375 | 4675 | -2.77 | -5.71 | 3.38 | 0.86 | 16.78 | 7.26 | 18.21 | 18.1 | #DIV/0! | #DIV/0! | -390.76 | -117.52 | -201.37 | 0.69 | 0.420816 | 1.452362 | 0.418088 | 84.523472 | 11.313746 | 0.718972 | 0.020616 | 0.011854 | 0.028538 | 0.191501 | 0.672004 | 0.067975 | 0.003025 | 0.057545 | 0.008285 | 0 | 0.003145 | 0 | 0.000187 | 0.019565 | 0.006946 | 0.002 | 0.002 | 0.000357 | 0 | 0.02 | 0.030596 | 0 | 0.006406 | 0 | 0 | 1 | 0 | 5.6 | 0 | 1.6 | 0 | 0 | 2.8 | 0 | 7.1
32765 | 34.7 | 34.7 | 0 | 6694 | 6694 | 12379 | 1.36 | 0.49 | 0.45 | 0.02 | 0.01 | 0 | 10.38 | 0.64 | 0.66 | 0 | 0.05 | 0 | 0 | 80.24 | 43591.75 | 43591.71 | 43591.6 | 43591.69 | 43591.77 | 3667 | 541.73 | 8859 | 6287 | 7184 | 5141 | -3.05 | -11.78 | -6.4 | -4.61 | 25.91 | 15.73 | 16.9 | 23.57 | #DIV/0! | #DIV/0! | -271.95 | -141.36 | -254.62 | 0.79 | 0.401185 | 1.511454 | 0.387297 | 84.400718 | 11.340067 | 0.760788 | 0.02051 | 0.011018 | 0.026954 | 0.183365 | 0.748027 | 0.049221 | 0.004005 | 0.057562 | 0.010925 | 0 | 0.003031 | 0 | 0.000196 | 0.017145 | 0.006768 | 0.002 | 0.002 | 0.000292 | 0 | 0.02 | 0.029246 | 0 | 0.006229 | 0 | 0 | 1 | 0 | 30.7 | 0 | 0 | 0 | 0 | 0 | 0 | 3
32768 | 42.7 | 42.7 | 0 | 6708 | 6708 | 12379 | 1.4 | 0.46 | 0.46 | 0.02 | 0.01 | 0 | 10.38 | 0.64 | 0.66 | 0 | 0.03 | 0 | 0 | 80.44 | 43591.98 | 43591.94 | 43591.84 | 43591.93 | 43591.99 | 3449 | 533.08 | 6573 | 4453 | 5168 | 4695 | -5.29 | -1.51 | 8.44 | -2.43 | 19.2 | 13.18 | 15.14 | 45.3 | #DIV/0! | #DIV/0! | -429.3 | -101.17 | -179.23 | 0.9 | 0.42686 | 1.515961 | 0.392828 | 84.341881 | 11.560462 | 0.690178 | 0.02084 | 0.007967 | 0.026064 | 0.181485 | 0.637464 | 0.047659 | 0.004196 | 0.054187 | 0.008367 | 0 | 0.003323 | 0 | 0.000271 | 0.018124 | 0.006741 | 0.002 | 0.002 | 0.000208 | 0 | 0.02 | 0.024624 | 0 | 0.006307 | 0 | 0 | 1 | 0 | 30 | 0 | 4 | 0 | 0 | 4.8 | 0 | 2.9
32769 | 43.3 | 43.3 | 0 | 6693 | 6693 | 12379 | 1.4 | 0.46 | 0.46 | 0.02 | 0.01 | 0 | 10.37 | 0.64 | 0.66 | 0 | 0.03 | 0 | 0 | 80.24 | 43592.04 | 43592 | 43591.9 | 43591.99 | 43592.05 | 3467 | 519.17 | 6710 | 4318 | 5285 | 4780 | -4.92 | -2.42 | 8.09 | -1.42 | 14.91 | 12.4 | 18.96 | 50 | #DIV/0! | #DIV/0! | -434.34 | -125.79 | -95.81 | 0.88 | 0.431571 | 1.503968 | 0.413589 | 84.33193 | 11.542175 | 0.696968 | 0.019918 | 0.007284 | 0.02693 | 0.182623 | 0.640902 | 0.051994 | 0.002949 | 0.05588 | 0.009311 | 0 | 0.003504 | 0 | 0.000242 | 0.018121 | 0.006956 | 0.002 | 0.002 | 0.000279 | 0 | 0.02 | 0.022606 | 0 | 0.0063 | 0 | 0 | 1 | 0 | 30 | 0 | 3.3 | 0 | 0 | 5.1 | 0 | 3.9
32770 | 59.1 | 59.1 | 0 | 6695 | 6695 | 12379 | 1.36 | 0.49 | 0.45 | 0.02 | 0.01 | 0 | 10.38 | 0.64 | 0.66 | 0 | 0.05 | 0 | 0 | 80.26 | 43592.11 | 43592.07 | 43591.97 | 43592.05 | 43592.11 | 3293 | 491.42 | 6659 | 4258 | 5280 | 4621 | -2.23 | -2.42 | 11.39 | -3.67 | 14.47 | 8.45 | 17.5 | 33.65 | #DIV/0! | #DIV/0! | -263.36 | -121.11 | -189.8 | 0.56 | 0.436754 | 1.496139 | 0.447024 | 84.607185 | 11.248622 | 0.696961 | 0.020363 | 0.009563 | 0.026762 | 0.179102 | 0.618244 | 0.0544 | 0.003636 | 0.057243 | 0.010007 | 0 | 0.003603 | 0 | 0.000218 | 0.019348 | 0.00705 | 0.002 | 0.002 | 0.00041 | 0 | 0.02 | 0.02663 | 0 | 0.006735 | 0 | 0 | 1 | 0 | 44 | 0 | 4.2 | 0 | 0 | 6.9 | 0 | 3
32819 | 29.8 | 29.8 | 0 | 7192 | 7192 | 12379 | 1.38 | 0.51 | 0.45 | 0.02 | 0.01 | 0 | 11.17 | 0.69 | 0.72 | 0 | 0.02 | 0.01 | 0 | 86.37 | 43595.67 | 43595.63 | 43595.53 | 43595.62 | 43595.68 | 3567 | 497.91 | 7546 | 4679 | 5775 | 4948 | -1.27 | -5.25 | 1.2 | -11.99 | 15.8 | 7.52 | 13.01 | 2.6 | #DIV/0! | #DIV/0! | -829.32 | -69.53 | -188.96 | 0.76 | 0.408073 | 1.524775 | 0.420273 | 84.577313 | 11.15914 | 0.716748 | 0.020911 | 0.013222 | 0.029121 | 0.193823 | 0.698032 | 0.061357 | 0.003375 | 0.065347 | 0.012411 | 0 | 0.003534 | 0 | 0.000185 | 0.028419 | 0.007715 | 0.002 | 0.002 | 0.000332 | 0 | 0.02 | 0.024465 | 0 | 0.007427 | 0 | 0 | 1 | 0 | 24.9 | 0 | 2 | 0 | 0 | 1.1 | 0 | 0.8
32822 | 5.1 | 5.1 | 0 | 6701 | 6701 | 12379 | 1.38 | 0.47 | 0.43 | 0.02 | 0.01 | 0 | 10.39 | 0.64 | 0.66 | 0 | 0.04 | 0 | 0 | 80.36 | 43595.87 | 43595.83 | 43595.72 | 43595.81 | 43595.87 | 3355 | 499.63 | 7032 | 4498 | 5553 | 5153 | -3.33 | -4.52 | -0.09 | -4.24 | 11.16 | 3.52 | 18.43 | 26.06 | #DIV/0! | #DIV/0! | -379.73 | -136.14 | -219.45 | 0.91 | 0.437692 | 1.525758 | 0.446567 | 84.332796 | 11.368789 | 0.711255 | 0.02056 | 0.010703 | 0.029022 | 0.187926 | 0.704022 | 0.053546 | 0.003604 | 0.059838 | 0.008986 | 0 | 0.003585 | 0 | 0.000196 | 0.028329 | 0.007372 | 0.002 | 0.002 | 0.00029 | 0 | 0.02 | 0.027679 | 0 | 0.007486 | 0 | 0 | 1 | 0 | 0 | 0 | 2.1 | 0 | 0 | 0 | 0 | 2
32827 | 45.9 | 45.9 | 0 | 6696 | 6696 | 12379 | 1.28 | 0.45 | 0.47 | 0.02 | 0.01 | 0 | 10.37 | 0.65 | 0.66 | 0 | 0.02 | 0.01 | 0 | 80.4 | 43598.68 | 43598.64 | 43598.53 | 43598.61 | 43598.68 | 3348 | 505.74 | 7411 | 5159 | 6083 | 5583 | -1.76 | -7.42 | -10.82 | -7.69 | 21.84 | 18.51 | -3.48 | 14.06 | #DIV/0! | #DIV/0! | -655.24 | -196.98 | -49.86 | 0.77 | 0.405325 | 1.459449 | 0.373366 | 84.558653 | 11.190323 | 0.735414 | 0.023082 | 0.010674 | 0.028525 | 0.198791 | 0.777759 | 0.04514 | 0.00282 | 0.065003 | 0.028585 | 0 | 0.004384 | 0 | 0.000209 | 0.025311 | 0.007516 | 0.002 | 0.002 | 0.000508 | 0 | 0.02 | 0.027285 | 0 | 0.007879 | 0 | 0 | 1 | 0 | 40 | 0 | 0 | 0 | 0 | 0 | 0 | 4.9
32828 | 38.4 | 38.4 | 0 | 6677 | 6677 | 12379 | 1.27 | 0.45 | 0.47 | 0.02 | 0.01 | 0 | 10.38 | 0.64 | 0.66 | 0 | 0.02 | 0.01 | 0 | 80.14 | 43598.74 | 43598.7 | 43598.6 | 43598.69 | 43598.75 | 3422 | 518.72 | 6887 | 4627 | 5452 | 4945 | -2.62 | -1.16 | 3.72 | -7.93 | 11.17 | 9.51 | 2.79 | 26.64 | #DIV/0! | #DIV/0! | -653.81 | -191.56 | -106.56 | 0.82 | 0.448821 | 1.462691 | 0.423779 | 84.488074 | 11.319521 | 0.690479 | 0.021596 | 0.009064 | 0.028395 | 0.198981 | 0.674438 | 0.036607 | 0.003898 | 0.064594 | 0.028732 | 0 | 0.00599 | 0 | 0.000246 | 0.026603 | 0.007679 | 0.002 | 0.002 | 0.000342 | 0 | 0.02 | 0.027732 | 0 | 0.007739 | 0 | 0 | 1 | 0 | 25.3 | 0 | 4 | 0 | 0 | 2 | 0 | 6.1
32829 | 34.9 | 34.9 | 0 | 6711 | 6711 | 12379 | 1.28 | 0.45 | 0.48 | 0.02 | 0.01 | 0 | 10.41 | 0.65 | 0.66 | 0 | 0.02 | 0.01 | 0 | 80.56 | 43598.81 | 43598.77 | 43598.67 | 43598.75 | 43598.81 | 3398 | 513.29 | 6760 | 4400 | 5353 | 4818 | -3.03 | -2.11 | 4.17 | -7.58 | 14.92 | 13 | 5.98 | 12.49 | #DIV/0! | #DIV/0! | -624.07 | -162.47 | -61.97 | 0.82 | 0.440203 | 1.459743 | 0.405295 | 84.497811 | 11.343809 | 0.697642 | 0.02101 | 0.010882 | 0.028437 | 0.188814 | 0.672005 | 0.042257 | 0.003041 | 0.062183 | 0.025402 | 0 | 0.004681 | 0 | 0.000218 | 0.028868 | 0.007473 | 0.002 | 0.002 | 0.000467 | 0 | 0.02 | 0.027964 | 0 | 0.007795 | 0 | 0 | 1 | 0 | 22.1 | 0 | 2.9 | 0 | 0 | 3 | 0 | 5.9
32830 | 38.8 | 38.8 | 0 | 6719 | 6719 | 12379 | 1.28 | 0.45 | 0.48 | 0.02 | 0.01 | 0 | 10.38 | 0.64 | 0.67 | 0 | 0.03 | 0.01 | 0 | 80.69 | 43598.87 | 43598.83 | 43598.73 | 43598.82 | 43598.87 | 3390 | 509.39 | 6756 | 4260 | 5123 | 4668 | -3.78 | 0.7 | 7.43 | -7.15 | 21.99 | 13.03 | 0.7 | 10.11 | #DIV/0! | #DIV/0! | -434.96 | -178.76 | -55.18 | 0.84 | 0.44034 | 1.44842 | 0.369722 | 84.516743 | 11.381657 | 0.674552 | 0.021638 | 0.010514 | 0.037746 | 0.196062 | 0.652693 | 0.058232 | 0.003298 | 0.063503 | 0.027445 | 0 | 0.004344 | 0 | 0.000196 | 0.026184 | 0.007583 | 0.002 | 0.002 | 0.000396 | 0 | 0.02 | 0.026995 | 0 | 0.007735 | 0 | 0 | 1 | 0 | 20 | 0 | 6 | 0 | 0 | 4.3 | 0 | 7.5
32831 | 61.1 | 61.1 | 0 | 6749 | 6749 | 12379 | 1.29 | 0.45 | 0.47 | 0.02 | 0.01 | 0 | 10.46 | 0.65 | 0.67 | 0 | 0.04 | 0.01 | 0 | 81.02 | 43598.94 | 43598.89 | 43598.8 | 43598.88 | 43598.94 | 3448 | 510.14 | 7063 | 4644 | 5503 | 4880 | -1.39 | -1.22 | 7.05 | -7.06 | 17.71 | 12.54 | 2.82 | 4.97 | #DIV/0! | #DIV/0! | -398.43 | -163.69 | -35.88 | 0.53 | 0.436505 | 1.448344 | 0.393108 | 84.74068 | 11.152346 | 0.694946 | 0.021214 | 0.011088 | 0.029258 | 0.189247 | 0.658299 | 0.041601 | 0.002875 | 0.059561 | 0.025572 | 0 | 0.004486 | 0 | 0.00023 | 0.025927 | 0.007201 | 0.002 | 0.002 | 0.000453 | 0 | 0.02 | 0.025639 | 0 | 0.007421 | 0 | 0 | 1 | 0 | 45.1 | 0 | 4 | 0 | 0 | 5 | 0 | 6
32885 | 61.1 | 61.1 | 0 | 6705 | 6705 | 12379 | 1.27 | 0.48 | 0.42 | 0.02 | 0.01 | 0 | 10.43 | 0.64 | 0.67 | 0 | 0.02 | 0.01 | 0 | 80.5 | 43603 | 43602.96 | 43602.85 | 43602.93 | 43603 | 3730 | 561.41 | 8300 | 5578 | 6568 | 5718 | -1.66 | -10.86 | 11.93 | -8.73 | 11.51 | 11.8 | 8.88 | -4.05 | #DIV/0! | #DIV/0! | -739.94 | -82.53 | -262.87 | 0.68 | 0.393861 | 1.463721 | 0.447547 | 84.628494 | 11.219863 | 0.755478 | 0.021653 | 0.014022 | 0.026408 | 0.187907 | 0.623668 | 0.036878 | 0.004546 | 0.060967 | 0.014442 | 0 | 0.003439 | 0 | 0.000281 | 0.02945 | 0.007235 | 0.002 | 0.002 | 0.000384 | 0 | 0.02 | 0.027938 | 0 | 0.007818 | 0 | 0 | 1 | 0 | 48 | 0 | 0 | 0 | 0 | 7 | 0 | 5.1
32886 | 45.9 | 45.9 | 0 | 6751 | 6751 | 12379 | 1.28 | 0.48 | 0.43 | 0.02 | 0.01 | 0 | 10.5 | 0.65 | 0.67 | 0 | 0.02 | 0.01 | 0 | 81.06 | 43603.07 | 43603.03 | 43602.92 | 43603.01 | 43603.08 | 3452 | 487.02 | 8272 | 5577 | 6649 | 5644 | -2.5 | -4.95 | 6.63 | -11.44 | 5.3 | 12.93 | 10.52 | -8.87 | #DIV/0! | #DIV/0! | -749.64 | -178.46 | -261.82 | 0.87 | 0.389179 | 1.498911 | 0.47789 | 84.468991 | 11.314979 | 0.713399 | 0.021244 | 0.014652 | 0.025695 | 0.188781 | 0.659732 | 0.035937 | 0.004502 | 0.060652 | 0.022356 | 0 | 0.005252 | 0 | 0.000206 | 0.03143 | 0.007106 | 0.002 | 0.002 | 0.000436 | 0 | 0.02 | 0.026892 | 0 | 0.007777 | 0 | 0 | 1 | 0 | 35.4 | 0 | 2 | 0 | 0 | 3.9 | 0 | 3.6
32954 | 39.4 | 39.4 | 0 | 6690 | 6690 | 12379 | 1.29 | 0.48 | 0.48 | 0.02 | 0.01 | 0 | 10.38 | 0.64 | 0.66 | 0 | 0 | 0.01 | 0 | 80.3 | 43610.07 | 43610.03 | 43609.93 | 43610.01 | 43610.07 | 3486 | 522.01 | 7214 | 4682 | 5524 | 4747 | -0.69 | -5.82 | -4.76 | -9.93 | 22.06 | 16.64 | 8.52 | -9.04 | #DIV/0! | #DIV/0! | #DIV/0! | 9.26 | #DIV/0! | 0.65 | 0.420645 | 1.498612 | 0.39468 | 84.634366 | 11.087192 | 0.723511 | 0.020675 | 0.014523 | 0.050718 | 0.179932 | 0.729355 | 0.048099 | 0.003682 | 0.08456 | 0.010186 | 0 | 0.003574 | 0 | 0.000326 | 0.026753 | 0.007048 | 0.002 | 0.002 | 0.000354 | 0 | 0.02 | 0.029964 | 0 | 0.007244 | 0 | 0 | 1 | 0 | 33.7 | 0 | 1.5 | 0 | 0 | 0 | 0 | 3.2
32955 | 52.4 | 52.4 | 0 | 6695 | 6695 | 12379 | 1.29 | 0.48 | 0.48 | 0.02 | 0.01 | 0 | 10.39 | 0.64 | 0.66 | 0 | 0 | 0.01 | 0 | 80.36 | 43610.13 | 43610.09 | 43609.99 | 43610.08 | 43610.14 | 3346 | 496.73 | 7081 | 4511 | 5463 | 4673 | -1.66 | -3.45 | 1.58 | -9.02 | 17.18 | 14.88 | 8.25 | 2.08 | #DIV/0! | #DIV/0! | #DIV/0! | 8.94 | #DIV/0! | 0.7 | 0.429465 | 1.486294 | 0.41936 | 84.587324 | 11.194304 | 0.707297 | 0.020738 | 0.013043 | 0.056009 | 0.183117 | 0.685253 | 0.037276 | 0.003391 | 0.065893 | 0.010214 | 0 | 0.00359 | 0 | 0.000398 | 0.026853 | 0.007364 | 0.002 | 0.002 | 0.000326 | 0 | 0.02 | 0.031054 | 0 | 0.007439 | 0 | 0 | 1 | 0 | 41.4 | 0 | 2.9 | 0 | 0 | 2 | 0 | 5.1
32956 | 50.7 | 50.7 | 0 | 6690 | 6690 | 12379 | 1.29 | 0.48 | 0.48 | 0.02 | 0.01 | 0 | 10.38 | 0.64 | 0.66 | 0 | 0 | 0.01 | 0 | 80.3 | 43610.2 | 43610.15 | 43610.06 | 43610.14 | 43610.2 | 3375 | 506.38 | 6962 | 4199 | 5508 | 4619 | -2.32 | -7.66 | 2.62 | -8.7 | 18.14 | 17.88 | 8.25 | 13.55 | #DIV/0! | #DIV/0! | #DIV/0! | 30.46 | #DIV/0! | 0.81 | 0.414429 | 1.481746 | 0.414539 | 84.500331 | 11.267642 | 0.736074 | 0.020736 | 0.011514 | 0.063452 | 0.190347 | 0.677997 | 0.046548 | 0.003622 | 0.063835 | 0.007806 | 0 | 0.00355 | 0 | 0.000226 | 0.026717 | 0.007212 | 0.002 | 0.002 | 0.000358 | 0 | 0.02 | 0.030192 | 0 | 0.007126 | 0 | 0 | 1 | 0 | 41.3 | 0 | 0 | 0 | 0 | 2.5 | 0 | 5.9
32970 | 67.8 | 67.8 | 0 | 6757 | 6757 | 12379 | 1.27 | 0.55 | 0.51 | 0.02 | 0.01 | 0.02 | 10.55 | 0.65 | 0.67 | 0.02 | 0.03 | 0 | 0 | 80.91 | 43613.42 | 43613.38 | 43613.28 | 43613.36 | 43613.43 | 3750 | 553.91 | 7547 | 4851 | 5998 | 4926 | 1.56 | -8.85 | -4.9 | -4.12 | 11.45 | 10.44 | 8.51 | -9.3 | -38.27 | -344.41 | -624.05 | -179.7 | #DIV/0! | 0.26 | 0.483636 | 1.392145 | 0.508658 | 84.759452 | 10.907904 | 0.739435 | 0.021784 | 0.015169 | 0.035075 | 0.197381 | 0.73276 | 0.078925 | 0.003653 | 0.063852 | 0.014219 | 0 | 0.001086 | 0 | 0.000548 | 0.004037 | 0.00366 | 0.000668 | 0.001148 | 0.000561 | 0 | 0.001 | 0.031323 | 0 | 0.001921 | 0 | 0 | 1 | 0 | 57.9 | 0 | 0 | 0 | 0 | 0 | 0 | 8.9
32971 | 113.6 | 113.6 | 0 | 6707 | 6707 | 12379 | 1.26 | 0.54 | 0.51 | 0.02 | 0.01 | 0.02 | 10.39 | 0.64 | 0.66 | 0.02 | 0.03 | 0 | 0 | 80.39 | 43613.49 | 43613.45 | 43613.35 | 43613.43 | 43613.5 | 3580 | 528.72 | 7063 | 4542 | 5598 | 4645 | 1.88 | -9.38 | -6.15 | -2.43 | 9.05 | 5.47 | 8.05 | -0.19 | -9.65 | -322.95 | -695.94 | -171.84 | #DIV/0! | 0.26 | 0.50929 | 1.36838 | 0.517571 | 84.84442 | 10.786288 | 0.745796 | 0.021883 | 0.013892 | 0.027792 | 0.213611 | 0.743861 | 0.075674 | 0.004693 | 0.068199 | 0.013983 | 0 | 0.001607 | 0 | 0.000541 | 0.003883 | 0.003664 | 0.000555 | 0.001174 | 0.000543 | 0 | 0.001 | 0.02974 | 0 | 0.00196 | 0 | 0 | 0 | 0 | 104 | 0 | 0 | 0 | 0 | 0 | 0 | 9.6
32972 | 97.1 | 97.1 | 0 | 6712 | 6712 | 12379 | 1.26 | 0.54 | 0.51 | 0.02 | 0.01 | 0.02 | 10.39 | 0.64 | 0.66 | 0.02 | 0.03 | 0 | 0 | 80.46 | 43613.56 | 43613.51 | 43613.41 | 43613.5 | 43613.56 | 2930 | 436.47 | 7742 | 4042 | 5777 | 4133 | -0.64 | -4.37 | -1.75 | -9.65 | 8.39 | 1.81 | 6.92 | -16.96 | -16.62 | -296.74 | -636.37 | -182.16 | #DIV/0! | 0.63 | 0.52772 | 1.463687 | 0.521166 | 84.545987 | 11.054991 | 0.711106 | 0.022137 | 0.016214 | 0.029538 | 0.197476 | 0.712474 | 0.070931 | 0.003859 | 0.062967 | 0.014566 | 0 | 0.001917 | 0 | 0.000503 | 0.003929 | 0.003641 | 0.000524 | 0.001191 | 0.000564 | 0 | 0.001 | 0.030059 | 0 | 0.001854 | 0 | 0 | 1 | 0 | 88.3 | 0 | 2.5 | 0 | 0 | 0 | 0 | 5.3
32976 | 169.6 | 169.6 | 0 | 6699 | 6699 | 12379 | 1.4 | 0.49 | 0.45 | 0.02 | 0.01 | 0 | 10.38 | 0.64 | 0.66 | 0 | 0 | 0 | 0 | 80.32 | 43613.85 | 43613.81 | 43613.71 | 43613.8 | 43613.86 | 3365 | 500.97 | 7346 | 4513 | 5889 | 4648 | -2.89 | -7.71 | 0.42 | -2.58 | 15.93 | 6.3 | 13.05 | 47.27 | #DIV/0! | #DIV/0! | #DIV/0! | -159.62 | #DIV/0! | 0.85 | 0.445547 | 1.518456 | 0.440437 | 84.370698 | 11.318442 | 0.731967 | 0.021427 | 0.00759 | 0.0301 | 0.223563 | 0.697505 | 0.071849 | 0.003544 | 0.066629 | 0.011743 | 0 | 0.002237 | 0 | 0.000491 | 0.004302 | 0.0038 | 0.000457 | 0.00113 | 0.000457 | 0 | 0.001 | 0.024649 | 0 | 0.001981 | 0 | 0 | 1 | 30 | 134 | 0 | 0 | 0 | 0 | 0.6 | 0 | 4
32978 | 86.1 | 86.1 | 0 | 6499 | 6499 | 12379 | 1.4 | 0.49 | 0.42 | 0.02 | 0.01 | 0 | 10.39 | 0.64 | 0.66 | 0 | 0 | 0 | 0 | 77.54 | 43614 | 43613.96 | 43613.85 | 43613.94 | 43614 | 3342 | 506.52 | 7470 | 5135 | 5961 | 5035 | -0.34 | -14.63 | -13.49 | 1.23 | 17.93 | 9.88 | 10.68 | 45.77 | #DIV/0! | #DIV/0! | #DIV/0! | -242.79 | #DIV/0! | 0.61 | 0.416354 | 1.505149 | 0.435674 | 84.161401 | 11.380135 | 0.803579 | 0.022369 | 0.007881 | 0.031493 | 0.202597 | 0.82003 | 0.058085 | 0.002205 | 0.095613 | 0.012738 | 0 | 0.001432 | 0 | 0.000485 | 0.004333 | 0.003929 | 0.000739 | 0.001561 | 0.000462 | 0 | 0.001 | 0.028731 | 0 | 0.002024 | 0 | 0 | 1 | 30 | 50 | 0 | 0 | 0 | 0 | 0 | 0 | 5.1
32979 | 96.5 | 96.5 | 0 | 6499 | 6499 | 12379 | 1.4 | 0.49 | 0.42 | 0.02 | 0.01 | 0 | 10.39 | 0.64 | 0.66 | 0 | 0 | 0 | 0 | 77.54 | 43614.07 | 43614.02 | 43613.93 | 43614.01 | 43614.07 | 3385 | 517.66 | 7293 | 4757 | 5744 | 4797 | 0.82 | -14.4 | -3.47 | 0.54 | 20.92 | 5.05 | 10.51 | 39.48 | #DIV/0! | #DIV/0! | #DIV/0! | -220.13 | #DIV/0! | 0.32 | 0.438683 | 1.515653 | 0.419802 | 84.401806 | 11.247821 | 0.801994 | 0.022412 | 0.008796 | 0.031517 | 0.194369 | 0.747616 | 0.048208 | 0.001764 | 0.065367 | 0.011896 | 0 | 0.001189 | 0 | 0.000479 | 0.003844 | 0.0037 | 0.000591 | 0.001634 | 0.000503 | 0 | 0.001 | 0.027536 | 0 | 0.001819 | 0 | 0 | 1 | 30 | 62.2 | 0 | 0 | 0 | 0 | 0 | 0 | 3.3
32993 | 128.1 | 128.1 | 0 | 7184 | 7184 | 12379 | 1.33 | 0.6 | 0.47 | 0.03 | 0.02 | 0 | 11.16 | 0.69 | 0.72 | 0 | 0.01 | 0 | 0 | 86.21 | 43615.11 | 43615.07 | 43614.97 | 43615.05 | 43615.12 | 3863 | 552.57 | 8137 | 5560 | 6479 | 5464 | 2.17 | -8.43 | 7.86 | -6.01 | 9.32 | 6.84 | 15.85 | 28.89 | -937.08 | #DIV/0! | -2353.25 | -125.67 | #DIV/0! | 0.18 | 0.429149 | 1.393476 | 0.534451 | 85.008946 | 10.788395 | 0.738773 | 0.022031 | 0.011131 | 0.028872 | 0.204893 | 0.650926 | 0.038075 | 0.003601 | 0.060711 | 0.006738 | 0 | 0.003762 | 0 | 0.000257 | 0.023257 | 0.007474 | 0.002 | 0.002 | 0.000363 | 0 | 0.02 | 0.012562 | 0 | 0.008158 | 0 | 0 | 1 | 30 | 80.8 | 0 | 2.1 | 0 | 0 | 6.1 | 0 | 8.1
33000 | 75.5 | 75.5 | 0 | 6010 | 6010 | 12379 | 1.16 | 0.5 | 0.39 | 0.02 | 0.01 | 0 | 9.31 | 0.58 | 0.6 | 0 | 0.03 | 0 | 0 | 72.09 | 43619.79 | 43619.75 | 43619.64 | 43619.73 | 43619.79 | 3058 | 457.92 | 7194 | 4098 | 5714 | 4826 | 0.75 | -6.61 | 6.11 | -4.14 | 12.31 | 8.56 | 11.97 | 30.03 | -1838.23 | #DIV/0! | -461.31 | -302.82 | #DIV/0! | 0.32 | 0.415972 | 1.425644 | 0.513322 | 84.854582 | 10.913905 | 0.724195 | 0.021658 | 0.011443 | 0.03741 | 0.202949 | 0.662139 | 0.049278 | 0.003746 | 0.060711 | 0.008244 | 0 | 0.003485 | 0 | 0.000242 | 0.021839 | 0.007047 | 0.002 | 0.002 | 0.000307 | 0 | 0.02 | 0.031068 | 0 | 0.006816 | 0 | 0 | 1 | 0 | 60.1 | 0 | 2.1 | 0 | 0 | 5.2 | 0 | 7.1
33002 | 94.6 | 94.6 | 0 | 6706 | 6706 | 12379 | 1.3 | 0.5 | 0.45 | 0.02 | 0.02 | 0 | 10.42 | 0.64 | 0.67 | 0 | 0.02 | 0 | 0 | 80.45 | 43619.92 | 43619.88 | 43619.78 | 43619.87 | 43619.93 | 3495 | 526.04 | 7194 | 4619 | 5566 | 4849 | 1.39 | -3.56 | 5.66 | -5.6 | 12.24 | 14.18 | 13.69 | 30.92 | -1460.85 | #DIV/0! | -734.51 | -183.49 | #DIV/0! | 0.23 | 0.410044 | 1.45649 | 0.464956 | 84.936847 | 10.868974 | 0.70444 | 0.021508 | 0.011146 | 0.028396 | 0.194876 | 0.665336 | 0.068106 | 0.002646 | 0.061217 | 0.009385 | 0 | 0.003515 | 0 | 0.000183 | 0.023605 | 0.007082 | 0.002 | 0.002 | 0.000337 | 0 | 0.02 | 0.029774 | 0 | 0.007136 | 0 | 0 | 1 | 0 | 82.2 | 0 | 3.5 | 0 | 0 | 3.9 | 0 | 4
33003 | 53.9 | 53.9 | 0 | 6683 | 6683 | 12379 | 1.28 | 0.51 | 0.42 | 0.02 | 0.02 | 0 | 10.38 | 0.64 | 0.66 | 0 | 0.02 | 0 | 0 | 80.2 | 43620 | 43619.96 | 43619.85 | 43619.93 | 43620 | 3629 | 543.43 | 7690 | 5100 | 6030 | 5461 | -3.14 | 0.29 | 5.82 | -3.02 | 13.56 | 5.22 | 13.07 | 29.93 | -1729.87 | #DIV/0! | -951.54 | -187 | #DIV/0! | 0.84 | 0.425405 | 1.400111 | 0.472565 | 84.457717 | 11.372122 | 0.672804 | 0.021835 | 0.01127 | 0.0345 | 0.23059 | 0.664077 | 0.061155 | 0.002685 | 0.065368 | 0.008954 | 0 | 0.003893 | 0 | 0.000179 | 0.02401 | 0.007387 | 0.002 | 0.002 | 0.00036 | 0 | 0.02 | 0.031714 | 0 | 0.0073 | 0 | 0 | 1 | 0 | 30.9 | 0 | 6 | 0 | 0 | 3.6 | 0 | 12.4
33056 | 73.1 | 73.1 | 0 | 6350 | 6350 | 12379 | 1.15 | 0.55 | 0.43 | 0.02 | 0.01 | 0 | 9.84 | 0.6 | 0.63 | 0 | 0.03 | 0 | 0 | 76.21 | 43623.94 | 43623.9 | 43623.8 | 43623.88 | 43623.95 | 3533 | 521.09 | 7491 | 4939 | 5909 | 5080 | 0.21 | -4.92 | 6.35 | -5.6 | 15.62 | 10.44 | 15.05 | 4.41 | -825.33 | #DIV/0! | -508.01 | -155.48 | #DIV/0! | 0.35 | 0.428791 | 1.352461 | 0.52012 | 84.880234 | 10.969305 | 0.706697 | 0.020976 | 0.013133 | 0.029727 | 0.216585 | 0.657641 | 0.040167 | 0.002826 | 0.060968 | 0.008992 | 0 | 0.003247 | 0 | 0.000205 | 0.020687 | 0.007291 | 0.002 | 0.002 | 0.000273 | 0 | 0.02 | 0.028446 | 0 | 0.007228 | 0 | 0 | 1 | 0 | 52.1 | 0 | 3.3 | 0 | 0 | 4.6 | 0 | 12.1
33057 | 51 | 51 | 0 | 6700 | 6700 | 12379 | 1.22 | 0.57 | 0.45 | 0.02 | 0.01 | 0 | 10.38 | 0.64 | 0.66 | 0 | 0.03 | 0 | 0 | 80.42 | 43624.01 | 43623.96 | 43623.87 | 43623.95 | 43624.01 | 3388 | 508.17 | 6980 | 4558 | 5367 | 4813 | -3.95 | -5.71 | -2.69 | -12.95 | 9.53 | 9.14 | 17.68 | 10.39 | -872.53 | #DIV/0! | -482.7 | -165.81 | #DIV/0! | 1.11 | 0.43171 | 1.459938 | 0.542566 | 84.238851 | 11.433328 | 0.711446 | 0.020548 | 0.012605 | 0.029321 | 0.197292 | 0.719493 | 0.037453 | 0.003767 | 0.058312 | 0.008986 | 0 | 0.003345 | 0 | 0.000189 | 0.021258 | 0.007309 | 0.002 | 0.002 | 0.000256 | 0 | 0.02 | 0.030454 | 0 | 0.007574 | 0 | 0 | 1 | 0 | 40 | 0 | 1.9 | 0 | 0 | 0 | 0 | 8.1
33061 | 29.9 | 29.9 | 0 | 6652 | 6652 | 12379 | 1.25 | 0.54 | 0.47 | 0.02 | 0.01 | 0 | 10.25 | 0.64 | 0.65 | 0 | 0.01 | 0 | 0 | 79.88 | 43624.27 | 43624.23 | 43624.13 | 43624.21 | 43624.27 | 3446 | 511.58 | 7213 | 4452 | 5337 | 4690 | -3.76 | -3.58 | -2.63 | -13.02 | 11.21 | 8.43 | 18.94 | 12.2 | -869.14 | #DIV/0! | -2262.2 | -138.48 | #DIV/0! | 1.08 | 0.462355 | 1.501641 | 0.510018 | 84.300631 | 11.34683 | 0.707845 | 0.02017 | 0.01272 | 0.02739 | 0.200283 | 0.710534 | 0.034917 | 0.004719 | 0.056105 | 0.010863 | 0 | 0.003614 | 0 | 0.000458 | 0.020939 | 0.007034 | 0.002 | 0.002 | 0.0002 | 0 | 0.02 | 0.029846 | 0 | 0.006886 | 0 | 0 | 1 | 0 | 20.9 | 0 | 2.5 | 0 | 0 | 0 | 0 | 5.5
33070 | 48.2 | 48.2 | 0 | 6794 | 6794 | 12379 | 1.25 | 0.56 | 0.49 | 0.02 | 0.01 | 0 | 10.47 | 0.65 | 0.66 | 0 | 0.01 | 0 | 0 | 81.6 | 43627.71 | 43627.67 | 43627.57 | 43627.65 | 43627.72 | 3247 | 482.04 | 7325 | 4193 | 5760 | 4887 | -2.02 | -2.92 | 6.63 | -7.27 | 16.62 | 12.53 | 21.45 | 35.44 | -779.45 | #DIV/0! | -2006.04 | -73.28 | #DIV/0! | 0.59 | 0.443204 | 1.397926 | 0.483887 | 84.734158 | 11.15964 | 0.703643 | 0.020037 | 0.009857 | 0.025889 | 0.185991 | 0.643692 | 0.031237 | 0.003308 | 0.057935 | 0.007881 | 0 | 0.003316 | 0 | 0.000177 | 0.020342 | 0.007166 | 0.002 | 0.002 | 0.000239 | 0 | 0.02 | 0.029199 | 0 | 0.007276 | 0 | 0 | 1 | 0 | 27.7 | 0 | 3.2 | 0 | 0 | 5.5 | 0 | 10.8
33116 | 25.9 | 25.9 | 0 | 6696 | 6696 | 12379 | 1.28 | 0.55 | 0.44 | 0.02 | 0.01 | 0 | 10.39 | 0.64 | 0.66 | 0 | 0.01 | 0 | 0 | 80.34 | 43631.07 | 43631.02 | 43630.93 | 43631.01 | 43631.07 | 3355 | 499.78 | 7036 | 4758 | 5531 | 4542 | -4.58 | -9.11 | -6.06 | -11.38 | 8.91 | 8.18 | 20.39 | 35.34 | -1425.18 | #DIV/0! | -3817.59 | -113.36 | #DIV/0! | 1.28 | 0.42862 | 1.508463 | 0.530991 | 84.057421 | 11.512794 | 0.742801 | 0.020919 | 0.010238 | 0.027333 | 0.210623 | 0.746488 | 0.041311 | 0.003674 | 0.062841 | 0.007456 | 0 | 0.003983 | 0 | 0.000183 | 0.018135 | 0.007381 | 0.002 | 0.002 | 0.0002 | 0 | 0.02 | 0.027699 | 0 | 0.006445 | 0 | 0 | 1 | 0 | 20 | 0 | 0 | 0 | 0 | 0 | 0 | 4.9
33117 | 27.6 | 27.6 | 0 | 6691 | 6691 | 12379 | 1.28 | 0.55 | 0.44 | 0.02 | 0.01 | 0 | 10.38 | 0.64 | 0.66 | 0 | 0.01 | 0 | 0 | 80.28 | 43631.13 | 43631.09 | 43630.99 | 43631.07 | 43631.14 | 3350 | 499.85 | 6974 | 4780 | 5570 | 4561 | -5.81 | -15.15 | -2.52 | -9.63 | 17.75 | 9.88 | 20.12 | 33.3 | -3695.8 | #DIV/0! | -3870.57 | -158.8 | #DIV/0! | 1.51 | 0.420754 | 1.484619 | 0.479584 | 83.861749 | 11.647863 | 0.783878 | 0.020989 | 0.010561 | 0.068076 | 0.213631 | 0.721542 | 0.118763 | 0.003348 | 0.068671 | 0.009051 | 0 | 0.003626 | 0 | 0.000187 | 0.017695 | 0.007333 | 0.002 | 0.002 | 0.0002 | 0 | 0.02 | 0.027579 | 0 | 0.006298 | 0 | 0 | 1 | 0 | 20 | 0 | 0 | 0 | 0 | 0 | 0 | 6.6
33151 | 12.1 | 12.1 | 0 | 6687 | 6687 | 12379 | 1.28 | 0.55 | 0.44 | 0.02 | 0.01 | 0 | 10.39 | 0.64 | 0.66 | 0 | 0.01 | 0 | 0 | 80.21 | 43635.67 | 43635.63 | 43635.53 | 43635.61 | 43635.67 | 3561 | 530.46 | 7165 | 4858 | 5662 | 4765 | -4.83 | -8.1 | 3.04 | -6.63 | 14.62 | 10.12 | 18.61 | 42.78 | -1642.19 | #DIV/0! | -3606.81 | -131.5 | #DIV/0! | 1.15 | 0.419294 | 1.445967 | 0.497963 | 84.14891 | 11.55723 | 0.736361 | 0.021393 | 0.009064 | 0.031264 | 0.199559 | 0.682818 | 0.093803 | 0.004153 | 0.061481 | 0.008049 | 0 | 0.003737 | 0 | 0.000246 | 0.016713 | 0.007169 | 0.002 | 0.002 | 0.000207 | 0 | 0.02 | 0.02468 | 0 | 0.005938 | 0 | 0 | 1 | 0 | 0 | 0 | 0 | 0 | 0 | 1.9 | 0 | 9.2
33152 | 56.6 | 56.6 | 0 | 6692 | 6692 | 12379 | 1.28 | 0.55 | 0.44 | 0.02 | 0.01 | 0 | 10.39 | 0.64 | 0.66 | 0 | 0.01 | 0 | 0 | 80.28 | 43635.74 | 43635.69 | 43635.59 | 43635.68 | 43635.74 | 3247 | 487.03 | 7296 | 4533 | 5664 | 4748 | -1.64 | 0.81 | 17.51 | -0.32 | 12.93 | 3.48 | 22.11 | 35.18 | -1446.52 | #DIV/0! | -3372.07 | -129.33 | #DIV/0! | 0.41 | 0.450595 | 1.35949 | 0.507644 | 84.793059 | 11.197276 | 0.675156 | 0.020466 | 0.010266 | 0.027732 | 0.186782 | 0.580476 | 0.035477 | 0.003445 | 0.061452 | 0.008019 | 0 | 0.004109 | 0 | 0.000283 | 0.015413 | 0.007217 | 0.002 | 0.002 | 0.0002 | 0 | 0.02 | 0.024745 | 0 | 0.006699 | 0 | 0 | 1 | 0 | 24.4 | 0 | 6.3 | 0 | 0 | 10.9 | 0 | 14
33154 | 27 | 27 | 0 | 6696 | 6696 | 12379 | 1.4 | 0.48 | 0.43 | 0.02 | 0.01 | 0 | 10.38 | 0.64 | 0.66 | 0 | 0 | 0 | 0 | 80.32 | 43635.87 | 43635.83 | 43635.73 | 43635.81 | 43635.87 | 3405 | 507.23 | 7223 | 4522 | 5594 | 4578 | -2.34 | 0.68 | 4.73 | -2.23 | 10.89 | 5.98 | 18.02 | 50.72 | #DIV/0! | #DIV/0! | #DIV/0! | -105.62 | #DIV/0! | 0.66 | 0.424107 | 1.516394 | 0.451668 | 84.570707 | 11.263042 | 0.675794 | 0.021087 | 0.00742 | 0.026829 | 0.18704 | 0.663991 | 0.033511 | 0.003078 | 0.0669 | 0.007508 | 0 | 0.003941 | 0 | 0.000193 | 0.015071 | 0.00771 | 0.002 | 0.002 | 0.0002 | 0 | 0.02 | 0.023358 | 0 | 0.006451 | 0 | 0 | 1 | 0 | 12.5 | 0 | 5.8 | 0 | 0 | 3.7 | 0 | 4
33156 | 58.8 | 58.8 | 0 | 6166 | 6166 | 12379 | 1.24 | 0.46 | 0.43 | 0.02 | 0.01 | 0 | 9.48 | 0.58 | 0.6 | 0 | 0 | 0 | 0 | 74.04 | 43636.01 | 43635.97 | 43635.87 | 43635.95 | 43636.01 | 3571 | 535.7 | 6853 | 4744 | 5466 | 4857 | -3.04 | 4.59 | 10.75 | -4.97 | 17.27 | 14.07 | 19.31 | 58.11 | #DIV/0! | #DIV/0! | #DIV/0! | -47.45 | #DIV/0! | 0.62 | 0.428845 | 1.496707 | 0.438585 | 84.69501 | 11.247048 | 0.640739 | 0.020713 | 0.006726 | 0.026026 | 0.19571 | 0.612537 | 0.033184 | 0.00323 | 0.065532 | 0.007669 | 0 | 0.003964 | 0 | 0.000211 | 0.015931 | 0.007842 | 0.002 | 0.002 | 0.0002 | 0 | 0.02 | 0.022896 | 0 | 0.006697 | 0 | 0 | 1 | 0 | 35.9 | 0 | 9 | 0 | 0 | 7.9 | 0 | 5
33157 | 41.8 | 41.8 | 0 | 6256 | 6256 | 12379 | 1.26 | 0.47 | 0.43 | 0.02 | 0.01 | 0 | 9.68 | 0.6 | 0.61 | 0 | 0 | 0 | 0 | 75.05 | 43636.07 | 43636.03 | 43635.93 | 43636.02 | 43636.08 | 3498 | 522.01 | 7101 | 4638 | 5439 | 4888 | -4.89 | -1.12 | 7.17 | -8.55 | 21.78 | 10.18 | 19.4 | 50.79 | #DIV/0! | #DIV/0! | #DIV/0! | -86.58 | #DIV/0! | 1 | 0.435073 | 1.557035 | 0.417067 | 84.284533 | 11.522079 | 0.690434 | 0.020833 | 0.007931 | 0.027584 | 0.195464 | 0.645808 | 0.03391 | 0.003412 | 0.065509 | 0.008992 | 0 | 0.003789 | 0 | 0.00017 | 0.017176 | 0.007827 | 0.002 | 0.002 | 0.0002 | 0 | 0.02 | 0.024591 | 0 | 0.006585 | 0 | 0 | 1 | 0 | 30 | 0 | 4 | 0 | 0 | 4.9 | 0 | 1.9
33186 | 34 | 34 | 0 | 6678 | 6678 | 12379 | 1.38 | 0.47 | 0.42 | 0.02 | 0.02 | 0 | 10.37 | 0.64 | 0.66 | 0.04 | 0 | 0 | 0 | 80.07 | 43642.3 | 43642.26 | 43642.16 | 43642.24 | 43642.31 | 3611 | 538.23 | 8288 | 4891 | 6182 | 4973 | -1.2 | -3.03 | 2.42 | -4.87 | 14 | 7.71 | 18.54 | 58.15 | #DIV/0! | -63.67 | #DIV/0! | -148.95 | -271.65 | 0.57 | 0.41234 | 1.542217 | 0.425882 | 84.606269 | 11.154755 | 0.698722 | 0.020256 | 0.007713 | 0.028472 | 0.186998 | 0.6844 | 0.073527 | 0.004007 | 0.061307 | 0.009506 | 0 | 0.00397 | 0 | 0.000199 | 0.017511 | 0.006963 | 0.002 | 0.002 | 0.000386 | 0 | 0.02 | 0.024546 | 0 | 0.006054 | 0 | 0 | 1 | 0 | 26.4 | 0 | 3.9 | 0 | 0 | 2.1 | 0 | 0.6
33187 | 40 | 40 | 0 | 6698 | 6698 | 12379 | 1.38 | 0.47 | 0.42 | 0.02 | 0.02 | 0 | 10.39 | 0.64 | 0.66 | 0.04 | 0 | 0 | 0 | 80.33 | 43642.37 | 43642.33 | 43642.23 | 43642.31 | 43642.37 | 3320 | 482.91 | 7622 | 4735 | 6228 | 4718 | -1.89 | -4.72 | 1.55 | -4.62 | 18.66 | 7.25 | 18.52 | 64.21 | #DIV/0! | -67.69 | #DIV/0! | -113.31 | -255.83 | 0.66 | 0.410226 | 1.534902 | 0.404048 | 84.54977 | 11.21214 | 0.712153 | 0.020234 | 0.006609 | 0.026077 | 0.198658 | 0.691369 | 0.075109 | 0.003825 | 0.066001 | 0.008121 | 0 | 0.003975 | 0 | 0.000228 | 0.015507 | 0.007472 | 0.002 | 0.002 | 0.000405 | 0 | 0.02 | 0.023005 | 0 | 0.006164 | 0 | 0 | 1 | 0 | 33.6 | 0 | 2.2 | 0 | 0 | 1.5 | 0 | 1.7
33195 | 46 | 46 | 0 | 6121 | 6121 | 12379 | 1.23 | 0.46 | 0.42 | 0.02 | 0.02 | 0 | 9.45 | 0.58 | 0.59 | 0 | 0 | 0 | 0 | 73.47 | 43642.91 | 43642.87 | 43642.77 | 43642.86 | 43642.92 | 3529 | 539.68 | 6864 | 4618 | 5465 | 4857 | -4.19 | 0.94 | 11.02 | -9.05 | 21.67 | 9.63 | 13.31 | 59.57 | #DIV/0! | #DIV/0! | #DIV/0! | -80.4 | -252.6 | 0.86 | 0.435435 | 1.559135 | 0.416732 | 84.455902 | 11.414858 | 0.669889 | 0.020418 | 0.007387 | 0.028328 | 0.17915 | 0.612898 | 0.044509 | 0.002765 | 0.060343 | 0.009151 | 0 | 0.003896 | 0 | 0.000186 | 0.01811 | 0.006947 | 0.002 | 0.002 | 0.000507 | 0 | 0.02 | 0.023383 | 0 | 0.006071 | 0 | 0 | 1 | 0 | 30 | 0 | 5.9 | 0 | 0 | 7.6 | 0 | 1.5
33197 | 44.8 | 44.8 | 0 | 6711 | 6711 | 12379 | 1.36 | 0.49 | 0.45 | 0.02 | 0.02 | 0 | 10.36 | 0.64 | 0.65 | 0 | 0 | 0 | 0 | 80.57 | 43643.04 | 43643 | 43642.9 | 43642.99 | 43643.04 | 3350 | 501.35 | 6480 | 4137 | 5046 | 4546 | -3.5 | -9.32 | -3.02 | -8.1 | 11.46 | 5.67 | 20.34 | 46.02 | #DIV/0! | #DIV/0! | #DIV/0! | -152.61 | -351.17 | 1.03 | 0.446014 | 1.558572 | 0.459667 | 84.327522 | 11.339621 | 0.735831 | 0.019065 | 0.009648 | 0.025503 | 0.180552 | 0.707065 | 0.032634 | 0.003227 | 0.057117 | 0.01197 | 0 | 0.004469 | 0 | 0.000202 | 0.017895 | 0.007137 | 0.002 | 0.002 | 0.000426 | 0 | 0.02 | 0.025174 | 0 | 0.006688 | 0 | 0 | 1 | 0 | 30.5 | 0 | 5 | 0 | 0 | 7 | 0 | 1.3
33223 | 71.5 | 71.5 | 0 | 6085 | 6085 | 12379 | 1.21 | 0.44 | 0.4 | 0.02 | 0.02 | 0 | 9.43 | 0.58 | 0.6 | 0 | 0 | 0.01 | 0 | 73.04 | 43644.88 | 43644.83 | 43644.73 | 43644.82 | 43644.88 | 3399 | 507.46 | 6847 | 4499 | 5498 | 4823 | -0.16 | 2.33 | 6.06 | 0.34 | 18.76 | 14.21 | 23.3 | 64.44 | #DIV/0! | #DIV/0! | #DIV/0! | 18.35 | -314.84 | 0.26 | 0.398127 | 1.408487 | 0.418192 | 84.964615 | 11.013597 | 0.662118 | 0.019522 | 0.006382 | 0.030494 | 0.209823 | 0.653503 | 0.035576 | 0.002727 | 0.076274 | 0.008695 | 0 | 0.003684 | 0 | 0.00023 | 0.021639 | 0.007688 | 0.002 | 0.002 | 0.0002 | 0 | 0.02 | 0.026832 | 0 | 0.007596 | 0 | 0 | 1 | 0 | 50.1 | 0 | 7 | 0 | 0 | 5.1 | 0 | 8.3
33224 | 28.6 | 28.6 | 0 | 6690 | 6690 | 12379 | 1.35 | 0.48 | 0.43 | 0.02 | 0.02 | 0 | 10.37 | 0.64 | 0.66 | 0 | 0 | 0.01 | 0 | 80.3 | 43644.94 | 43644.9 | 43644.8 | 43644.88 | 43644.95 | 3367 | 505.93 | 6733 | 4861 | 5425 | 4898 | -2.04 | -8.05 | 0.23 | -0.27 | 12.29 | 7.53 | 14.43 | 60.73 | #DIV/0! | #DIV/0! | #DIV/0! | -11.74 | -302.07 | 0.73 | 0.420353 | 1.434191 | 0.443368 | 84.554329 | 11.224731 | 0.73427 | 0.021986 | 0.00692 | 0.037181 | 0.196746 | 0.694888 | 0.048268 | 0.002404 | 0.074848 | 0.010598 | 0 | 0.003661 | 0 | 0.000162 | 0.022957 | 0.008393 | 0.002 | 0.002 | 0.0002 | 0 | 0.02 | 0.02799 | 0 | 0.007559 | 0 | 0 | 1 | 0 | 17.7 | 0 | 0 | 0 | 0 | 1.1 | 0 | 8.8
33226 | 32.1 | 32.1 | 0 | 6685 | 6685 | 12379 | 1.34 | 0.48 | 0.43 | 0.02 | 0.02 | 0 | 10.36 | 0.64 | 0.71 | 0 | 0 | 0.01 | 0 | 80.18 | 43645.07 | 43645.03 | 43644.93 | 43645.01 | 43645.07 | 3424 | 509.22 | 6858 | 4679 | 5425 | 4833 | -2.16 | -3.66 | 13.93 | -2.97 | 16.11 | 6.06 | 18.93 | 47.83 | #DIV/0! | #DIV/0! | #DIV/0! | -31.17 | -153.61 | 0.59 | 0.425185 | 1.468652 | 0.42492 | 84.619173 | 11.238463 | 0.705222 | 0.020815 | 0.009214 | 0.029361 | 0.197167 | 0.650697 | 0.041999 | 0.003035 | 0.063288 | 0.012685 | 0 | 0.003516 | 0 | 0.000196 | 0.019656 | 0.007372 | 0.002 | 0.002 | 0.000206 | 0 | 0.02 | 0.02799 | 0 | 0.007188 | 0 | 0 | 1 | 0 | 17 | 0 | 2.8 | 0 | 0 | 4.8 | 0 | 6.5
33227 | 12.3 | 12.3 | 0 | 6730 | 6730 | 12379 | 1.35 | 0.48 | 0.43 | 0.02 | 0.02 | 0 | 10.43 | 0.64 | 0.66 | 0 | 0 | 0.01 | 0 | 80.78 | 43645.14 | 43645.09 | 43644.99 | 43645.08 | 43645.14 | 3413 | 505.78 | 6836 | 4558 | 5408 | 4777 | -3.77 | -2.93 | 1.57 | -4.76 | 13.1 | 1.58 | 20.56 | 45.86 | #DIV/0! | #DIV/0! | #DIV/0! | -29.97 | -502.67 | 0.97 | 0.44869 | 1.496392 | 0.437804 | 84.359564 | 11.414969 | 0.696612 | 0.020418 | 0.00952 | 0.030102 | 0.197941 | 0.68329 | 0.037238 | 0.003582 | 0.062937 | 0.012601 | 0 | 0.003648 | 0 | 0.000193 | 0.017434 | 0.007222 | 0.002 | 0.002 | 0.0002 | 0 | 0.02 | 0.02903 | 0 | 0.006613 | 0 | 0 | 1 | 0 | 0 | 0 | 3.7 | 0 | 0 | 1.8 | 0 | 5.8
33228 | 24.3 | 24.3 | 0 | 6705 | 6705 | 12379 | 1.35 | 0.48 | 0.43 | 0.02 | 0.02 | 0 | 10.42 | 0.64 | 0.66 | 0 | 0 | 0.01 | 0 | 80.45 | 43645.2 | 43645.16 | 43645.06 | 43645.14 | 43645.21 | 3418 | 509.16 | 7268 | 4794 | 5764 | 5021 | -2.39 | -1.25 | 5.96 | -5.2 | 12.51 | 6.54 | 20.89 | 48.48 | #DIV/0! | #DIV/0! | #DIV/0! | -23.94 | -322.75 | 0.77 | 0.424708 | 1.50709 | 0.440095 | 84.502739 | 11.292769 | 0.684876 | 0.020358 | 0.009051 | 0.033171 | 0.205677 | 0.653123 | 0.054411 | 0.002522 | 0.068169 | 0.012006 | 0 | 0.003435 | 0 | 0.000218 | 0.017259 | 0.007402 | 0.002 | 0.002 | 0.0002 | 0 | 0.02 | 0.029846 | 0 | 0.006877 | 0 | 0 | 1 | 0 | 9.6 | 0 | 4.7 | 0 | 0 | 4.6 | 0 | 4.4
33237 | 26.8 | 26.8 | 0 | 6771 | 6771 | 12379 | 1.35 | 0.48 | 0.43 | 0.02 | 0.01 | 0 | 10.45 | 0.64 | 0.66 | 0 | 0.04 | 0.01 | 0 | 81.31 | 43647.92 | 43647.88 | 43647.78 | 43647.86 | 43647.92 | 3441 | 513.51 | 7055 | 4438 | 5556 | 4845 | -2.95 | -3.54 | 1.53 | -3.02 | 13.81 | 12.38 | 10.46 | 53.55 | #DIV/0! | #DIV/0! | -422.95 | -0.67 | -3253.34 | 0.79 | 0.395993 | 1.452631 | 0.43153 | 84.551315 | 11.280125 | 0.698806 | 0.02227 | 0.006351 | 0.030463 | 0.212391 | 0.679084 | 0.043345 | 0.01981 | 0.075212 | 0.010058 | 0 | 0.00379 | 0 | 0.000225 | 0.020137 | 0.008219 | 0.002 | 0.002 | 0.0002 | 0 | 0.02 | 0.026922 | 0 | 0.007122 | 0 | 0 | 1 | 0 | 11.5 | 0 | 3.6 | 0 | 0 | 2.8 | 0 | 7.9
33238 | 13.7 | 13.7 | 0 | 6696 | 6696 | 12379 | 1.34 | 0.47 | 0.42 | 0.02 | 0.01 | 0 | 10.38 | 0.64 | 0.66 | 0 | 0.04 | 0.01 | 0 | 80.35 | 43647.98 | 43647.94 | 43647.84 | 43647.92 | 43647.98 | 3364 | 499.41 | 6744 | 4246 | 5286 | 4664 | -4.14 | -1.26 | 3.77 | -5.81 | 16.53 | 10.52 | 14.85 | 31.67 | #DIV/0! | #DIV/0! | -395.5 | -15.97 | -311.3 | 0.91 | 0.399358 | 1.507074 | 0.418973 | 84.38165 | 11.457159 | 0.689184 | 0.021216 | 0.009345 | 0.030931 | 0.20165 | 0.669276 | 0.043204 | 0.002457 | 0.070035 | 0.010755 | 0 | 0.003395 | 0 | 0.000201 | 0.01645 | 0.007615 | 0.002 | 0.002 | 0.0002 | 0 | 0.02 | 0.029234 | 0 | 0.006636 | 0 | 0 | 1 | 0 | 0 | 0 | 4.3 | 0 | 0 | 3.1 | 0 | 5.3
33239 | 12.7 | 12.7 | 0 | 6697 | 6697 | 12379 | 1.35 | 0.47 | 0.42 | 0.02 | 0.01 | 0 | 10.39 | 0.64 | 0.66 | 0 | 0.04 | 0.01 | 0 | 80.35 | 43648.04 | 43648 | 43647.9 | 43647.99 | 43648.04 | 3373 | 507.75 | 6796 | 4426 | 5307 | 4525 | -3.99 | -3.02 | 1.98 | -4.04 | 15.15 | 6.79 | 11.81 | 39.6 | #DIV/0! | #DIV/0! | -398.54 | -2.43 | -352.55 | 0.92 | 0.415938 | 1.483129 | 0.425868 | 84.365251 | 11.448322 | 0.701076 | 0.021972 | 0.008262 | 0.030651 | 0.202854 | 0.68161 | 0.042925 | 0.002703 | 0.070877 | 0.009498 | 0 | 0.003678 | 0 | 0.000169 | 0.018471 | 0.00761 | 0.002 | 0.002 | 0.0002 | 0 | 0.02 | 0.028208 | 0 | 0.006727 | 0 | 0 | 1 | 0 | 0 | 0 | 3 | 0 | 0 | 2 | 0 | 6.7
33290 | 21.3 | 21.3 | 0 | 6125 | 6125 | 12379 | 1.23 | 0.44 | 0.4 | 0.02 | 0.02 | 0 | 9.52 | 0.58 | 0.6 | 0 | 0 | 0.01 | 0 | 73.48 | 43651.46 | 43651.42 | 43651.32 | 43651.4 | 43651.46 | 3395 | 510.99 | 7094 | 5073 | 5745 | 5226 | -3.5 | -2.89 | 3.85 | 1.25 | 22.07 | 12.66 | 19.8 | 66.44 | #DIV/0! | #DIV/0! | #DIV/0! | -26.89 | -387.7 | 0.71 | 0.403727 | 1.405242 | 0.398352 | 84.537888 | 11.422517 | 0.695474 | 0.020471 | 0.005987 | 0.029606 | 0.20562 | 0.668423 | 0.034892 | 0.003185 | 0.0664 | 0.013238 | 0 | 0.00323 | 0 | 0.00023 | 0.019712 | 0.007399 | 0.002 | 0.002 | 0.0002 | 0 | 0.02 | 0.027001 | 0 | 0.007206 | 0 | 0 | 1 | 0 | 0 | 0 | 4 | 0 | 0 | 4.2 | 0 | 12.1
33291 | 48.9 | 48.9 | 0 | 6075 | 6075 | 12379 | 1.22 | 0.44 | 0.4 | 0.02 | 0.02 | 0 | 9.44 | 0.58 | 0.6 | 0 | 0 | 0.01 | 0 | 72.89 | 43651.53 | 43651.49 | 43651.39 | 43651.47 | 43651.54 | 3459 | 515.58 | 7377 | 5218 | 5983 | 5468 | -2.28 | 0.25 | 18.38 | 3.17 | 35.28 | 10.25 | 19.46 | 65.03 | #DIV/0! | #DIV/0! | #DIV/0! | -18.81 | -273.46 | 0.3 | 0.414697 | 1.37782 | 0.332363 | 84.893727 | 11.274408 | 0.677117 | 0.020532 | 0.006258 | 0.026777 | 0.204181 | 0.569197 | 0.033008 | 0.002459 | 0.067368 | 0.012174 | 0 | 0.002928 | 0 | 0.000173 | 0.020093 | 0.007217 | 0.002 | 0.002 | 0.0002 | 0 | 0.02 | 0.02604 | 0 | 0.007264 | 0 | 0 | 1 | 0 | 16.2 | 0 | 6.3 | 0 | 0 | 12.4 | 0 | 13
33292 | 12 | 12 | 0 | 6331 | 6331 | 12379 | 1.27 | 0.45 | 0.41 | 0.02 | 0.02 | 0 | 9.84 | 0.61 | 0.62 | 0 | 0 | 0.01 | 0 | 75.96 | 43651.6 | 43651.56 | 43651.46 | 43651.54 | 43651.61 | 3430 | 516.26 | 7345 | 4739 | 5828 | 5248 | -6.19 | -12.25 | 0.2 | -0.83 | 31 | 8.47 | 16.48 | 64.34 | #DIV/0! | #DIV/0! | #DIV/0! | -17.95 | -287.77 | 1.35 | 0.418869 | 1.436007 | 0.351876 | 83.998118 | 11.714445 | 0.761661 | 0.021378 | 0.006346 | 0.043329 | 0.19963 | 0.695072 | 0.186947 | 0.00245 | 0.064766 | 0.012017 | 0 | 0.002934 | 0 | 0.000157 | 0.019524 | 0.007462 | 0.002 | 0.002 | 0.0002 | 0 | 0.02 | 0.026396 | 0 | 0.006415 | 0 | 0 | 1 | 0 | 0 | 0 | 0 | 0 | 0 | 0.9 | 0 | 10.1
33294 | 19.5 | 19.5 | 0 | 6725 | 6725 | 12379 | 1.47 | 0.41 | 0.33 | 0.03 | 0.01 | 0 | 10.42 | 0.67 | 0.67 | 0 | 0 | 0 | 0 | 80.74 | 43651.75 | 43651.7 | 43651.6 | 43651.68 | 43651.75 | 3467 | 518.24 | 7770 | 4980 | 6054 | 5329 | -5.19 | 1.32 | 5.3 | 9.72 | 23.01 | -4.28 | 20.17 | 48.19 | #DIV/0! | #DIV/0! | #DIV/0! | #DIV/0! | #DIV/0! | 0.87 | 0.364965 | 1.399311 | 0.33104 | 84.463186 | 11.570791 | 0.700651 | 0.022352 | 0.007771 | 0.030733 | 0.211665 | 0.672379 | 0.051105 | 0.002103 | 0.064988 | 0.014176 | 0 | 0.002801 | 0 | 0.000164 | 0.022071 | 0.00708 | 0.002 | 0.002 | 0.0002 | 0 | 0.02 | 0.029747 | 0 | 0.006719 | 0 | 0 | 1 | 0 | 0 | 0 | 3 | 0 | 0 | 2.9 | 0 | 12.6
33295 | 17.3 | 17.3 | 0 | 6730 | 6730 | 12379 | 1.47 | 0.41 | 0.33 | 0.03 | 0.01 | 0 | 10.43 | 0.67 | 0.67 | 0 | 0 | 0 | 0 | 80.8 | 43651.81 | 43651.77 | 43651.67 | 43651.75 | 43651.81 | 3437 | 516.76 | 6936 | 4472 | 5320 | 4640 | -5.48 | 3.7 | 5.34 | 6.28 | 19.55 | -10.11 | 26.3 | 40.71 | #DIV/0! | #DIV/0! | #DIV/0! | #DIV/0! | #DIV/0! | 0.98 | 0.385368 | 1.452652 | 0.34595 | 84.375584 | 11.60275 | 0.683716 | 0.020637 | 0.008894 | 0.028625 | 0.202988 | 0.67208 | 0.04949 | 0.00256 | 0.064364 | 0.013674 | 0 | 0.002676 | 0 | 0.000155 | 0.01912 | 0.007202 | 0.002 | 0.002 | 0.0002 | 0 | 0.02 | 0.030729 | 0 | 0.006584 | 0 | 0 | 1 | 0 | 0 | 0 | 4.8 | 0 | 0 | 2.7 | 0 | 8.8
33296 | 16 | 16 | 0 | 5945 | 5945 | 12379 | 1.3 | 0.36 | 0.29 | 0.02 | 0.01 | 0 | 9.21 | 0.59 | 0.59 | 0 | 0 | 0 | 0 | 71.38 | 43651.88 | 43651.84 | 43651.73 | 43651.82 | 43651.88 | 3559 | 531.11 | 7301 | 4738 | 5693 | 5167 | -6.38 | 2.68 | 6.38 | 4.86 | 23.29 | -6.28 | 25.65 | 58.72 | #DIV/0! | #DIV/0! | #DIV/0! | #DIV/0! | #DIV/0! | 1.06 | 0.371963 | 1.474603 | 0.329854 | 84.307494 | 11.701653 | 0.690997 | 0.020819 | 0.006192 | 0.027969 | 0.194826 | 0.66467 | 0.044982 | 0.002297 | 0.06427 | 0.009593 | 0 | 0.002961 | 0 | 0.000157 | 0.019356 | 0.007122 | 0.002 | 0.002 | 0.0002 | 0 | 0.02 | 0.027707 | 0 | 0.006315 | 0 | 0 | 1 | 0 | 0 | 0 | 4 | 0 | 0 | 3.6 | 0 | 7.4
33297 | 5.9 | 5.9 | 0 | 6700 | 6700 | 12379 | 1.46 | 0.41 | 0.33 | 0.03 | 0.01 | 0 | 10.38 | 0.67 | 0.67 | 0 | 0 | 0 | 0 | 80.44 | 43651.94 | 43651.9 | 43651.8 | 43651.88 | 43651.95 | 3400 | 514.45 | 6911 | 4812 | 5452 | 4858 | -4.95 | -1.46 | 1.79 | 0.84 | 17.75 | -7.78 | 24.43 | 38.45 | #DIV/0! | #DIV/0! | #DIV/0! | #DIV/0! | #DIV/0! | 1.07 | 0.377215 | 1.537001 | 0.353683 | 84.294985 | 11.544496 | 0.720356 | 0.021161 | 0.009233 | 0.030834 | 0.196415 | 0.697286 | 0.051772 | 0.002388 | 0.063526 | 0.010621 | 0 | 0.002849 | 0 | 0.000177 | 0.018465 | 0.007135 | 0.002 | 0.002 | 0.0002 | 0 | 0.02 | 0.029561 | 0 | 0.00664 | 0 | 0 | 1 | 0 | 0 | 0 | 1.2 | 0 | 0 | 0.7 | 0 | 3
33298 | 12.9 | 12.9 | 0 | 6700 | 6700 | 12379 | 1.46 | 0.41 | 0.33 | 0.03 | 0.01 | 0 | 10.38 | 0.67 | 0.67 | 0 | 0 | 0 | 0 | 80.44 | 43652.01 | 43651.97 | 43651.87 | 43651.95 | 43652.01 | 3429 | 507.32 | 6777 | 4534 | 5395 | 4862 | -4.53 | 0.3 | 7.75 | 2.57 | 22.3 | -9.02 | 26.85 | 39.39 | #DIV/0! | #DIV/0! | #DIV/0! | #DIV/0! | #DIV/0! | 0.89 | 0.381571 | 1.510188 | 0.334097 | 84.444582 | 11.498097 | 0.707869 | 0.020481 | 0.009091 | 0.029851 | 0.19582 | 0.654946 | 0.049895 | 0.002093 | 0.060924 | 0.008511 | 0 | 0.002759 | 0 | 0.000167 | 0.020624 | 0.006997 | 0.002 | 0.002 | 0.0002 | 0 | 0.02 | 0.030765 | 0 | 0.006469 | 0 | 0 | 1 | 0 | 0 | 0 | 2.4 | 0 | 0 | 4.4 | 0 | 5.1
33299 | 5.4 | 5.4 | 0 | 6700 | 6700 | 12379 | 1.46 | 0.41 | 0.33 | 0.03 | 0.01 | 0 | 10.38 | 0.67 | 0.67 | 0 | 0 | 0 | 0 | 80.44 | 43652.07 | 43652.03 | 43651.93 | 43652.01 | 43652.07 | 3371 | 511.92 | 6873 | 4319 | 5153 | 4614 | -3.7 | -0.41 | 5 | -1.86 | 24.43 | -9.67 | 28.56 | 36.51 | #DIV/0! | #DIV/0! | #DIV/0! | #DIV/0! | #DIV/0! | 0.88 | 0.383832 | 1.578866 | 0.324972 | 84.459939 | 11.407144 | 0.712879 | 0.020004 | 0.009524 | 0.02752 | 0.192244 | 0.674508 | 0.047039 | 0.001994 | 0.059427 | 0.010097 | 0 | 0.002729 | 0 | 0.000156 | 0.019403 | 0.006916 | 0.002 | 0.002 | 0.0002 | 0 | 0.02 | 0.030595 | 0 | 0.006013 | 0 | 0 | 1 | 0 | 0 | 0 | 1.9 | 0 | 0 | 2.5 | 0 | 0
33300 | 5.2 | 5.2 | 0 | 6700 | 6700 | 12379 | 1.46 | 0.41 | 0.33 | 0.03 | 0.01 | 0 | 10.38 | 0.67 | 0.67 | 0 | 0 | 0 | 0 | 80.44 | 43652.13 | 43652.09 | 43651.99 | 43652.07 | 43652.14 | 3173 | 477.65 | 6985 | 4308 | 5421 | 4776 | -2.97 | -3.36 | 1.82 | -1.15 | 25.06 | -7.85 | 25.74 | 35.56 | #DIV/0! | #DIV/0! | #DIV/0! | #DIV/0! | #DIV/0! | 0.82 | 0.377486 | 1.567851 | 0.322262 | 84.505169 | 11.326905 | 0.733854 | 0.020794 | 0.009666 | 0.027191 | 0.199248 | 0.697061 | 0.044804 | 0.002168 | 0.060838 | 0.014299 | 0 | 0.00275 | 0 | 0.000146 | 0.019937 | 0.006935 | 0.002 | 0.002 | 0.0002 | 0 | 0.02 | 0.030541 | 0 | 0.005895 | 0 | 0 | 1 | 0 | 2.1 | 0 | 0 | 0 | 0 | 1.4 | 0 | 0.7
33301 | 6.7 | 6.7 | 0 | 6700 | 6700 | 12379 | 1.46 | 0.41 | 0.33 | 0.03 | 0.01 | 0 | 10.38 | 0.67 | 0.67 | 0 | 0 | 0 | 0 | 80.44 | 43652.2 | 43652.15 | 43652.06 | 43652.14 | 43652.2 | 3389 | 511.86 | 7408 | 4913 | 5863 | 4691 | -3.64 | -1.68 | 3.95 | 0.44 | 17.87 | -4.12 | 23.31 | 33.06 | #DIV/0! | #DIV/0! | #DIV/0! | #DIV/0! | #DIV/0! | 0.89 | 0.364436 | 1.543211 | 0.353147 | 84.452402 | 11.399896 | 0.721944 | 0.021472 | 0.010041 | 0.028743 | 0.204415 | 0.68197 | 0.050058 | 0.002313 | 0.064317 | 0.011148 | 0 | 0.002715 | 0 | 0.000153 | 0.018896 | 0.007093 | 0.002 | 0.002 | 0.0002 | 0 | 0.02 | 0.031312 | 0 | 0.006119 | 0 | 0 | 1 | 0 | 0 | 0 | 1.1 | 0 | 0 | 2 | 0 | 2.6
33360 | 8.1 | 8.1 | 0 | 6695 | 6695 | 12379 | 1.46 | 0.41 | 0.33 | 0.03 | 0.01 | 0 | 10.38 | 0.67 | 0.67 | 0 | 0 | 0 | 0 | 80.38 | 43658.42 | 43658.38 | 43658.28 | 43658.36 | 43658.42 | 3502 | 521.6 | 7362 | 4739 | 5557 | 4949 | -3.79 | -3.51 | 1.68 | 4.29 | 14.27 | -9.76 | 27.74 | 41.83 | #DIV/0! | #DIV/0! | #DIV/0! | #DIV/0! | #DIV/0! | 0.89 | 0.384145 | 1.483512 | 0.368619 | 84.44446 | 11.416596 | 0.734906 | 0.020233 | 0.008725 | 0.029854 | 0.194883 | 0.698098 | 0.053692 | 0.002075 | 0.061309 | 0.012563 | 0 | 0.002786 | 0 | 0.000184 | 0.016202 | 0.007 | 0.002 | 0.002 | 0.0002 | 0 | 0.02 | 0.029867 | 0 | 0.006091 | 0 | 0 | 1 | 0 | 0 | 0 | 0 | 0 | 0 | 0.6 | 0 | 6.5
33361 | 7.2 | 7.2 | 0 | 6700 | 6700 | 12379 | 1.46 | 0.41 | 0.33 | 0.03 | 0.01 | 0 | 10.38 | 0.67 | 0.67 | 0 | 0 | 0 | 0 | 80.44 | 43658.49 | 43658.45 | 43658.34 | 43658.43 | 43658.49 | 3451 | 522.17 | 7534 | 5451 | 5794 | 5178 | -3.91 | -6.09 | -0.41 | 4.11 | 18.62 | -11.01 | 26.39 | 38.42 | #DIV/0! | #DIV/0! | #DIV/0! | #DIV/0! | #DIV/0! | 0.95 | 0.388539 | 1.48625 | 0.349925 | 84.397589 | 11.430302 | 0.753244 | 0.020612 | 0.009237 | 0.030738 | 0.192895 | 0.712934 | 0.063343 | 0.002714 | 0.060498 | 0.012763 | 0 | 0.002784 | 0 | 0.000172 | 0.018075 | 0.007012 | 0.002 | 0.002 | 0.0002 | 0 | 0.02 | 0.030311 | 0 | 0.005865 | 0 | 0 | 1 | 0 | 0 | 0 | 0 | 0 | 0 | 0 | 0 | 6.2
33362 | 6.5 | 6.5 | 0 | 6700 | 6700 | 12379 | 1.46 | 0.41 | 0.33 | 0.03 | 0.01 | 0 | 10.38 | 0.67 | 0.67 | 0 | 0 | 0 | 0 | 80.44 | 43658.55 | 43658.5 | 43658.41 | 43658.5 | 43658.55 | 3084 | 459.95 | 6799 | 3959 | 5143 | 4244 | -3.6 | -4.78 | -0.08 | 3.16 | 16.39 | -11.29 | 28.66 | 40.5 | #DIV/0! | #DIV/0! | #DIV/0! | #DIV/0! | #DIV/0! | 0.92 | 0.389521 | 1.500947 | 0.359515 | 84.42187 | 11.396157 | 0.743956 | 0.019976 | 0.008925 | 0.030838 | 0.194278 | 0.710579 | 0.061618 | 0.001895 | 0.060565 | 0.013144 | 0 | 0.002716 | 0 | 0.000171 | 0.015763 | 0.007029 | 0.002 | 0.002 | 0.0002 | 0 | 0.02 | 0.030455 | 0 | 0.00588 | 0 | 0 | 1 | 0 | 0 | 0 | 0 | 0 | 0 | 0 | 0 | 5.5
33366 | 6.1 | 6.1 | 0 | 6700 | 6700 | 12379 | 1.46 | 0.41 | 0.33 | 0.03 | 0.01 | 0 | 10.38 | 0.67 | 0.67 | 0 | 0 | 0 | 0 | 80.44 | 43658.82 | 43658.78 | 43658.68 | 43658.76 | 43658.83 | 3585 | 525.89 | 6698 | 4797 | 5553 | 4935 | -3.37 | -5.02 | 0.23 | 2.91 | 19.16 | -11.05 | 27.92 | 37.25 | #DIV/0! | #DIV/0! | #DIV/0! | #DIV/0! | #DIV/0! | 0.88 | 0.388676 | 1.504874 | 0.347592 | 84.459147 | 11.370625 | 0.745665 | 0.020183 | 0.009413 | 0.029662 | 0.194773 | 0.708361 | 0.054149 | 0.002321 | 0.061148 | 0.011981 | 0 | 0.002802 | 0 | 0.000161 | 0.017708 | 0.007069 | 0.002 | 0.002 | 0.0002 | 0 | 0.02 | 0.033089 | 0 | 0.006403 | 0 | 0 | 1 | 0 | 0 | 0 | 0 | 0 | 0 | 0 | 0 | 5.1
33367 | 11.3 | 11.3 | 0 | 6700 | 6700 | 12379 | 1.46 | 0.41 | 0.33 | 0.03 | 0.01 | 0 | 10.38 | 0.67 | 0.67 | 0 | 0 | 0 | 0 | 80.44 | 43658.89 | 43658.85 | 43658.75 | 43658.83 | 43658.89 | 3672 | 540.48 | 6756 | 5079 | 5590 | 5186 | -4.38 | -0.71 | 4.98 | 3.5 | 13.45 | -8.29 | 24.81 | 38.91 | #DIV/0! | #DIV/0! | #DIV/0! | #DIV/0! | #DIV/0! | 0.95 | 0.379007 | 1.49581 | 0.372173 | 84.401364 | 11.482013 | 0.715009 | 0.021053 | 0.009164 | 0.029818 | 0.196795 | 0.674638 | 0.057849 | 0.002121 | 0.062373 | 0.01203 | 0 | 0.00285 | 0 | 0.000161 | 0.017471 | 0.007126 | 0.002 | 0.002 | 0.0002 | 0 | 0.02 | 0.030955 | 0 | 0.006021 | 0 | 0 | 1 | 0 | 0 | 0 | 1.8 | 0 | 0 | 2.7 | 0 | 5.8
33376 | 9.7 | 9.7 | 0 | 6700 | 6700 | 12379 | 1.46 | 0.39 | 0.33 | 0.03 | 0.01 | 0 | 10.43 | 0.67 | 0.67 | 0 | 0 | 0 | 0 | 80.41 | 43682.93 | 43682.89 | 43682.78 | 43682.87 | 43682.93 | 3567 | 542.59 | 6997 | 4740 | 5632 | 5090 | -2.89 | -2.85 | 4.19 | 3.41 | 15.89 | 0.28 | 20.57 | 33.18 | #DIV/0! | #DIV/0! | #DIV/0! | #DIV/0! | #DIV/0! | 0.74 | 0.34903 | 1.489926 | 0.351615 | 84.546855 | 11.371277 | 0.728703 | 0.022478 | 0.010522 | 0.031226 | 0.201845 | 0.678824 | 0.049007 | 0.001968 | 0.062246 | 0.01599 | 0 | 0.002829 | 0 | 0.000199 | 0.017348 | 0.007112 | 0.002 | 0.002 | 0.0002 | 0 | 0.02 | 0.030617 | 0 | 0.006183 | 0 | 0 | 1 | 0 | 0 | 0 | 0.2 | 0 | 0 | 2.3 | 0 | 6.2
33377 | 9.7 | 9.7 | 0 | 6720 | 6720 | 12379 | 1.46 | 0.4 | 0.33 | 0.03 | 0.01 | 0 | 10.46 | 0.67 | 0.67 | 0 | 0 | 0 | 0 | 80.65 | 43682.99 | 43682.95 | 43682.85 | 43682.93 | 43682.99 | 3414 | 513 | 6877 | 4259 | 5402 | 4749 | -3.44 | -2.45 | 2.82 | 3.82 | 15.97 | -4.43 | 25.41 | 39.04 | #DIV/0! | #DIV/0! | #DIV/0! | #DIV/0! | #DIV/0! | 0.82 | 0.365488 | 1.483559 | 0.351333 | 84.474475 | 11.432479 | 0.725838 | 0.021106 | 0.009598 | 0.031068 | 0.200685 | 0.688554 | 0.046259 | 0.001756 | 0.063063 | 0.015894 | 0 | 0.002759 | 0 | 0.000218 | 0.016812 | 0.007217 | 0.002 | 0.002 | 0.0002 | 0 | 0.02 | 0.031114 | 0 | 0.006526 | 0 | 0 | 1 | 0 | 0 | 0 | 0.6 | 0 | 0 | 1.4 | 0 | 6.7
33378 | 8.3 | 8.3 | 0 | 6705 | 6705 | 12379 | 1.46 | 0.39 | 0.33 | 0.03 | 0.01 | 0 | 10.44 | 0.67 | 0.67 | 0 | 0 | 0 | 0 | 80.47 | 43683.06 | 43683.01 | 43682.91 | 43683 | 43683.06 | 3392 | 510.54 | 6851 | 4559 | 5505 | 4778 | -3 | -2.73 | 2.63 | 3.13 | 15.71 | -5.07 | 22.89 | 40.64 | #DIV/0! | #DIV/0! | #DIV/0! | #DIV/0! | #DIV/0! | 0.79 | 0.367738 | 1.494241 | 0.35239 | 84.503833 | 11.383703 | 0.727839 | 0.021822 | 0.009347 | 0.031902 | 0.200311 | 0.689844 | 0.047712 | 0.001852 | 0.062757 | 0.015312 | 0 | 0.002861 | 0 | 0.000193 | 0.017668 | 0.007189 | 0.002 | 0.002 | 0.000216 | 0 | 0.02 | 0.030724 | 0 | 0.006546 | 0 | 0 | 1 | 0 | 0 | 0 | 0.3 | 0 | 0 | 1.2 | 0 | 5.8
33379 | 9.6 | 9.6 | 0 | 6675 | 6675 | 12379 | 1.45 | 0.39 | 0.33 | 0.03 | 0.01 | 0 | 10.4 | 0.67 | 0.67 | 0 | 0 | 0 | 0 | 80.11 | 43683.12 | 43683.08 | 43682.98 | 43683.06 | 43683.13 | 3533 | 534.66 | 7276 | 4978 | 5716 | 5030 | -3.82 | -2.77 | 3.51 | 3.58 | 13.16 | -10.23 | 23.02 | 35.75 | #DIV/0! | #DIV/0! | #DIV/0! | #DIV/0! | #DIV/0! | 0.92 | 0.385815 | 1.487248 | 0.363011 | 84.396085 | 11.474608 | 0.728145 | 0.021785 | 0.010118 | 0.031407 | 0.202306 | 0.6836 | 0.045569 | 0.002112 | 0.063598 | 0.016798 | 0 | 0.00297 | 0 | 0.000202 | 0.017048 | 0.007241 | 0.002 | 0.002 | 0.0002 | 0 | 0.02 | 0.029561 | 0 | 0.006574 | 0 | 0 | 1 | 0 | 0 | 0 | 0.4 | 0 | 0 | 1.9 | 0 | 6.3
33380 | 8.1 | 8.1 | 0 | 6680 | 6680 | 12379 | 1.45 | 0.39 | 0.33 | 0.03 | 0.01 | 0 | 10.4 | 0.67 | 0.67 | 0 | 0 | 0 | 0 | 80.17 | 43683.2 | 43683.15 | 43683.05 | 43683.13 | 43683.2 | 3604 | 543.43 | 7470 | 5219 | 5918 | 5333 | -3.28 | -3.01 | 3.99 | 2.39 | 13.49 | -10 | 22.18 | 31.29 | #DIV/0! | #DIV/0! | #DIV/0! | #DIV/0! | #DIV/0! | 0.87 | 0.384983 | 1.505872 | 0.361858 | 84.438448 | 11.413902 | 0.729828 | 0.022017 | 0.010811 | 0.031817 | 0.204967 | 0.680294 | 0.045623 | 0.003261 | 0.06372 | 0.016265 | 0 | 0.003107 | 0 | 0.00039 | 0.014838 | 0.007263 | 0.002 | 0.002 | 0.000233 | 0 | 0.02 | 0.030269 | 0 | 0.006233 | 0 | 0 | 1 | 0 | 0 | 0 | 0.1 | 0 | 0 | 2 | 0 | 5
33381 | 14.6 | 14.6 | 0 | 6700 | 6700 | 12379 | 1.46 | 0.39 | 0.33 | 0.03 | 0.01 | 0 | 10.43 | 0.67 | 0.67 | 0 | 0 | 0 | 0 | 80.41 | 43683.27 | 43683.22 | 43683.12 | 43683.2 | 43683.27 | 3548 | 534.98 | 7848 | 5108 | 6079 | 5399 | -2.68 | -2.65 | 5.22 | 5.65 | 11.28 | -7.1 | 25.72 | 35.62 | #DIV/0! | #DIV/0! | #DIV/0! | #DIV/0! | #DIV/0! | 0.73 | 0.374856 | 1.455442 | 0.370913 | 84.552569 | 11.348025 | 0.727276 | 0.021021 | 0.010138 | 0.034115 | 0.199354 | 0.671542 | 0.066418 | 0.003131 | 0.062812 | 0.013976 | 0 | 0.002783 | 0 | 0.000285 | 0.01875 | 0.007101 | 0.002 | 0.002 | 0.0002 | 0 | 0.02 | 0.028949 | 0 | 0.006343 | 0 | 0 | 1 | 0 | 1.5 | 0 | 0.7 | 0 | 0 | 2.9 | 0 | 8.5
33382 | 12.1 | 12.1 | 0 | 6700 | 6700 | 12379 | 1.46 | 0.39 | 0.33 | 0.03 | 0.01 | 0 | 10.43 | 0.67 | 0.67 | 0 | 0 | 0 | 0 | 80.41 | 43683.33 | 43683.29 | 43683.19 | 43683.27 | 43683.33 | 3448 | 517.17 | 6885 | 4525 | 5204 | 4673 | -4.09 | -2 | 4.75 | 4.22 | 16.2 | -11.42 | 26.58 | 36.18 | #DIV/0! | #DIV/0! | #DIV/0! | #DIV/0! | #DIV/0! | 0.91 | 0.389971 | 1.477388 | 0.350349 | 84.399866 | 11.504595 | 0.722711 | 0.020778 | 0.010049 | 0.032245 | 0.197065 | 0.67485 | 0.050141 | 0.002637 | 0.062557 | 0.013623 | 0 | 0.002788 | 0 | 0.00025 | 0.020135 | 0.007253 | 0.002 | 0.002 | 0.0002 | 0 | 0.02 | 0.030471 | 0 | 0.006081 | 0 | 0 | 1 | 0 | 0 | 0 | 1.2 | 0 | 0 | 2.7 | 0 | 7.2
33383 | 14.8 | 14.8 | 0 | 6700 | 6700 | 12379 | 1.46 | 0.39 | 0.33 | 0.03 | 0.01 | 0 | 10.43 | 0.67 | 0.67 | 0 | 0 | 0 | 0 | 80.41 | 43683.39 | 43683.35 | 43683.25 | 43683.34 | 43683.4 | 3436 | 512.76 | 9166 | 4467 | 5240 | 4700 | -3.47 | -0.41 | 6.86 | 4.97 | 12.23 | -12.76 | 28.16 | 35.5 | #DIV/0! | #DIV/0! | #DIV/0! | #DIV/0! | #DIV/0! | 0.81 | 0.394663 | 1.465863 | 0.366911 | 84.482577 | 11.435714 | 0.711427 | 0.02033 | 0.010157 | 0.033676 | 0.198571 | 0.659877 | 0.052772 | 0.002216 | 0.061226 | 0.012505 | 0 | 0.002791 | 0 | 0.0002 | 0.020202 | 0.007207 | 0.002 | 0.002 | 0.0002 | 0 | 0.02 | 0.031072 | 0 | 0.005842 | 0 | 0 | 1 | 0 | 0 | 0 | 2 | 0 | 0 | 3.8 | 0 | 8
33389 | 23.9 | 23.9 | 0 | 6120 | 6120 | 12379 | 1.3 | 0.41 | 0.41 | 0.02 | 0.01 | 0 | 9.51 | 0.58 | 0.6 | 0 | 0.02 | 0 | 0 | 73.36 | 43683.81 | 43683.77 | 43683.67 | 43683.75 | 43683.82 | 3489 | 524.27 | 7029 | 4739 | 5689 | 5113 | -3.66 | -1.71 | 4.45 | 0.34 | 26.85 | 11.55 | 20.91 | 40.62 | #DIV/0! | #DIV/0! | -644.81 | -188.56 | -9.7 | 0.72 | 0.416286 | 1.500989 | 0.347912 | 84.462529 | 11.433348 | 0.688856 | 0.019753 | 0.008475 | 0.030096 | 0.190157 | 0.666784 | 0.068879 | 0.002721 | 0.065177 | 0.010326 | 0 | 0.002921 | 0 | 0.000237 | 0.022184 | 0.007117 | 0.002 | 0.002 | 0.0002 | 0 | 0.02 | 0.02519 | 0 | 0.005865 | 0 | 0 | 1 | 0 | 10 | 0 | 4.2 | 0 | 0 | 3.2 | 0 | 5.5
33391 | 43.1 | 43.1 | 0 | 6730 | 6730 | 12379 | 1.42 | 0.45 | 0.44 | 0.02 | 0.01 | 0 | 10.39 | 0.65 | 0.66 | 0 | 0.02 | 0 | 0 | 80.75 | 43683.95 | 43683.91 | 43683.81 | 43683.89 | 43683.96 | 3553 | 528.41 | 7335 | 4649 | 5839 | 5021 | -2.65 | 0.86 | 14.5 | 3.68 | 23.38 | 8.54 | 24.62 | 47.15 | #DIV/0! | #DIV/0! | -676.27 | -171.17 | 8.98 | 0.47 | 0.423791 | 1.444259 | 0.363134 | 84.759608 | 11.248382 | 0.675526 | 0.018963 | 0.007543 | 0.031696 | 0.19032 | 0.595433 | 0.075461 | 0.002053 | 0.067525 | 0.009066 | 0 | 0.0027 | 0 | 0.000189 | 0.021551 | 0.007207 | 0.002 | 0.002 | 0.0002 | 0 | 0.02 | 0.024939 | 0 | 0.006453 | 0 | 0 | 1 | 0 | 18.4 | 0 | 5.8 | 0 | 0 | 9.6 | 0 | 8.3
33393 | 40.8 | 40.8 | 0 | 6670 | 6670 | 12379 | 1.41 | 0.45 | 0.43 | 0.02 | 0.01 | 0 | 10.31 | 0.64 | 0.65 | 0 | 0.02 | 0 | 0 | 80.02 | 43684.09 | 43684.05 | 43683.95 | 43684.03 | 43684.1 | 3576 | 538.31 | 7263 | 5340 | 5972 | 4742 | -4.73 | -3.04 | 4 | 2.81 | 31.22 | 8.97 | 26.77 | 44.5 | #DIV/0! | #DIV/0! | -636.12 | -183.49 | 5.4 | 0.79 | 0.418038 | 1.455902 | 0.327746 | 84.471728 | 11.489658 | 0.702009 | 0.0184 | 0.007883 | 0.029214 | 0.187616 | 0.668956 | 0.0602 | 0.002153 | 0.063895 | 0.009563 | 0 | 0.002732 | 0 | 0.000183 | 0.020436 | 0.007035 | 0.002 | 0.002 | 0.0002 | 0 | 0.02 | 0.026113 | 0 | 0.006342 | 0 | 0 | 1 | 0 | 20 | 0 | 3 | 0 | 0 | 8.1 | 0 | 8.7
33394 | 29.7 | 29.7 | 0 | 6695 | 6695 | 12379 | 1.42 | 0.45 | 0.43 | 0.02 | 0.01 | 0 | 10.39 | 0.64 | 0.66 | 0 | 0.02 | 0 | 0 | 80.28 | 43684.16 | 43684.12 | 43684.02 | 43684.1 | 43684.17 | 3481 | 520.41 | 7133 | 4567 | 5568 | 4842 | -4.47 | -7.58 | -0.74 | -1.43 | 32.03 | 9.74 | 24.39 | 40.74 | #DIV/0! | #DIV/0! | -686.56 | -167.71 | 13.2 | 0.91 | 0.415242 | 1.527432 | 0.321572 | 84.334171 | 11.502843 | 0.730212 | 0.019063 | 0.00846 | 0.028029 | 0.187975 | 0.702163 | 0.059846 | 0.001968 | 0.064302 | 0.008937 | 0 | 0.002773 | 0 | 0.000182 | 0.02061 | 0.00706 | 0.002 | 0.002 | 0.0002 | 0 | 0.02 | 0.027094 | 0 | 0.005867 | 0 | 0 | 1 | 0 | 20 | 0 | 0 | 0 | 0 | 5.1 | 0 | 3.6
33395 | 19.6 | 19.6 | 0 | 6700 | 6700 | 12379 | 1.42 | 0.45 | 0.43 | 0.02 | 0.01 | 0 | 10.39 | 0.65 | 0.66 | 0 | 0.02 | 0 | 0 | 80.34 | 43684.23 | 43684.19 | 43684.09 | 43684.17 | 43684.25 | 3457 | 524.9 | 8353 | 5191 | 6763 | 5175 | -3.32 | -7.84 | -0.19 | -1.88 | 26.59 | 10.84 | 22.87 | 42.53 | #DIV/0! | #DIV/0! | -641.87 | -207.8 | -54.79 | 0.79 | 0.408712 | 1.532047 | 0.349394 | 84.4281 | 11.372782 | 0.737401 | 0.019417 | 0.008188 | 0.02839 | 0.186852 | 0.7027 | 0.06272 | 0.003507 | 0.063309 | 0.009992 | 0 | 0.002937 | 0 | 0.000237 | 0.019566 | 0.007002 | 0.002 | 0.002 | 0.0002 | 0 | 0.02 | 0.026719 | 0 | 0.005828 | 0 | 0 | 1 | 0 | 10 | 0 | 0 | 0 | 0 | 5.1 | 0 | 3.5
33396 | 24.4 | 24.4 | 0 | 6735 | 6735 | 12379 | 1.42 | 0.45 | 0.44 | 0.02 | 0.01 | 0 | 10.38 | 0.64 | 0.66 | 0 | 0.02 | 0 | 0 | 80.84 | 43684.31 | 43684.26 | 43684.17 | 43684.25 | 43684.31 | 3355 | 514.89 | 7048 | 4249 | 5157 | 4540 | -3.71 | -8.4 | 2.41 | -0.63 | 28.97 | 7.81 | 23.47 | 38.53 | #DIV/0! | #DIV/0! | -659.3 | -165.06 | -52.23 | 0.79 | 0.427817 | 1.505815 | 0.33637 | 84.509965 | 11.345896 | 0.73543 | 0.019217 | 0.008758 | 0.030632 | 0.18602 | 0.679005 | 0.055429 | 0.003431 | 0.0614 | 0.009091 | 0 | 0.002892 | 0 | 0.000265 | 0.019334 | 0.006924 | 0.002 | 0.002 | 0.0002 | 0 | 0.02 | 0.026091 | 0 | 0.006015 | 0 | 0 | 1 | 0 | 11.2 | 0 | 0 | 0 | 0 | 7.3 | 0 | 4.9
33430 | 20.1 | 20.1 | 0 | 6728 | 6728 | 12379 | 1.42 | 0.44 | 0.44 | 0.02 | 0.01 | 0 | 10.38 | 0.64 | 0.67 | 0 | 0.02 | 0 | 0 | 80.74 | 43689.61 | 43689.57 | 43689.47 | 43689.55 | 43689.61 | 3548 | 534.98 | 6909 | 4439 | 5408 | 4958 | -4.99 | -3.94 | 12.36 | 2.28 | 23.5 | 12.51 | 20.62 | 50.03 | #DIV/0! | #DIV/0! | -676.49 | -173.28 | 3.81 | 0.77 | 0.407576 | 1.464336 | 0.353315 | 84.511108 | 11.495935 | 0.705606 | 0.020315 | 0.007514 | 0.028246 | 0.187544 | 0.621709 | 0.043311 | 0.002565 | 0.057567 | 0.009322 | 0 | 0.002876 | 0 | 0.000223 | 0.018335 | 0.0069 | 0.002 | 0.002 | 0.0002 | 0 | 0.02 | 0.025766 | 0 | 0.00573 | 0 | 0 | 1 | 0 | 0 | 0 | 2.8 | 0 | 0 | 8.3 | 0 | 8
33432 | 20 | 20 | 0 | 6757 | 6757 | 12379 | 1.43 | 0.44 | 0.44 | 0.02 | 0.01 | 0 | 10.45 | 0.65 | 0.67 | 0 | 0.02 | 0 | 0 | 81.07 | 43689.75 | 43689.71 | 43689.6 | 43689.69 | 43689.76 | 3424 | 512.73 | 7461 | 4738 | 6181 | 5447 | -3.5 | -0.86 | 6 | 2.06 | 29.56 | 17.72 | 20.83 | 52.94 | #DIV/0! | #DIV/0! | -682.18 | -189.37 | 6.11 | 0.54 | 0.380156 | 1.469963 | 0.325666 | 84.691649 | 11.356336 | 0.685884 | 0.02028 | 0.007071 | 0.026819 | 0.189554 | 0.657158 | 0.036456 | 0.002301 | 0.057717 | 0.0097 | 0 | 0.002898 | 0 | 0.000174 | 0.019291 | 0.00671 | 0.002 | 0.002 | 0.0002 | 0 | 0.02 | 0.024881 | 0 | 0.005136 | 0 | 0 | 1 | 0 | 1.9 | 0 | 4.8 | 0 | 0 | 4.2 | 0 | 8.1
33435 | 27.1 | 27.1 | 0 | 6722 | 6722 | 12379 | 1.42 | 0.44 | 0.44 | 0.02 | 0.01 | 0 | 10.39 | 0.64 | 0.66 | 0 | 0.02 | 0 | 0 | 80.65 | 43689.95 | 43689.91 | 43689.81 | 43689.89 | 43689.95 | 3281 | 487.08 | 7168 | 4550 | 5499 | 4866 | -2.86 | -6.3 | 6.25 | 4.55 | 23.99 | 11.06 | 23.82 | 44.63 | #DIV/0! | #DIV/0! | -683.62 | -181.64 | -8.62 | 0.53 | 0.412689 | 1.433208 | 0.351219 | 84.69999 | 11.285144 | 0.723628 | 0.019517 | 0.008332 | 0.02769 | 0.189435 | 0.655061 | 0.036279 | 0.002676 | 0.058471 | 0.009427 | 0 | 0.003108 | 0 | 0.000206 | 0.018888 | 0.006939 | 0.002 | 0.002 | 0.0002 | 0 | 0.02 | 0.027542 | 0 | 0.006352 | 0 | 0 | 1 | 0 | 10.9 | 0 | 1.2 | 0 | 0 | 4.6 | 0 | 9.4
33436 | 17.8 | 17.8 | 0 | 6697 | 6697 | 12379 | 1.42 | 0.44 | 0.44 | 0.02 | 0.01 | 0 | 10.38 | 0.64 | 0.66 | 0 | 0.02 | 0 | 0 | 80.32 | 43690.01 | 43689.97 | 43689.87 | 43689.95 | 43690.01 | 3443 | 513.73 | 6969 | 4586 | 5398 | 4602 | -2.81 | -4.58 | 5.19 | -0.91 | 27.62 | 15.9 | 23.15 | 53.42 | #DIV/0! | #DIV/0! | -694.36 | -145.29 | -2.07 | 0.56 | 0.389372 | 1.517689 | 0.334714 | 84.646982 | 11.305811 | 0.711273 | 0.019697 | 0.007005 | 0.026509 | 0.192748 | 0.664117 | 0.028276 | 0.002524 | 0.061035 | 0.008186 | 0 | 0.00293 | 0 | 0.000207 | 0.018896 | 0.006916 | 0.002 | 0.002 | 0.0002 | 0 | 0.02 | 0.02484 | 0 | 0.006072 | 0 | 0 | 1 | 0 | 7 | 0 | 2.4 | 0 | 0 | 3.6 | 0 | 3.8
33437 | 8.7 | 8.7 | 0 | 6697 | 6697 | 12379 | 1.42 | 0.44 | 0.44 | 0.02 | 0.01 | 0 | 10.38 | 0.64 | 0.66 | 0 | 0.02 | 0 | 0 | 80.32 | 43690.08 | 43690.04 | 43689.94 | 43690.02 | 43690.08 | 3385 | 504.24 | 7372 | 4804 | 5726 | 5206 | -3.29 | -1.38 | 0.83 | -2.77 | 19.67 | 9.94 | 21.86 | 35.3 | #DIV/0! | #DIV/0! | -689.35 | -223.43 | -5.95 | 0.76 | 0.416932 | 1.545698 | 0.371456 | 84.477345 | 11.358401 | 0.689548 | 0.020028 | 0.00973 | 0.029472 | 0.191533 | 0.694641 | 0.035292 | 0.00262 | 0.058399 | 0.010794 | 0 | 0.002968 | 0 | 0.000187 | 0.018979 | 0.006949 | 0.002 | 0.002 | 0.0002 | 0 | 0.02 | 0.028555 | 0 | 0.006275 | 0 | 0 | 1 | 0 | 0 | 0 | 4.2 | 0 | 0 | 0.8 | 0 | 2.7
33438 | 19.9 | 19.9 | 0 | 6697 | 6697 | 12379 | 1.42 | 0.44 | 0.44 | 0.02 | 0.01 | 0 | 10.38 | 0.64 | 0.66 | 0 | 0.02 | 0 | 0 | 80.32 | 43690.14 | 43690.1 | 43690 | 43690.09 | 43690.15 | 3437 | 510.24 | 7028 | 4603 | 5390 | 4737 | -3.01 | -1.78 | 7.56 | -0.45 | 21.23 | 10.12 | 21.94 | 34.85 | #DIV/0! | #DIV/0! | -696.66 | -230.95 | -7.37 | 0.62 | 0.416127 | 1.510766 | 0.364242 | 84.596514 | 11.327641 | 0.692288 | 0.020007 | 0.009798 | 0.026905 | 0.193306 | 0.647526 | 0.032623 | 0.002655 | 0.060064 | 0.011045 | 0 | 0.002944 | 0 | 0.00017 | 0.019777 | 0.006921 | 0.002 | 0.002 | 0.0002 | 0 | 0.02 | 0.028334 | 0 | 0.006149 | 0 | 0 | 1 | 0 | 5 | 0 | 4.2 | 0 | 0 | 4.8 | 0 | 4.9
33439 | 7 | 7 | 0 | 6697 | 6697 | 12379 | 1.42 | 0.44 | 0.44 | 0.02 | 0.01 | 0 | 10.38 | 0.64 | 0.66 | 0 | 0.02 | 0 | 0 | 80.32 | 43690.21 | 43690.16 | 43690.07 | 43690.15 | 43690.21 | 3375 | 501.04 | 7104 | 4341 | 5264 | 4640 | -4.05 | -6.34 | 2.7 | -2.39 | 22.2 | 12.12 | 21.22 | 38.83 | #DIV/0! | #DIV/0! | -706.08 | -318.72 | -21.97 | 0.86 | 0.406864 | 1.53998 | 0.359795 | 84.389838 | 11.441645 | 0.723305 | 0.020192 | 0.009199 | 0.028285 | 0.195593 | 0.681539 | 0.039722 | 0.003016 | 0.059171 | 0.013974 | 0 | 0.003059 | 0 | 0.000212 | 0.018124 | 0.007116 | 0.002 | 0.002 | 0.0002 | 0 | 0.02 | 0.029183 | 0 | 0.005989 | 0 | 0 | 1 | 0 | 0 | 0 | 1.2 | 0 | 0 | 1.9 | 0 | 2.9
33491 | 41.3 | 41.3 | 0 | 6711 | 6711 | 12379 | 1.43 | 0.49 | 0.46 | 0.02 | 0.01 | 0 | 10.4 | 0.65 | 0.67 | 0 | 0.03 | 0 | 0 | 80.4 | 43693.91 | 43693.87 | 43693.77 | 43693.86 | 43693.92 | 3423 | 514.35 | 6870 | 4707 | 5379 | 4805 | -3.09 | -3.77 | 5.86 | 4.81 | 17.65 | 13 | 25.2 | 52.83 | #DIV/0! | #DIV/0! | -561.69 | -230.32 | -51.54 | 0.52 | 0.42494 | 1.434986 | 0.425429 | 84.587821 | 11.337673 | 0.708663 | 0.019213 | 0.007208 | 0.024375 | 0.182405 | 0.663876 | 0.029558 | 0.004051 | 0.057578 | 0.009672 | 0 | 0.002952 | 0 | 0.00021 | 0.017765 | 0.006653 | 0.002 | 0.002 | 0.0002 | 0 | 0.02 | 0.025262 | 0 | 0.005507 | 0 | 0 | 1 | 0 | 24.1 | 0 | 2.7 | 0 | 0 | 3.8 | 0 | 9.7
33494 | 6.7 | 6.7 | 0 | 6701 | 6701 | 12379 | 1.42 | 0.45 | 0.44 | 0.02 | 0.01 | 0 | 10.37 | 0.64 | 0.66 | 0 | 0.02 | 0 | 0 | 80.38 | 43694.09 | 43694.05 | 43693.95 | 43694.04 | 43694.09 | 3366 | 503.14 | 6340 | 4144 | 4786 | 4283 | -4.17 | -12.47 | 1.85 | -1.49 | 28.53 | 12.65 | 19.81 | 47.55 | #DIV/0! | #DIV/0! | -705.63 | -161.16 | -10.63 | 0.86 | 0.404507 | 1.524846 | 0.338927 | 84.397959 | 11.441023 | 0.765123 | 0.020276 | 0.007479 | 0.025947 | 0.193864 | 0.688105 | 0.034775 | 0.002734 | 0.062728 | 0.008769 | 0 | 0.002897 | 0 | 0.000182 | 0.017726 | 0.006869 | 0.002 | 0.002 | 0.0002 | 0 | 0.02 | 0.025139 | 0 | 0.005922 | 0 | 0 | 1 | 0 | 0 | 0 | 0 | 0 | 0 | 1.5 | 0 | 4.2
33495 | 58.9 | 58.9 | 0 | 7003 | 7003 | 12379 | 1.49 | 0.45 | 0.55 | 0.02 | 0.02 | 0 | 10.84 | 0.67 | 0.69 | 0 | 0 | 0.01 | 0 | 83.93 | 43694.15 | 43694.1 | 43694.01 | 43694.09 | 43694.15 | 3356 | 491.43 | 6446 | 4098 | 4908 | 4326 | -0.88 | -1.4 | 5.79 | 3.94 | 19.34 | 18.73 | 19.6 | 58.44 | #DIV/0! | #DIV/0! | #DIV/0! | -63.42 | -806.6 | 0.22 | 0.454685 | 1.44716 | 0.371247 | 84.864304 | 11.084285 | 0.692386 | 0.019831 | 0.006376 | 0.024547 | 0.188824 | 0.663326 | 0.030107 | 0.003107 | 0.059828 | 0.009241 | 0 | 0.003107 | 0 | 0.000196 | 0.016125 | 0.006833 | 0.002 | 0.002 | 0.0002 | 0 | 0.02 | 0.024229 | 0 | 0.006058 | 0 | 0 | 1 | 0 | 43 | 0 | 4.4 | 0 | 0 | 3.9 | 0 | 6.6
33523 | 49.9 | 49.9 | 0 | 6715 | 6715 | 12379 | 1.3 | 0.51 | 0.49 | 0.02 | 0.01 | 0 | 10.38 | 0.65 | 0.67 | 0 | 0.01 | 0.01 | 0 | 80.57 | 43698.26 | 43698.22 | 43698.12 | 43698.2 | 43698.26 | 3420 | 508.63 | 6804 | 4440 | 5286 | 4833 | -2.87 | -5.77 | 4.34 | -5.99 | 34.11 | 18.68 | 8.26 | 30.28 | -778.67 | #DIV/0! | -2297.97 | -15.17 | -190.21 | 0.63 | 0.420589 | 1.455162 | 0.354466 | 84.615617 | 11.286127 | 0.725207 | 0.021109 | 0.009818 | 0.025647 | 0.209979 | 0.677061 | 0.033325 | 0.004149 | 0.056326 | 0.009262 | 0 | 0.003801 | 0 | 0.000298 | 0.024028 | 0.007265 | 0.002 | 0.002 | 0.000259 | 0 | 0.02 | 0.028571 | 0 | 0.007934 | 0 | 0 | 0 | 0 | 34.7 | 0 | 0.8 | 0 | 0 | 2.5 | 0 | 11.9
33529 | 35 | 35 | 0 | 6718 | 6718 | 12379 | 1.25 | 0.55 | 0.54 | 0.02 | 0.01 | 0.04 | 10.39 | 0.57 | 0.68 | 0.03 | 0.04 | 0.01 | 0 | 80.55 | 43698.65 | 43698.6 | 43698.5 | 43698.59 | 43698.65 | 3368 | 494.06 | 6972 | 4448 | 5485 | 4876 | -5.36 | -16.19 | 1.41 | -14.06 | 16.21 | 18.13 | 11.84 | 4.32 | 33.36 | 6.74 | -424.85 | -30.31 | #DIV/0! | 1.14 | 0.466861 | 1.505101 | 0.487193 | 84.126872 | 11.560459 | 0.696783 | 0.020884 | 0.012844 | 0.0247 | 0.196876 | 0.705461 | 0.024987 | 0.004884 | 0.059456 | 0.008903 | 0 | 0.005047 | 0 | 0.000226 | 0.022809 | 0.007373 | 0.002 | 0.002 | 0.000369 | 0 | 0.02 | 0.030672 | 0 | 0.007241 | 0 | 0 | 1 | 0 | 25 | 0 | 3.6 | 0 | 0 | 0 | 0 | 5.4
33530 | 49.6 | 49.6 | 0 | 6693 | 6693 | 12379 | 1.25 | 0.55 | 0.54 | 0.02 | 0.01 | 0.04 | 10.39 | 0.57 | 0.68 | 0.03 | 0.04 | 0.01 | 0 | 80.2 | 43698.7 | 43698.66 | 43698.57 | 43698.65 | 43698.71 | 3246 | 486.07 | 6533 | 3779 | 5227 | 4182 | -2.85 | -18.86 | 0.06 | -10.77 | 26.95 | 17.68 | 9.77 | 36.15 | 30 | 11.98 | -441.04 | -27.52 | #DIV/0! | 0.73 | 0.468398 | 1.466697 | 0.425514 | 84.42161 | 11.32672 | 0.715475 | 0.021414 | 0.008579 | 0.026041 | 0.20371 | 0.717776 | 0.023671 | 0.006769 | 0.062661 | 0.008602 | 0 | 0.004207 | 0 | 0.0002 | 0.024589 | 0.007369 | 0.002 | 0.002 | 0.000221 | 0 | 0.02 | 0.02783 | 0 | 0.007945 | 0 | 0 | 1 | 0 | 29.1 | 0 | 11.8 | 0 | 0 | 0 | 0 | 7.7
33531 | 49.4 | 49.4 | 0 | 6693 | 6693 | 12379 | 1.25 | 0.55 | 0.54 | 0.02 | 0.01 | 0.04 | 10.39 | 0.57 | 0.68 | 0.03 | 0.04 | 0.01 | 0 | 80.2 | 43698.77 | 43698.73 | 43698.63 | 43698.72 | 43698.77 | 3450 | 506.53 | 7047 | 4504 | 5438 | 4620 | -4.41 | -15.3 | -0.01 | -9.02 | 23.74 | 18.79 | 7.29 | 16.12 | 33.66 | -3.73 | -427.62 | -61.71 | #DIV/0! | 0.9 | 0.46211 | 1.443541 | 0.444193 | 84.28232 | 11.499163 | 0.694082 | 0.022003 | 0.011271 | 0.024679 | 0.198655 | 0.718296 | 0.027898 | 0.003917 | 0.060591 | 0.010909 | 0 | 0.003813 | 0 | 0.000224 | 0.023244 | 0.007141 | 0.002 | 0.002 | 0.000227 | 0 | 0.02 | 0.030477 | 0 | 0.007247 | 0 | 0 | 1 | 0 | 25 | 0 | 13.9 | 0 | 0 | 0 | 0 | 9.5
33534 | 51.9 | 51.9 | 0 | 6898 | 6898 | 12379 | 1.29 | 0.56 | 0.55 | 0.02 | 0.01 | 0.04 | 10.7 | 0.59 | 0.7 | 0.03 | 0.04 | 0.01 | 0 | 82.67 | 43698.97 | 43698.93 | 43698.83 | 43698.91 | 43698.97 | 3428 | 501.98 | 6945 | 4558 | 5300 | 4946 | -3.46 | -7.95 | -6.4 | -9.84 | 26.27 | 21.02 | 9.05 | 19.81 | 28.6 | -52.84 | -449.75 | -61.4 | #DIV/0! | 0.78 | 0.444273 | 1.461788 | 0.426145 | 84.385545 | 11.393428 | 0.653246 | 0.0217 | 0.010812 | 0.025772 | 0.200835 | 0.76393 | 0.039884 | 0.004179 | 0.060648 | 0.010564 | 0 | 0.004386 | 0 | 0.0002 | 0.023293 | 0.007337 | 0.002 | 0.002 | 0.00033 | 0 | 0.02 | 0.029646 | 0 | 0.008059 | 0 | 0 | 1 | 0 | 25 | 0 | 18 | 0 | 0 | 0 | 0 | 7.9
33567 | 25.1 | 25.1 | 0 | 6721 | 6721 | 12379 | 1.32 | 0.51 | 0.56 | 0.02 | 0.01 | 0 | 10.55 | 0.62 | 0.62 | 0 | 0.01 | 0.01 | 0 | 80.47 | 43701.33 | 43701.29 | 43701.19 | 43701.27 | 43701.33 | 3392 | 502.67 | 7136 | 4438 | 5608 | 4866 | -4.08 | -4.71 | -4.01 | -4.11 | 29.64 | 18.62 | 4.75 | 18.15 | -677.3 | #DIV/0! | -1914.06 | -34.09 | -185.24 | 0.81 | 0.482642 | 1.447919 | 0.379088 | 84.281693 | 11.597815 | 0.682398 | 0.022085 | 0.011504 | 0.024981 | 0.194184 | 0.682243 | 0.026415 | 0.003565 | 0.060727 | 0.011133 | 0 | 0.004301 | 0 | 0.000214 | 0.020114 | 0.007347 | 0.002 | 0.002 | 0.000262 | 0 | 0.02 | 0.028041 | 0 | 0.007328 | 0 | 0 | 1 | 0 | 0 | 0 | 5.1 | 0 | 0 | 9.9 | 0 | 9.1
33569 | 74.8 | 74.8 | 0 | 6716 | 6716 | 12379 | 1.31 | 0.5 | 0.57 | 0.02 | 0.01 | 0 | 10.32 | 0.62 | 0.62 | 0 | 0.01 | 0.01 | 0 | 80.64 | 43701.46 | 43701.42 | 43701.32 | 43701.4 | 43701.46 | 3367 | 501.71 | 7067 | 4438 | 5529 | 4866 | -1.13 | -10.84 | -4.34 | -6.13 | 33.32 | 23.55 | 6.95 | 28.44 | -899.62 | #DIV/0! | -2140.73 | -28.85 | -292.65 | 0.49 | 0.458147 | 1.465914 | 0.351697 | 84.802941 | 11.025499 | 0.724728 | 0.021533 | 0.010044 | 0.02828 | 0.190175 | 0.686245 | 0.073086 | 0.004911 | 0.056842 | 0.010993 | 0 | 0.003853 | 0 | 0.000318 | 0.020523 | 0.007006 | 0.002 | 0.002 | 0.000246 | 0 | 0.02 | 0.026009 | 0 | 0.00701 | 0 | 0 | 1 | 0 | 57.6 | 0 | 1.4 | 0 | 0 | 9.8 | 0 | 5
33576 | 83 | 83 | 0 | 6072 | 6072 | 12379 | 1.28 | 0.34 | 0.5 | 0.02 | 0.01 | 0 | 9.38 | 0.58 | 0.6 | 0 | 0.02 | 0.01 | 0 | 72.82 | 43703.82 | 43703.78 | 43703.68 | 43703.76 | 43703.82 | 3711 | 539.78 | 7057 | 5229 | 5652 | 5008 | 0.67 | -1.5 | 9.09 | 1.02 | 37.9 | 30.4 | 13.28 | 46.75 | #DIV/0! | #DIV/0! | -775.41 | -32.02 | 28.54 | -0.13 | 0.405128 | 1.481614 | 0.247801 | 85.220818 | 10.889895 | 0.693857 | 0.02007 | 0.007645 | 0.025085 | 0.182016 | 0.633645 | 0.044213 | 0.003107 | 0.054372 | 0.009947 | 0 | 0.002877 | 0 | 0.000271 | 0.017948 | 0.006501 | 0.002 | 0.002 | 0.000222 | 0 | 0.02 | 0.022639 | 0 | 0.006328 | 0 | 0 | 1 | 0 | 67 | 0 | 5.3 | 0 | 0 | 6.7 | 0 | 3
33632 | 58 | 58 | 0 | 6626 | 6626 | 12379 | 1.38 | 0.44 | 0.56 | 0.02 | 0.02 | 0 | 10.23 | 0.63 | 0.65 | 0 | 0 | 0.01 | 0 | 79.42 | 43707.8 | 43707.76 | 43707.66 | 43707.74 | 43707.81 | 3837 | 532.1 | 7421 | 4858 | 5912 | 5267 | -0.94 | 0.99 | 8.88 | -3.58 | 42.82 | 33.25 | 11.01 | 51.73 | #DIV/0! | #DIV/0! | #DIV/0! | -3.54 | -3.23 | 0.05 | 0.402825 | 1.536347 | 0.270951 | 85.014465 | 11.055638 | 0.666663 | 0.018834 | 0.008269 | 0.024161 | 0.171 | 0.636853 | 0.037747 | 0.0043 | 0.057697 | 0.011485 | 0 | 0.003781 | 0 | 0.000173 | 0.020823 | 0.006773 | 0.002 | 0.002 | 0.0002 | 0 | 0.02 | 0.020168 | 0 | 0.006846 | 0 | 0 | 1 | 0 | 42 | 0 | 8.2 | 0 | 0 | 6.8 | 0 | 0
33635 | 46.7 | 46.7 | 0 | 6731 | 6731 | 12379 | 1.43 | 0.43 | 0.54 | 0.02 | 0.01 | 0 | 10.46 | 0.65 | 0.66 | 0 | 0.01 | 0.01 | 0 | 80.62 | 43708.03 | 43707.99 | 43707.88 | 43707.97 | 43708.04 | 3524 | 519.61 | 7599 | 4785 | 5936 | 5241 | -2.22 | -7.36 | 10.49 | 2.6 | 31.14 | 23.32 | 18.01 | 44.56 | #DIV/0! | #DIV/0! | -1603.17 | -100.21 | -269.74 | 0.49 | 0.438566 | 1.472588 | 0.309278 | 84.584773 | 11.269928 | 0.734084 | 0.019875 | 0.007855 | 0.035272 | 0.183449 | 0.626998 | 0.151101 | 0.003955 | 0.061704 | 0.013474 | 0 | 0.003152 | 0 | 0.00024 | 0.021113 | 0.007168 | 0.002 | 0.002 | 0.0002 | 0 | 0.02 | 0.025023 | 0 | 0.006204 | 0 | 0 | 1 | 0 | 32 | 0 | 0 | 0 | 0 | 6.7 | 0 | 7
33636 | 67.6 | 67.6 | 0 | 6747 | 6747 | 12379 | 1.43 | 0.43 | 0.55 | 0.02 | 0.01 | 0 | 10.42 | 0.66 | 0.67 | 0 | 0.01 | 0.01 | 0 | 80.87 | 43708.09 | 43708.05 | 43707.95 | 43708.04 | 43708.1 | 3301 | 490.05 | 6769 | 4080 | 5264 | 4386 | -1.42 | -8.04 | -5.87 | 2.32 | 28.05 | 23.17 | 20.89 | 51.54 | #DIV/0! | #DIV/0! | -1469.77 | -97.5 | -203.29 | 0.42 | 0.441381 | 1.466829 | 0.322244 | 84.706302 | 11.11383 | 0.745017 | 0.019115 | 0.006837 | 0.027788 | 0.18613 | 0.748721 | 0.051038 | 0.003776 | 0.060262 | 0.01348 | 0 | 0.003477 | 0 | 0.000192 | 0.021675 | 0.007009 | 0.002 | 0.002 | 0.0002 | 0 | 0.02 | 0.02434 | 0 | 0.006356 | 0 | 0 | 1 | 0 | 60.9 | 0 | 0 | 0 | 0 | 0 | 0 | 5.7
33645 | 58.1 | 58.1 | 0 | 6877 | 6877 | 12379 | 1.43 | 0.35 | 0.58 | 0.02 | 0.01 | 0 | 10.66 | 0.66 | 0.68 | 0 | 0.03 | 0.01 | 0 | 82.47 | 43710.27 | 43710.23 | 43710.13 | 43710.21 | 43710.27 | 3360 | 500.52 | 6779 | 4258 | 5261 | 4686 | -2.19 | 4.04 | -3.42 | -1.61 | 33.13 | 26.62 | 17.66 | 57.06 | #DIV/0! | #DIV/0! | -463.54 | -29.16 | 27.88 | 0.37 | 0.43555 | 1.500669 | 0.238845 | 84.790962 | 11.243123 | 0.653982 | 0.01856 | 0.006239 | 0.025614 | 0.183477 | 0.723218 | 0.031037 | 0.003398 | 0.054733 | 0.011748 | 0 | 0.003482 | 0 | 0.000246 | 0.016847 | 0.006703 | 0.002 | 0.002 | 0.0002 | 0 | 0.02 | 0.021289 | 0 | 0.00608 | 0 | 0 | 0 | 30 | 14.8 | 0 | 8.2 | 0 | 0 | 0 | 0 | 4.1
33646 | 57.3 | 57.3 | 0 | 6474 | 6474 | 12379 | 1.35 | 0.32 | 0.55 | 0.02 | 0.01 | 0 | 10.06 | 0.62 | 0.64 | 0 | 0.03 | 0.01 | 0 | 77.6 | 43710.33 | 43710.29 | 43710.19 | 43710.27 | 43710.33 | 3454 | 511.86 | 6807 | 4260 | 5237 | 4744 | -1.93 | 8.06 | -2.68 | -5.89 | 36.45 | 32.13 | 15.62 | 53.54 | #DIV/0! | #DIV/0! | -402.91 | -14.05 | 46.93 | 0.3 | 0.412161 | 1.563259 | 0.224635 | 84.808319 | 11.243723 | 0.625571 | 0.018769 | 0.006747 | 0.025824 | 0.173267 | 0.719179 | 0.028177 | 0.002656 | 0.055587 | 0.010993 | 0 | 0.003244 | 0 | 0.000174 | 0.019296 | 0.006795 | 0.002 | 0.002 | 0.0002 | 0 | 0.02 | 0.020759 | 0 | 0.006666 | 0 | 0 | 1 | 0 | 45.2 | 0 | 11.1 | 0 | 0 | 0 | 0 | 0
33656 | 73.8 | 73.8 | 0 | 6687 | 6687 | 12379 | 1.33 | 0.44 | 0.45 | 0.02 | 0.01 | 0 | 10.84 | 0.61 | 0.62 | 0 | 0.01 | 0 | 0 | 79.87 | 43710.99 | 43710.95 | 43710.85 | 43710.93 | 43710.99 | 3399 | 504.6 | 6936 | 4434 | 5364 | 4728 | -0.29 | -7.31 | -0.76 | -6.53 | 11.58 | 10.05 | 20.78 | 43.74 | -853.93 | #DIV/0! | -2349.6 | -410.57 | -131.34 | 0.62 | 0.428408 | 1.509049 | 0.413219 | 84.242282 | 11.543054 | 0.697907 | 0.020847 | 0.008832 | 0.028531 | 0.22712 | 0.657771 | 0.040716 | 0.002906 | 0.068495 | 0.013858 | 0 | 0.003795 | 0 | 0.000165 | 0.023229 | 0.007918 | 0.002 | 0.002 | 0.0002 | 0 | 0.02 | 0.03057 | 0 | 0.007127 | 0 | 0 | 0 | 0 | 60 | 0 | 3.7 | 0 | 0 | 4.1 | 0 | 5
33657 | 68.2 | 68.2 | 0 | 6687 | 6687 | 12379 | 1.33 | 0.44 | 0.45 | 0.02 | 0.01 | 0 | 10.84 | 0.61 | 0.62 | 0 | 0.01 | 0 | 0 | 79.87 | 43711.05 | 43711.01 | 43710.91 | 43711 | 43711.05 | 3349 | 500.67 | 6795 | 4199 | 5351 | 4505 | -1.18 | -7.07 | -1.7 | -2.07 | 13.87 | 10.17 | 16.52 | 48.8 | -1281.17 | #DIV/0! | -2337.67 | -316.44 | -224.24 | 0.68 | 0.427871 | 1.445993 | 0.402545 | 84.191028 | 11.64478 | 0.69635 | 0.021968 | 0.008038 | 0.041309 | 0.226014 | 0.663926 | 0.045856 | 0.004073 | 0.069977 | 0.011303 | 0 | 0.004746 | 0 | 0.000202 | 0.024431 | 0.00793 | 0.002 | 0.002 | 0.0002 | 0 | 0.02 | 0.030156 | 0 | 0.007304 | 0 | 0 | 0 | 0 | 50 | 0 | 4 | 0 | 0 | 3.8 | 0 | 9.4
33658 | 47.6 | 47.6 | 0 | 6687 | 6687 | 12379 | 1.33 | 0.44 | 0.45 | 0.02 | 0.01 | 0 | 10.84 | 0.61 | 0.62 | 0 | 0.01 | 0 | 0 | 79.87 | 43711.12 | 43711.07 | 43710.98 | 43711.06 | 43711.12 | 3270 | 523.79 | 7276 | 4198 | 5462 | 4701 | -3.76 | -11.43 | -9.25 | -5.52 | 15.99 | 14.25 | 13.17 | 45.96 | -1022.58 | #DIV/0! | -2310.77 | -264.6 | -209.59 | 1.15 | 0.408444 | 1.494789 | 0.39265 | 83.796587 | 11.942244 | 0.724746 | 0.02285 | 0.008484 | 0.033575 | 0.22352 | 0.713236 | 0.048925 | 0.003889 | 0.077011 | 0.009896 | 0 | 0.004501 | 0 | 0.000179 | 0.024526 | 0.008488 | 0.002 | 0.002 | 0.0002 | 0 | 0.02 | 0.030299 | 0 | 0.006959 | 0 | 0 | 0 | 0 | 40 | 0 | 0.8 | 0 | 0 | 0 | 0 | 5.8
33659 | 45.4 | 45.4 | 0 | 6687 | 6687 | 12379 | 1.33 | 0.44 | 0.45 | 0.02 | 0.01 | 0 | 10.84 | 0.61 | 0.62 | 0 | 0.01 | 0 | 0 | 79.87 | 43711.18 | 43711.13 | 43711.04 | 43711.12 | 43711.18 | 3312 | 496.85 | 6808 | 4035 | 5265 | 4395 | -4.89 | -6.32 | -2.63 | -5.17 | 13.73 | 14.41 | 11.79 | 39.5 | -956.28 | #DIV/0! | -2325.02 | -221.9 | -217.31 | 1.22 | 0.407649 | 1.489865 | 0.403188 | 83.737879 | 12.07187 | 0.69147 | 0.023214 | 0.009498 | 0.031592 | 0.224841 | 0.669997 | 0.048665 | 0.003986 | 0.076947 | 0.008737 | 0 | 0.004686 | 0 | 0.000174 | 0.024364 | 0.008597 | 0.002 | 0.002 | 0.000216 | 0 | 0.02 | 0.031701 | 0 | 0.006865 | 0 | 0 | 0 | 0 | 30 | 0 | 4.8 | 0 | 0 | 3.2 | 0 | 6.4
33725 | 71 | 71 | 0 | 6688 | 6688 | 12379 | 1.26 | 0.49 | 0.5 | 0.02 | 0.02 | 0.02 | 10.36 | 0.64 | 0.66 | 0.01 | 0.01 | 0.01 | 0 | 80.23 | 43718.3 | 43718.26 | 43718.16 | 43718.25 | 43718.31 | 3471 | 513.54 | 6078 | 4565 | 5389 | 4733 | 1.47 | 1.3 | 15.19 | -9.71 | 11.37 | 20.02 | 21.27 | -6.17 | -730.86 | -1922.58 | -1297.9 | -29.66 | -277.73 | 0.53 | 0.425589 | 1.470447 | 0.457815 | 84.680976 | 10.835391 | 0.670023 | 0.01982 | 0.017829 | 0.153736 | 0.206926 | 0.596802 | 0.299395 | 0.003897 | 0.065167 | 0.007753 | 0 | 0.003777 | 0 | 0.000156 | 0.021337 | 0.007734 | 0.002 | 0.002 | 0.000328 | 0 | 0.02 | 0.024562 | 0 | 0.006542 | 0 | 0 | 0 | 0 | 70 | 0 | 0 | 0 | 0 | 0 | 0 | 0
33726 | 85.4 | 85.4 | 0 | 6744 | 6744 | 12379 | 1.29 | 0.49 | 0.51 | 0.02 | 0.02 | 0.02 | 10.49 | 0.65 | 0.67 | 0.02 | 0.02 | 0.01 | 0 | 80.82 | 43718.37 | 43718.33 | 43718.23 | 43718.31 | 43718.37 | 3732 | 551.17 | 7342 | 4870 | 5656 | 5098 | -3.12 | 0.21 | 4.91 | -10.43 | 12.24 | 20.48 | 24.33 | 26.24 | -0.85 | -65.87 | -808.27 | -50.07 | #DIV/0! | 0.72 | 0.426718 | 1.4935 | 0.45042 | 84.441049 | 11.387516 | 0.683675 | 0.018942 | 0.012138 | 0.026357 | 0.189897 | 0.6679 | 0.034679 | 0.00439 | 0.063052 | 0.009012 | 0 | 0.003631 | 0 | 0.000179 | 0.021198 | 0.0078 | 0.002 | 0.002 | 0.000203 | 0 | 0.02 | 0.026578 | 0 | 0.007165 | 0 | 0 | 0 | 0 | 70 | 0 | 5.2 | 0 | 0 | 3.1 | 0 | 6.1
33727 | 93.9 | 93.9 | 0 | 6704 | 6704 | 12379 | 1.28 | 0.48 | 0.51 | 0.02 | 0.02 | 0.02 | 10.43 | 0.64 | 0.66 | 0.02 | 0.02 | 0.01 | 0 | 80.35 | 43718.43 | 43718.39 | 43718.29 | 43718.38 | 43718.44 | 3330 | 501.28 | 6590 | 4439 | 5080 | 4512 | -2.26 | -0.71 | 7.41 | -11.17 | 8.09 | 14.48 | 26.68 | -26.03 | -63.5 | -258.53 | -750.62 | -84 | #DIV/0! | 0.73 | 0.45721 | 1.503177 | 0.470667 | 84.442662 | 11.290661 | 0.68677 | 0.018304 | 0.020707 | 0.04268 | 0.177635 | 0.648305 | 0.074871 | 0.004402 | 0.060705 | 0.011198 | 0 | 0.003945 | 0 | 0.000164 | 0.01998 | 0.007437 | 0.002 | 0.002 | 0.000319 | 0 | 0.02 | 0.027462 | 0 | 0.00674 | 0 | 0 | 0 | 0 | 78.4 | 0 | 4.6 | 0 | 0 | 4.9 | 0 | 5
33728 | 87.8 | 87.8 | 0 | 6738 | 6738 | 12379 | 1.27 | 0.49 | 0.51 | 0.02 | 0.02 | 0.02 | 10.43 | 0.65 | 0.67 | 0.02 | 0.02 | 0.01 | 0 | 80.82 | 43718.5 | 43718.45 | 43718.36 | 43718.44 | 43718.5 | 3336 | 503.17 | 6740 | 4260 | 5282 | 4693 | -3.2 | -5.33 | -1.71 | -13.16 | 13.94 | 19.37 | 30.6 | -29.41 | -120.39 | -372.3 | -976.4 | -64.49 | -378.86 | 0.93 | 0.432454 | 1.5173 | 0.44484 | 84.336238 | 11.340922 | 0.718197 | 0.017468 | 0.021634 | 0.044566 | 0.174128 | 0.717067 | 0.076404 | 0.003923 | 0.059556 | 0.009814 | 0 | 0.003375 | 0 | 0.000179 | 0.017389 | 0.00733 | 0.002 | 0.002 | 0.000284 | 0 | 0.02 | 0.025869 | 0 | 0.007062 | 0 | 0 | 0 | 0 | 71.2 | 0 | 6.3 | 0 | 0 | 5 | 0 | 4.3
33772 | 100 | 100 | 0 | 6996 | 6996 | 12379 | 1.3 | 0.43 | 0.59 | 0.02 | 0.01 | 0 | 10.85 | 0.67 | 0.64 | 0 | 0.02 | 0.01 | 0 | 84.02 | 43721.72 | 43721.68 | 43721.58 | 43721.66 | 43721.74 | 3881 | 549.72 | 8291 | 5489 | 6374 | 4939 | 2.48 | -11.23 | 4.71 | -0.84 | 14.19 | 27.63 | 18.98 | -14.55 | #DIV/0! | #DIV/0! | -872.62 | -13.7 | -4.69 | -0.1 | 0.43465 | 1.334528 | 0.372187 | 85.315686 | 10.730594 | 0.761226 | 0.018038 | 0.016624 | 0.024662 | 0.173782 | 0.623084 | 0.044058 | 0.003717 | 0.052248 | 0.009483 | 0 | 0.003195 | 0 | 0.000287 | 0.019827 | 0.006846 | 0.002 | 0.002 | 0.000333 | 0 | 0.02 | 0.0233 | 0 | 0.007645 | 0 | 0 | 1 | 0 | 78.2 | 0 | 0 | 0 | 0 | 7.8 | 0 | 13
33786 | 36.9 | 36.9 | 0 | 6560 | 6560 | 12379 | 1.23 | 0.52 | 0.56 | 0.02 | 0.02 | 0 | 10.21 | 0.63 | 0.65 | 0 | 0 | 0.01 | 0 | 78.6 | 43724.82 | 43724.78 | 43724.68 | 43724.76 | 43724.82 | 3381 | 491.78 | 6593 | 4138 | 5091 | 4556 | -1.86 | 4.2 | 1.08 | -8.04 | 11.93 | 26.31 | 24.12 | -25.87 | #DIV/0! | #DIV/0! | #DIV/0! | -41.91 | -242.17 | 0.52 | 0.445598 | 1.439089 | 0.493621 | 84.593695 | 11.246457 | 0.65072 | 0.017667 | 0.020942 | 0.026088 | 0.175887 | 0.690936 | 0.047794 | 0.003599 | 0.05666 | 0.01113 | 0 | 0.003651 | 0 | 0.00018 | 0.015142 | 0.007077 | 0.002 | 0.002 | 0.000254 | 0 | 0.02 | 0.023397 | 0 | 0.006417 | 0 | 0 | 1 | 0 | 16.7 | 0 | 8 | 0 | 0 | 2.2 | 0 | 9
33788 | 100.9 | 100.9 | 0 | 6673 | 6673 | 12379 | 1.25 | 0.53 | 0.56 | 0.02 | 0.02 | 0 | 10.38 | 0.64 | 0.66 | 0 | 0 | 0.01 | 0 | 79.96 | 43724.94 | 43724.9 | 43724.8 | 43724.89 | 43724.95 | 3455 | 511.1 | 6610 | 4560 | 5238 | 4671 | 0.92 | 0.78 | 10.88 | -8.55 | 15.92 | 22.83 | 24.38 | -8.32 | #DIV/0! | #DIV/0! | #DIV/0! | -23.14 | -283.84 | 0.08 | 0.461182 | 1.448072 | 0.471302 | 84.973924 | 10.93925 | 0.676274 | 0.017701 | 0.018021 | 0.02361 | 0.164171 | 0.621619 | 0.033773 | 0.003969 | 0.052538 | 0.009439 | 0 | 0.003689 | 0 | 0.000208 | 0.01929 | 0.006816 | 0.002 | 0.002 | 0.000201 | 0 | 0.02 | 0.023859 | 0 | 0.007091 | 0 | 0 | 1 | 0 | 80 | 0 | 6.2 | 0 | 0 | 7.6 | 0 | 6.1
33790 | 35.8 | 35.8 | 0 | 6378 | 6378 | 12379 | 1.25 | 0.51 | 0.53 | 0.02 | 0.02 | 0 | 10.36 | 0.64 | 0.66 | 0 | 0 | 0.01 | 0 | 75.87 | 43725.07 | 43725.03 | 43724.93 | 43725.01 | 43725.07 | 3331 | 499.63 | 6837 | 4140 | 5374 | 4632 | 1.02 | -4.51 | -1.36 | -8.5 | 9.29 | 22.35 | 23.39 | 14.7 | #DIV/0! | #DIV/0! | #DIV/0! | -26.73 | -483.17 | 0.27 | 0.45894 | 1.508907 | 0.517688 | 84.196259 | 11.408013 | 0.743541 | 0.018283 | 0.014416 | 0.027317 | 0.168161 | 0.744511 | 0.037109 | 0.006309 | 0.05453 | 0.008524 | 0 | 0.003914 | 0 | 0.0002 | 0.020148 | 0.007224 | 0.002 | 0.002 | 0.000285 | 0 | 0.02 | 0.024736 | 0 | 0.006983 | 0 | 0 | 1 | 0 | 30 | 0 | 0 | 0 | 0 | 0 | 0 | 4.8
33794 | 57.5 | 57.5 | 0 | 6697 | 6697 | 12379 | 1.24 | 0.55 | 0.55 | 0.02 | 0.02 | 0 | 10.4 | 0.64 | 0.66 | 0 | 0 | 0.01 | 0 | 80.28 | 43725.33 | 43725.29 | 43725.19 | 43725.27 | 43725.33 | 3265 | 487.24 | 6765 | 3945 | 5272 | 4452 | -4.12 | -0.34 | 2.21 | -10.28 | 4.31 | 16.05 | 26.73 | -13.75 | #DIV/0! | #DIV/0! | #DIV/0! | -34.25 | -92.44 | 1.03 | 0.486462 | 1.446525 | 0.560624 | 84.198312 | 11.47085 | 0.683827 | 0.018079 | 0.019189 | 0.026761 | 0.188718 | 0.687506 | 0.045375 | 0.004362 | 0.066258 | 0.009195 | 0 | 0.004735 | 0 | 0.000189 | 0.019677 | 0.0082 | 0.002 | 0.002 | 0.000248 | 0 | 0.02 | 0.024146 | 0 | 0.006763 | 0 | 0 | 1 | 0 | 40 | 0 | 5 | 0 | 0 | 2 | 0 | 9.5
33847 | 103 | 103 | 0 | 6690 | 6690 | 12379 | 1.09 | 0.51 | 0.57 | 0.02 | 0.02 | 0 | 10.39 | 0.64 | 0.66 | 0 | 0.02 | 0 | 0 | 80.34 | 43729.14 | 43729.1 | 43729 | 43729.08 | 43729.14 | 3617 | 537.92 | 7076 | 4677 | 5661 | 4816 | 1.3 | -4.02 | 1.13 | -23.98 | 27.87 | 26.57 | 28.32 | -19.39 | #DIV/0! | #DIV/0! | -793.74 | -79.62 | 6.26 | 0.25 | 0.444689 | 1.427555 | 0.38981 | 85.019399 | 10.876695 | 0.70958 | 0.018432 | 0.021911 | 0.027849 | 0.177012 | 0.68727 | 0.034261 | 0.003674 | 0.062749 | 0.008538 | 0 | 0.003391 | 0 | 0.000209 | 0.021114 | 0.00739 | 0.002 | 0.002 | 0.000314 | 0 | 0.02 | 0.026525 | 0 | 0.007629 | 0 | 0 | 1 | 0 | 90 | 0 | 3 | 0 | 0 | 1.9 | 0 | 7.1
33853 | 58.8 | 58.8 | 0 | 6632 | 6632 | 12379 | 1.37 | 0.45 | 0.41 | 0.02 | 0.01 | 0 | 10.35 | 0.64 | 0.65 | 0 | 0.01 | 0 | 0 | 79.54 | 43731.66 | 43731.62 | 43731.52 | 43731.6 | 43731.66 | 3212 | 482.5 | 6712 | 4259 | 5270 | 4714 | -2.72 | -1.45 | 5.47 | 5.11 | 19.31 | 11.79 | 26.69 | 3.47 | #DIV/0! | #DIV/0! | -1275.03 | -151.3 | -199.24 | 0.53 | 0.383243 | 1.387839 | 0.389512 | 84.663306 | 11.372448 | 0.691133 | 0.019356 | 0.015105 | 0.027047 | 0.1866 | 0.658058 | 0.034844 | 0.003736 | 0.069384 | 0.007673 | 0 | 0.003127 | 0 | 0.000189 | 0.021922 | 0.007605 | 0.002 | 0.002 | 0.0002 | 0 | 0.02 | 0.026654 | 0 | 0.007019 | 0 | 0 | 1 | 0 | 35.5 | 0 | 4.2 | 0 | 0 | 4.1 | 0 | 14
33854 | 69.1 | 69.1 | 0 | 6772 | 6772 | 12379 | 1.38 | 0.46 | 0.42 | 0.03 | 0.01 | 0 | 10.46 | 0.65 | 0.66 | 0 | 0.01 | 0 | 0 | 81.33 | 43731.72 | 43731.68 | 43731.58 | 43731.66 | 43731.73 | 3267 | 487.54 | 7026 | 4362 | 5640 | 4504 | -1.86 | -3.65 | 0.1 | -1.02 | 14.93 | 6.01 | 30.31 | 4.43 | #DIV/0! | #DIV/0! | -1247.46 | -228.29 | -202.94 | 0.62 | 0.411431 | 1.460953 | 0.414216 | 84.703785 | 11.16306 | 0.709745 | 0.018394 | 0.01497 | 0.026338 | 0.186539 | 0.694268 | 0.030206 | 0.003704 | 0.063003 | 0.010253 | 0 | 0.003209 | 0 | 0.000216 | 0.018986 | 0.007316 | 0.002 | 0.002 | 0.000273 | 0 | 0.02 | 0.028514 | 0 | 0.006621 | 0 | 0 | 1 | 0 | 57.7 | 0 | 2.5 | 0 | 0 | 1.1 | 0 | 6.8
33856 | 60.5 | 60.5 | 0 | 6710 | 6710 | 12379 | 1.37 | 0.46 | 0.42 | 0.02 | 0.01 | 0 | 10.37 | 0.64 | 0.66 | 0 | 0.01 | 0 | 0 | 80.58 | 43731.85 | 43731.81 | 43731.71 | 43731.79 | 43731.86 | 3406 | 510.87 | 7080 | 4558 | 5708 | 4999 | -4.2 | 2.19 | 5.66 | 4.21 | 13.53 | 7.63 | 25.67 | 12.1 | #DIV/0! | #DIV/0! | -1372.35 | -220.37 | -178.37 | 0.74 | 0.406485 | 1.387225 | 0.418682 | 84.595951 | 11.426898 | 0.66497 | 0.019575 | 0.013741 | 0.026798 | 0.183769 | 0.654768 | 0.034582 | 0.003435 | 0.064271 | 0.010313 | 0 | 0.003185 | 0 | 0.000185 | 0.019063 | 0.007412 | 0.002 | 0.002 | 0.000211 | 0 | 0.02 | 0.027918 | 0 | 0.006562 | 0 | 0 | 1 | 0 | 35 | 0 | 6.7 | 0 | 0 | 4.4 | 0 | 13.4
33859 | 58.93 | 58.93 | 0 | 6693 | 6693 | 12379 | 1.37 | 0.46 | 0.41 | 0.02 | 0.01 | 0 | 10.38 | 0.64 | 0.65 | 0 | 0.01 | 0 | 0 | 80.34 | 43732.06 | 43732.02 | 43731.92 | 43732 | 43732.07 | 3424 | 503.97 | 7369 | 4732 | 5812 | 4700 | -3.99 | -7.89 | 4.26 | 0.8 | 18.31 | 9.43 | 28.37 | 20.71 | #DIV/0! | #DIV/0! | -1335.66 | -257.75 | -94.57 | 0.83 | 0.397567 | 1.442005 | 0.394911 | 84.478773 | 11.44206 | 0.733793 | 0.018674 | 0.012027 | 0.027378 | 0.188225 | 0.664679 | 0.040343 | 0.002407 | 0.057974 | 0.011305 | 0 | 0.003007 | 0 | 0.000173 | 0.018937 | 0.007129 | 0.002 | 0.002 | 0.0002 | 0 | 0.02 | 0.028222 | 0 | 0.006209 | 0 | 0 | 1 | 0 | 45 | 0 | 0 | 0 | 0 | 3.38 | 0 | 9.55
33870 | 54.6 | 54.6 | 0 | 6709 | 6709 | 12379 | 1.38 | 0.46 | 0.41 | 0.02 | 0.01 | 0 | 10.43 | 0.64 | 0.67 | 0 | 0.01 | 0 | 0 | 80.49 | 43732.83 | 43732.79 | 43732.69 | 43732.77 | 43732.83 | 3380 | 504.4 | 6602 | 4199 | 5086 | 4583 | -4.56 | -1.95 | 1.07 | -4.04 | 16.75 | 4.99 | 28.03 | 7.49 | #DIV/0! | #DIV/0! | -1161.93 | -179.96 | -101.55 | 0.99 | 0.412648 | 1.515516 | 0.402921 | 84.30582 | 11.533821 | 0.69523 | 0.018575 | 0.013626 | 0.02787 | 0.181041 | 0.698611 | 0.036926 | 0.002902 | 0.059646 | 0.008638 | 0 | 0.003047 | 0 | 0.000231 | 0.017492 | 0.006982 | 0.002 | 0.002 | 0.0002 | 0 | 0.02 | 0.027886 | 0 | 0.006369 | 0 | 0 | 1 | 0 | 45 | 0 | 3.7 | 0 | 0 | 0.5 | 0 | 4.4
33872 | 49.2 | 49.2 | 0 | 6662 | 6662 | 12379 | 1.37 | 0.45 | 0.41 | 0.02 | 0.01 | 0 | 10.37 | 0.64 | 0.65 | 0 | 0.01 | 0 | 0 | 79.92 | 43732.95 | 43732.91 | 43732.81 | 43732.9 | 43732.96 | 3530 | 521.34 | 7420 | 4739 | 5614 | 4796 | -3.7 | -2.99 | 0.98 | 0.31 | 14.63 | 8.32 | 28.16 | 7.31 | #DIV/0! | #DIV/0! | -1236.14 | -171.41 | -134.14 | 0.82 | 0.400743 | 1.454711 | 0.412456 | 84.44544 | 11.454231 | 0.701529 | 0.018574 | 0.0137 | 0.031054 | 0.180505 | 0.688647 | 0.044405 | 0.00291 | 0.05871 | 0.008372 | 0 | 0.002934 | 0 | 0.00028 | 0.016708 | 0.007191 | 0.002 | 0.002 | 0.0002 | 0 | 0.02 | 0.026796 | 0 | 0.005905 | 0 | 0 | 1 | 0 | 35 | 0 | 3 | 0 | 0 | 1.5 | 0 | 8.7
33944 | 112.1 | 112.1 | 0 | 6505 | 6505 | 12379 | 1.29 | 0.46 | 0.48 | 0.02 | 0.01 | 0.02 | 10.08 | 0.62 | 0.64 | 0.01 | 0.01 | 0.01 | 0 | 77.99 | 43740.55 | 43740.51 | 43740.41 | 43740.5 | 43740.56 | 3617 | 545.39 | 7424 | 4559 | 5669 | 4681 | 4.52 | -9.87 | 1.07 | 3.65 | 28.53 | 17.95 | 27.59 | 17.81 | -48.54 | -412.09 | -1026.39 | -78.42 | #DIV/0! | -0.42 | 0.429491 | 1.359192 | 0.359462 | 85.448213 | 10.503249 | 0.744979 | 0.017958 | 0.012408 | 0.028544 | 0.173158 | 0.688532 | 0.078723 | 0.002445 | 0.057074 | 0.01045 | 0 | 0.002907 | 0 | 0.000302 | 0.0173 | 0.006988 | 0.002 | 0.002 | 0.000219 | 0 | 0.02 | 0.027729 | 0 | 0.006677 | 0 | 0 | 1 | 0 | 100.1 | 0 | 0 | 0 | 0 | 3 | 0 | 8
33945 | 70.4 | 70.4 | 0 | 6515 | 6515 | 12379 | 1.29 | 0.46 | 0.48 | 0.02 | 0.01 | 0.02 | 10.09 | 0.62 | 0.64 | 0.01 | 0.01 | 0.01 | 0 | 78.12 | 43740.62 | 43740.58 | 43740.48 | 43740.56 | 43740.62 | 3102 | 481.15 | 7063 | 4237 | 5358 | 4451 | -3.23 | -9.05 | 3.08 | -5.79 | 34.29 | 21.41 | 29.76 | 9.09 | -33.23 | -181.02 | -1020.02 | -59.96 | #DIV/0! | 0.62 | 0.413253 | 1.491199 | 0.329973 | 84.575894 | 11.342527 | 0.737889 | 0.01739 | 0.01369 | 0.02633 | 0.177071 | 0.676254 | 0.044429 | 0.00565 | 0.056813 | 0.009465 | 0 | 0.003132 | 0 | 0.000338 | 0.013403 | 0.006964 | 0.002 | 0.002 | 0.0002 | 0 | 0.02 | 0.027874 | 0 | 0.006262 | 0 | 0 | 1 | 0 | 61.3 | 0 | 0 | 0 | 0 | 2.3 | 0 | 5.8
33949 | 100.6 | 100.6 | 0 | 6691 | 6691 | 12379 | 1.31 | 0.49 | 0.46 | 0.02 | 0.02 | 0 | 10.38 | 0.64 | 0.66 | 0 | 0.03 | 0 | 0 | 80.24 | 43740.88 | 43740.84 | 43740.74 | 43740.83 | 43740.89 | 3288 | 490.6 | 6997 | 3889 | 5198 | 4373 | -0.4 | 0.29 | 6.4 | -6.75 | 30.93 | 21.15 | 27.78 | -12.12 | #DIV/0! | #DIV/0! | -521.38 | -36.05 | -46.73 | 0.25 | 0.385925 | 1.488362 | 0.362434 | 84.903463 | 11.058641 | 0.678936 | 0.018532 | 0.018084 | 0.026263 | 0.185736 | 0.65846 | 0.059897 | 0.003329 | 0.063038 | 0.006283 | 0 | 0.002874 | 0 | 0.000181 | 0.014812 | 0.007705 | 0.002 | 0.002 | 0.0002 | 0 | 0.02 | 0.02656 | 0 | 0.006287 | 0 | 0 | 1 | 0 | 85 | 0 | 5.8 | 0 | 0 | 4.6 | 0 | 4.2
33954 | 64.6 | 64.6 | 0 | 5971 | 5971 | 12379 | 1.16 | 0.45 | 0.41 | 0.02 | 0.01 | 0 | 9.29 | 0.57 | 0.6 | 0 | 0.03 | 0 | 0 | 71.59 | 43741.21 | 43741.16 | 43741.06 | 43741.15 | 43741.21 | 3146 | 468.64 | 6840 | 4080 | 5418 | 4784 | -3.86 | -8.74 | 7.1 | -5 | 39.04 | 22.01 | 22.12 | 6.5 | #DIV/0! | #DIV/0! | -492.29 | -53.61 | 9.45 | 0.65 | 0.384007 | 1.452133 | 0.325741 | 84.531489 | 11.467095 | 0.736807 | 0.018966 | 0.013443 | 0.027706 | 0.179791 | 0.657676 | 0.047995 | 0.002302 | 0.059037 | 0.007872 | 0 | 0.0027 | 0 | 0.000164 | 0.018259 | 0.007064 | 0.002 | 0.002 | 0.0002 | 0 | 0.02 | 0.028395 | 0 | 0.007159 | 0 | 0 | 1 | 0 | 50 | 0 | 0 | 0 | 0 | 4.6 | 0 | 9
33957 | 82.7 | 82.7 | 0 | 6693 | 6693 | 12379 | 1.31 | 0.51 | 0.45 | 0.02 | 0.01 | 0 | 10.38 | 0.64 | 0.67 | 0 | 0.03 | 0 | 0 | 80.28 | 43745.55 | 43745.51 | 43745.41 | 43745.49 | 43745.55 | 3247 | 489.6 | 7081 | 3967 | 5529 | 4693 | -1.83 | -19.8 | 5.77 | -10.66 | 43.98 | 27.61 | 24.94 | 0.81 | #DIV/0! | #DIV/0! | -559.12 | -47.13 | -98.28 | 0.55 | 0.349171 | 1.540782 | 0.302467 | 84.653363 | 11.203492 | 0.815671 | 0.01812 | 0.014194 | 0.027067 | 0.188341 | 0.66487 | 0.067453 | 0.004497 | 0.060601 | 0.006562 | 0 | 0.002648 | 0 | 0.000325 | 0.01478 | 0.007111 | 0.002 | 0.002 | 0.0002 | 0 | 0.02 | 0.027824 | 0 | 0.006459 | 0 | 0 | 1 | 0 | 76.6 | 0 | 0 | 0 | 0 | 3.4 | 0 | 1.7
33963 | 51.6 | 51.6 | 0 | 6743 | 6743 | 12379 | 1.32 | 0.51 | 0.46 | 0.02 | 0.01 | 0 | 10.46 | 0.65 | 0.67 | 0 | 0.03 | 0 | 0 | 80.87 | 43745.95 | 43745.91 | 43745.81 | 43745.9 | 43745.96 | 3470 | 513.39 | 6627 | 4440 | 5243 | 4784 | -3.59 | -13.41 | 4.94 | -5.27 | 28.66 | 18.68 | 22.25 | 23.7 | #DIV/0! | #DIV/0! | -545.23 | -77.77 | -25.67 | 0.77 | 0.390763 | 1.467062 | 0.385008 | 84.467494 | 11.40075 | 0.773426 | 0.018797 | 0.010928 | 0.028663 | 0.183006 | 0.671381 | 0.049091 | 0.002829 | 0.058027 | 0.00783 | 0 | 0.00305 | 0 | 0.00018 | 0.015287 | 0.007146 | 0.002 | 0.002 | 0.0002 | 0 | 0.02 | 0.028417 | 0 | 0.006664 | 0 | 0 | 1 | 0 | 40 | 0 | 0 | 0 | 0 | 2.8 | 0 | 7.8
33964 | 50.5 | 50.5 | 0 | 6638 | 6638 | 12379 | 1.31 | 0.5 | 0.45 | 0.02 | 0.01 | 0 | 10.36 | 0.64 | 0.66 | 0 | 0.03 | 0 | 0 | 79.54 | 43746.02 | 43745.98 | 43745.88 | 43745.96 | 43746.02 | 3337 | 498.8 | 6871 | 4258 | 5467 | 4670 | -2.06 | -6.86 | 1.1 | -7.81 | 30.24 | 20.78 | 23.63 | 7.39 | #DIV/0! | #DIV/0! | -526.84 | -98.2 | -27.25 | 0.55 | 0.377506 | 1.511343 | 0.376363 | 84.57095 | 11.305742 | 0.72959 | 0.018479 | 0.013271 | 0.026618 | 0.179421 | 0.701222 | 0.034906 | 0.00291 | 0.058018 | 0.008599 | 0 | 0.002903 | 0 | 0.000162 | 0.016136 | 0.007088 | 0.002 | 0.002 | 0.0002 | 0 | 0.02 | 0.028258 | 0 | 0.006314 | 0 | 0 | 1 | 0 | 44.8 | 0 | 0.1 | 0 | 0 | 0.3 | 0 | 4.3
33966 | 53.8 | 53.8 | 0 | 6723 | 6723 | 12379 | 1.32 | 0.51 | 0.45 | 0.02 | 0.01 | 0 | 10.44 | 0.65 | 0.67 | 0 | 0.03 | 0 | 0 | 80.61 | 43746.14 | 43746.1 | 43746 | 43746.09 | 43746.14 | 3464 | 512.43 | 6615 | 4260 | 5098 | 4555 | -2.6 | -12.93 | 0.81 | -5 | 32.37 | 19.9 | 28.05 | 12 | #DIV/0! | #DIV/0! | -523.93 | -101.87 | -108.55 | 0.62 | 0.381838 | 1.465743 | 0.364823 | 84.573021 | 11.313119 | 0.771074 | 0.017391 | 0.012576 | 0.02642 | 0.18097 | 0.700875 | 0.035863 | 0.004709 | 0.058209 | 0.008828 | 0 | 0.002954 | 0 | 0.000183 | 0.016878 | 0.007029 | 0.002 | 0.002 | 0.0002 | 0 | 0.02 | 0.02709 | 0 | 0.006206 | 0 | 0 | 1 | 0 | 44.9 | 0 | 0 | 0 | 0 | 0.4 | 0 | 7.5
33967 | 76.1 | 76.1 | 0 | 6723 | 6723 | 12379 | 1.31 | 0.51 | 0.46 | 0.02 | 0.01 | 0 | 10.38 | 0.64 | 0.67 | 0 | 0.03 | 0 | 0 | 80.69 | 43746.21 | 43746.16 | 43746.06 | 43746.15 | 43746.21 | 3370 | 507.91 | 7077 | 4588 | 5605 | 4884 | -2.24 | -17.69 | 1.77 | -6.08 | 36.81 | 18.18 | 29.08 | 5.09 | #DIV/0! | #DIV/0! | -512.5 | -92.77 | -23.79 | 0.6 | 0.396869 | 1.470552 | 0.341443 | 84.66384 | 11.201834 | 0.800509 | 0.017092 | 0.013548 | 0.026372 | 0.177656 | 0.6908 | 0.044435 | 0.002795 | 0.059428 | 0.008731 | 0 | 0.003834 | 0 | 0.000223 | 0.015521 | 0.007018 | 0.002 | 0.002 | 0.0002 | 0 | 0.02 | 0.026903 | 0 | 0.006396 | 0 | 0 | 1 | 0 | 67.4 | 0 | 0 | 0 | 0 | 1.3 | 0 | 6.4
34017 | 37.6 | 37.6 | 0 | 7220 | 7220 | 12379 | 1.51 | 0.47 | 0.45 | 0.03 | 0.01 | 0 | 11.16 | 0.69 | 0.7 | 0 | 0.02 | 0 | 0 | 86.69 | 43750 | 43749.96 | 43749.84 | 43749.93 | 43750 | 3485 | 484.9 | 8315 | 5216 | 6774 | 5447 | -1.32 | -5.29 | -6.78 | 0.25 | 17.48 | 12.25 | 22.8 | 12.38 | #DIV/0! | #DIV/0! | -964.71 | -252.07 | -487.37 | 0.59 | 0.384851 | 1.483535 | 0.37731 | 84.710001 | 11.11508 | 0.71421 | 0.020029 | 0.012551 | 0.032704 | 0.188021 | 0.737715 | 0.055294 | 0.003368 | 0.069012 | 0.008119 | 0 | 0.00315 | 0 | 0.000269 | 0.016459 | 0.007559 | 0.002 | 0.002 | 0.000204 | 0 | 0.02 | 0.030321 | 0 | 0.006237 | 0 | 0 | 1 | 0 | 29.1 | 0 | 2.2 | 0 | 0 | 0 | 0 | 5.3
34019 | 63.2 | 63.2 | 0 | 6715 | 6715 | 12379 | 1.32 | 0.5 | 0.45 | 0.02 | 0.01 | 0 | 10.41 | 0.65 | 0.67 | 0 | 0.03 | 0 | 0 | 80.54 | 43750.15 | 43750.11 | 43750.01 | 43750.09 | 43750.16 | 3504 | 521.12 | 7376 | 4590 | 5736 | 4998 | -1.45 | -2.73 | 3.1 | -6.46 | 18.42 | 16.48 | 21.23 | 1.27 | #DIV/0! | #DIV/0! | -534.83 | -51.67 | -76.99 | 0.51 | 0.399615 | 1.484136 | 0.434981 | 84.688119 | 11.166921 | 0.701827 | 0.019238 | 0.014157 | 0.026283 | 0.181988 | 0.684647 | 0.037758 | 0.004001 | 0.063026 | 0.00681 | 0 | 0.003738 | 0 | 0.000215 | 0.017119 | 0.007424 | 0.002 | 0.002 | 0.0002 | 0 | 0.02 | 0.027637 | 0 | 0.006159 | 0 | 0 | 1 | 0 | 51.8 | 0 | 3.2 | 0 | 0 | 2 | 0 | 5.2
34020 | 39 | 39 | 0 | 6694 | 6694 | 12379 | 1.4 | 0.44 | 0.41 | 0.02 | 0.01 | 0 | 10.38 | 0.64 | 0.66 | 0 | 0.02 | 0 | 0 | 80.34 | 43750.22 | 43750.18 | 43750.07 | 43750.16 | 43750.22 | 3530 | 530.43 | 6819 | 4978 | 5710 | 5223 | -3.55 | -7.35 | -10.6 | 1.35 | 16.37 | 11.79 | 17.42 | 27.41 | #DIV/0! | #DIV/0! | -942.37 | -241.59 | -499.06 | 0.93 | 0.386459 | 1.465317 | 0.386446 | 84.379811 | 11.391198 | 0.732372 | 0.021317 | 0.010352 | 0.030597 | 0.208271 | 0.768251 | 0.050085 | 0.003705 | 0.071905 | 0.007884 | 0 | 0.003384 | 0 | 0.000229 | 0.015854 | 0.008093 | 0.002 | 0.002 | 0.0002 | 0 | 0.02 | 0.027866 | 0 | 0.006402 | 0 | 0 | 1 | 0 | 30 | 0 | 0 | 0 | 0 | 0 | 0 | 8
34026 | 65.8 | 65.8 | 0 | 6788 | 6788 | 12379 | 1.35 | 0.48 | 0.43 | 0.02 | 0.01 | 0 | 10.44 | 0.65 | 0.66 | 0 | 0.04 | 0 | 0 | 81.57 | 43752.73 | 43752.69 | 43752.59 | 43752.68 | 43752.73 | 3363 | 501.86 | 6513 | 4080 | 5058 | 4441 | -2.62 | -5.48 | -13.56 | -5.49 | 11.51 | 8.08 | 13.58 | -20.09 | #DIV/0! | #DIV/0! | -372.89 | -50.84 | -249.93 | 0.91 | 0.413752 | 1.489111 | 0.442455 | 84.502918 | 11.19719 | 0.716234 | 0.019748 | 0.014533 | 0.028759 | 0.195062 | 0.782791 | 0.03471 | 0.003557 | 0.065805 | 0.005833 | 0 | 0.003437 | 0 | 0.000205 | 0.016846 | 0.007845 | 0.002 | 0.002 | 0.000236 | 0 | 0.02 | 0.02787 | 0 | 0.007103 | 0 | 0 | 1 | 0 | 57.8 | 0 | 1.9 | 0 | 0 | 0 | 0 | 5.1
34027 | 52.3 | 52.3 | 0 | 6718 | 6718 | 12379 | 1.34 | 0.47 | 0.42 | 0.02 | 0.01 | 0 | 10.4 | 0.65 | 0.66 | 0 | 0.04 | 0 | 0 | 80.63 | 43752.79 | 43752.75 | 43752.65 | 43752.74 | 43752.79 | 3165 | 477.23 | 6549 | 3600 | 5090 | 4050 | -3.16 | -5.01 | 2.53 | -5.7 | 17.04 | 8.6 | 15.64 | 7.57 | #DIV/0! | #DIV/0! | -388.96 | -28.31 | -380.29 | 0.83 | 0.406713 | 1.501635 | 0.416179 | 84.479662 | 11.33772 | 0.718217 | 0.019325 | 0.011193 | 0.02762 | 0.203796 | 0.676856 | 0.036337 | 0.004933 | 0.067881 | 0.004727 | 0 | 0.003546 | 0 | 0.000309 | 0.017799 | 0.008087 | 0.002 | 0.002 | 0.000201 | 0 | 0.02 | 0.026771 | 0 | 0.006492 | 0 | 0 | 1 | 0 | 42 | 0 | 1.5 | 0 | 0 | 2.5 | 0 | 5.3
34030 | 68.4 | 68.4 | 0 | 6693 | 6693 | 12379 | 1.34 | 0.47 | 0.42 | 0.02 | 0.01 | 0 | 10.38 | 0.64 | 0.65 | 0 | 0.04 | 0 | 0 | 80.32 | 43753.01 | 43752.97 | 43752.87 | 43752.95 | 43753.02 | 3525 | 523.31 | 7224 | 4199 | 5639 | 4886 | -2.69 | -4.68 | 5.56 | -5.81 | 19.19 | 8.11 | 21.37 | -6.32 | #DIV/0! | #DIV/0! | -368.12 | -82.49 | -329.32 | 0.7 | 0.409611 | 1.507206 | 0.403687 | 84.569464 | 11.305939 | 0.712828 | 0.018034 | 0.012907 | 0.026659 | 0.190591 | 0.654188 | 0.03511 | 0.004426 | 0.059315 | 0.006789 | 0 | 0.003155 | 0 | 0.00032 | 0.013316 | 0.007227 | 0.002 | 0.002 | 0.0002 | 0 | 0.02 | 0.029106 | 0 | 0.005921 | 0 | 0 | 1 | 0 | 56 | 0 | 2.3 | 0 | 0 | 4.5 | 0 | 4.6
34031 | 58.1 | 58.1 | 0 | 6693 | 6693 | 12379 | 1.34 | 0.47 | 0.42 | 0.02 | 0.01 | 0 | 10.38 | 0.64 | 0.65 | 0 | 0.04 | 0 | 0 | 80.32 | 43753.08 | 43753.04 | 43752.94 | 43753.02 | 43753.08 | 3534 | 529.76 | 7242 | 4620 | 5638 | 4778 | -3.88 | -4.66 | 4.28 | -9.54 | 16.96 | 10.6 | 19.05 | -14.27 | #DIV/0! | #DIV/0! | -370.94 | -65.2 | -316.13 | 0.94 | 0.39851 | 1.560269 | 0.414792 | 84.365697 | 11.43651 | 0.712633 | 0.018566 | 0.013872 | 0.027592 | 0.19174 | 0.663088 | 0.040264 | 0.00429 | 0.060717 | 0.006146 | 0 | 0.00312 | 0 | 0.000384 | 0.014742 | 0.007451 | 0.002 | 0.002 | 0.0002 | 0 | 0.02 | 0.029765 | 0 | 0.005653 | 0 | 0 | 1 | 0 | 50 | 0 | 1.9 | 0 | 0 | 3.8 | 0 | 1.4
34032 | 60.7 | 60.7 | 0 | 6693 | 6693 | 12379 | 1.34 | 0.47 | 0.42 | 0.02 | 0.01 | 0 | 10.38 | 0.64 | 0.65 | 0 | 0.04 | 0 | 0 | 80.32 | 43753.15 | 43753.11 | 43753 | 43753.09 | 43753.15 | 3568 | 522.48 | 7431 | 4409 | 5676 | 5066 | -3.45 | -4.86 | 4.35 | -6.89 | 22.81 | 9.81 | 22.79 | 2.34 | #DIV/0! | #DIV/0! | -354.71 | -72.7 | -220.39 | 0.79 | 0.402028 | 1.522562 | 0.385598 | 84.491421 | 11.388962 | 0.714036 | 0.017708 | 0.011856 | 0.026107 | 0.185132 | 0.662588 | 0.037648 | 0.003303 | 0.059388 | 0.006425 | 0 | 0.00307 | 0 | 0.000261 | 0.014407 | 0.007329 | 0.002 | 0.002 | 0.0002 | 0 | 0.02 | 0.030611 | 0 | 0.005358 | 0 | 0 | 1 | 0 | 50 | 0 | 2.1 | 0 | 0 | 3.6 | 0 | 4
34039 | 93.7 | 93.7 | 0 | 6752 | 6752 | 12379 | 1.33 | 0.5 | 0.45 | 0.02 | 0.02 | 0 | 10.43 | 0.65 | 0.67 | 0 | 0 | 0 | 0 | 81.07 | 43753.63 | 43753.59 | 43753.5 | 43753.58 | 43753.64 | 3396 | 508.54 | 6910 | 4200 | 5424 | 4479 | -0.98 | -4.81 | 1.58 | -4.09 | 23.46 | 19.2 | 21.15 | 16.58 | #DIV/0! | #DIV/0! | #DIV/0! | -47.94 | -125.63 | 0.45 | 0.380528 | 1.452108 | 0.401169 | 84.829939 | 11.075357 | 0.713982 | 0.017942 | 0.013723 | 0.034708 | 0.189843 | 0.694706 | 0.039743 | 0.003228 | 0.061256 | 0.006902 | 0 | 0.003124 | 0 | 0.000235 | 0.016854 | 0.007417 | 0.002 | 0.002 | 0.0002 | 0 | 0.02 | 0.026484 | 0 | 0.006553 | 0 | 0 | 1 | 0 | 82.3 | 0 | 2.4 | 0 | 0 | 1.3 | 0 | 6.7
34040 | 62.8 | 62.8 | 0 | 6727 | 6727 | 12379 | 1.32 | 0.5 | 0.45 | 0.02 | 0.02 | 0 | 10.39 | 0.64 | 0.67 | 0 | 0 | 0 | 0 | 80.78 | 43753.7 | 43753.66 | 43753.56 | 43753.64 | 43753.7 | 3426 | 518.38 | 6968 | 4199 | 5516 | 4562 | -3.9 | -3.81 | 3.95 | -6.59 | 20.87 | 18.25 | 20.06 | 8.47 | #DIV/0! | #DIV/0! | #DIV/0! | -65.76 | -170.33 | 0.84 | 0.388078 | 1.485781 | 0.413791 | 84.510824 | 11.384226 | 0.704103 | 0.018167 | 0.015021 | 0.026471 | 0.183364 | 0.675836 | 0.037485 | 0.003882 | 0.059708 | 0.007873 | 0 | 0.00308 | 0 | 0.00028 | 0.018128 | 0.007075 | 0.002 | 0.002 | 0.000225 | 0 | 0.02 | 0.025449 | 0 | 0.007151 | 0 | 0 | 1 | 0 | 50 | 0 | 3 | 0 | 0 | 2.4 | 0 | 6.4
34082 | 68.9 | 68.9 | 0 | 6959 | 6959 | 12379 | 1.45 | 0.45 | 0.43 | 0.03 | 0.01 | 0 | 10.72 | 0.67 | 0.68 | 0 | 0.02 | 0 | 0 | 83.59 | 43756.85 | 43756.81 | 43756.7 | 43756.78 | 43756.86 | 3738 | 532.1 | 7964 | 4889 | 6222 | 5267 | -2.9 | 3.54 | 12.89 | 6.33 | 16.97 | 5.81 | 27.24 | 12.75 | #DIV/0! | #DIV/0! | -851.52 | -192.7 | -447.14 | 0.46 | 0.414594 | 1.384151 | 0.383773 | 84.856335 | 11.249857 | 0.657977 | 0.018768 | 0.012417 | 0.028069 | 0.191426 | 0.603647 | 0.037579 | 0.003255 | 0.064279 | 0.006877 | 0 | 0.002854 | 0 | 0.000252 | 0.017293 | 0.007163 | 0.002 | 0.002 | 0.0002 | 0 | 0.02 | 0.028837 | 0 | 0.006396 | 0 | 0 | 1 | 0 | 37 | 0 | 8.3 | 0 | 0 | 9.3 | 0 | 13.3
34084 | 56.5 | 56.5 | 0 | 6699 | 6699 | 12379 | 1.4 | 0.43 | 0.42 | 0.02 | 0.01 | 0 | 10.38 | 0.64 | 0.65 | 0 | 0.02 | 0 | 0 | 80.4 | 43757 | 43756.96 | 43756.86 | 43756.94 | 43757.01 | 3603 | 532.12 | 7512 | 4730 | 5721 | 4865 | -4.04 | 2.89 | 10.45 | 3.57 | 20.43 | 7.79 | 23.75 | 8.85 | #DIV/0! | #DIV/0! | -929.35 | -243.03 | -297.09 | 0.69 | 0.405639 | 1.432908 | 0.366611 | 84.595746 | 11.442939 | 0.660332 | 0.019691 | 0.013012 | 0.029628 | 0.199754 | 0.620599 | 0.047196 | 0.002454 | 0.068217 | 0.008065 | 0 | 0.002946 | 0 | 0.000224 | 0.016898 | 0.007228 | 0.002 | 0.002 | 0.0002 | 0 | 0.02 | 0.029337 | 0 | 0.006376 | 0 | 0 | 1 | 0 | 30 | 0 | 7.8 | 0 | 0 | 7.5 | 0 | 10.2
34099 | 57.6 | 57.6 | 0 | 6070 | 6070 | 12379 | 1.18 | 0.45 | 0.49 | 0.02 | 0.01 | 0 | 9.43 | 0.58 | 0.6 | 0 | 0 | 0.01 | 0 | 72.76 | 43760.16 | 43760.12 | 43760.02 | 43760.1 | 43760.17 | 3547 | 530.99 | 7039 | 4618 | 5453 | 4900 | -3.01 | 3.45 | 6.68 | -3.98 | 20.93 | 18.14 | 22.54 | 17.01 | #DIV/0! | #DIV/0! | #DIV/0! | -35.45 | -222.77 | 0.57 | 0.472318 | 1.429085 | 0.415533 | 84.589104 | 11.361095 | 0.653824 | 0.017755 | 0.011307 | 0.024168 | 0.182552 | 0.654178 | 0.025404 | 0.003669 | 0.065515 | 0.009707 | 0 | 0.003634 | 0 | 0.000185 | 0.016849 | 0.00764 | 0.002 | 0.002 | 0.000253 | 0 | 0.02 | 0.024746 | 0 | 0.007477 | 0 | 0 | 1 | 0 | 34.2 | 0 | 8.2 | 0 | 0 | 4.1 | 0 | 10.1
34105 | 56.9 | 56.9 | 0 | 6723 | 6723 | 12379 | 1.33 | 0.47 | 0.49 | 0.02 | 0.01 | 0.02 | 10.39 | 0.64 | 0.66 | 0.01 | 0.04 | 0.01 | 0 | 80.63 | 43760.59 | 43760.55 | 43760.44 | 43760.52 | 43760.59 | 2969 | 446.94 | 7836 | 4272 | 6124 | 5374 | -3.41 | -3.7 | 8.17 | -6.94 | 16.61 | 24.14 | 22.76 | -9.41 | -34.09 | -98.3 | -374.2 | -52.21 | #DIV/0! | 0.63 | 0.394366 | 1.506942 | 0.415946 | 84.571484 | 11.345261 | 0.70291 | 0.017371 | 0.013149 | 0.024931 | 0.183387 | 0.64168 | 0.029496 | 0.003051 | 0.058845 | 0.008558 | 0 | 0.003 | 0 | 0.000192 | 0.01514 | 0.007083 | 0.002 | 0.002 | 0.0002 | 0 | 0.02 | 0.026089 | 0 | 0.006919 | 0 | 0 | 1 | 0 | 42.1 | 0 | 3.2 | 0 | 0 | 5.6 | 0 | 5
34152 | 41.5 | 41.5 | 0 | 6548 | 6548 | 12379 | 1.36 | 0.39 | 0.44 | 0.02 | 0.01 | 0.01 | 10.11 | 0.62 | 0.64 | 0.06 | 0.04 | 0 | 0 | 78.54 | 43764.03 | 43763.99 | 43763.89 | 43763.97 | 43764.04 | 3863 | 559.77 | 7268 | 5068 | 5737 | 5281 | -4.23 | -4.27 | 3.12 | 2.51 | 19.63 | 15.59 | 11.51 | -20.08 | -228.68 | -61.07 | -316.5 | 26.34 | 85.37 | 0.74 | 0.407 | 1.44 | 0.344 | 84.5 | 11.42 | 0.706 | 0.0188 | 0.0133 | 0.0256 | 0.194 | 0.671 | 0.107 | 0.00037 | 0.0535 | 0.0027 | 0.00028 | 0.0022 | 0.00079 | 0.0001 | 0.0092 | 0.0048 | 0.0003 | 0.001 | 0.00096 | 0.0073 | 0.0011 | 0.0298 | 0.0018 | 0.0014 | 0.0012 | 0.002 | 5 | 0 | 20 | 0 | 3.2 | 0 | 0 | 3.4 | 0 | 9.9
34162 | 39.6 | 39.6 | 0 | 6108 | 6108 | 12379 | 1.19 | 0.44 | 0.45 | 0.02 | 0.01 | 0 | 9.5 | 0.58 | 0.6 | 0 | 0 | 0 | 0 | 73.26 | 43766.81 | 43766.77 | 43766.71 | 43766.75 | 43766.81 | 3262 | 485.06 | 6762 | 4139 | 5361 | 4730 | -4.82 | -6.21 | 2.78 | -9.74 | 21.59 | 16.63 | 27.29 | 27.82 | #DIV/0! | #DIV/0! | #DIV/0! | 35.58 | 11.48 | 1.09 | 0.436 | 1.52 | 0.398 | 84.2 | 11.57 | 0.719 | 0.019 | 0.0123 | 0.0422 | 0.215 | 0.675 | 0.0642 | 0.0012 | 0.0546 | 0.0028 | 0.00029 | 0.0024 | 0.00089 | 0.0001 | 0.0094 | 0.0053 | 0.0003 | 0.001 | 0.00086 | 0.0074 | 0.0027 | 0.0315 | 0.002 | 0.001 | 0.0011 | 0.002 | 1 | 0 | 30 | 0 | 2.1 | 0 | 0 | 2.2 | 0 | 4.3
34164 | 47.6 | 47.6 | 0 | 6818 | 6818 | 12379 | 1.35 | 0.48 | 0.49 | 0.03 | 0.02 | 0 | 10.59 | 0.65 | 0.67 | 0 | 0 | 0 | 0 | 81.81 | 43766.97 | 43766.92 | 43766.87 | 43766.91 | 43766.97 | 3567 | 535.99 | 6842 | 4500 | 5303 | 4827 | -4.73 | 1.23 | 7.32 | -7.84 | 22.28 | 13.57 | 25.88 | 23.32 | #DIV/0! | #DIV/0! | #DIV/0! | 31.44 | -31.75 | 0.88 | 0.438 | 1.51 | 0.388 | 84.4 | 11.54 | 0.671 | 0.0195 | 0.0129 | 0.0248 | 0.189 | 0.644 | 0.0496 | 0.0016 | 0.0566 | 0.0027 | 0.00026 | 0.0023 | 0.00089 | 0.0001 | 0.0094 | 0.0054 | 0.0003 | 0.001 | 0.0011 | 0.0075 | 0.003 | 0.0324 | 0.0017 | 0.001 | 0.0012 | 0.002 | 1 | 0 | 30 | 0 | 6.3 | 0 | 0 | 5.2 | 0 | 5.1
34165 | 54.1 | 54.1 | 0 | 6760 | 6760 | 12379 | 1.33 | 0.48 | 0.48 | 0.03 | 0.02 | 0 | 10.49 | 0.65 | 0.66 | 0 | 0 | 0 | 0 | 81.12 | 43767.03 | 43766.99 | 43766.93 | 43766.97 | 43767.03 | 3462 | 517.49 | 6842 | 4378 | 5401 | 4806 | -2.45 | -3.57 | 8.28 | -8.81 | 17.39 | 14.12 | 23.96 | 32.95 | #DIV/0! | #DIV/0! | #DIV/0! | 26.74 | -153.09 | 0.66 | 0.436 | 1.52 | 0.414 | 84.6 | 11.28 | 0.705 | 0.02 | 0.0113 | 0.0256 | 0.201 | 0.638 | 0.0565 | 0.0031 | 0.0575 | 0.0029 | 0.00025 | 0.0026 | 0.00086 | 0.0001 | 0.0093 | 0.0058 | 0.0003 | 0.001 | 0.0013 | 0.0074 | 0.0024 | 0.0337 | 0.0018 | 0.001 | 0.0012 | 0.002 | 1 | 0 | 40.3 | 0 | 2.8 | 0 | 0 | 6.1 | 0 | 3.9
34166 | 43.1 | 43.1 | 0 | 6788 | 6788 | 12379 | 1.34 | 0.48 | 0.49 | 0.03 | 0.02 | 0 | 10.55 | 0.65 | 0.66 | 0 | 0 | 0 | 0 | 81.44 | 43767.09 | 43767.05 | 43766.99 | 43767.04 | 43767.09 | 3533 | 526.29 | 6492 | 4127 | 4934 | 4410 | -3.22 | -4.73 | -1.17 | -8.44 | 18.96 | 7.49 | 25.78 | 28.6 | #DIV/0! | #DIV/0! | #DIV/0! | 14.99 | -96.75 | 0.88 | 0.471 | 1.52 | 0.403 | 84.4 | 11.38 | 0.708 | 0.0195 | 0.012 | 0.0225 | 0.192 | 0.701 | 0.0547 | 0.0024 | 0.0575 | 0.0034 | 0.00035 | 0.0025 | 0.0009 | 0.00012 | 0.0091 | 0.0051 | 0.0003 | 0.001 | 0.0012 | 0.0073 | 0.0019 | 0.0315 | 0.0018 | 0.001 | 0.0012 | 0.002 | 1 | 0 | 30 | 0 | 2.6 | 0 | 0 | 5.3 | 0 | 4.2
34167 | 48.9 | 48.9 | 0 | 6863 | 6863 | 12379 | 1.35 | 0.49 | 0.49 | 0.03 | 0.02 | 0 | 10.62 | 0.66 | 0.67 | 0 | 0 | 0 | 0 | 82.37 | 43767.15 | 43767.11 | 43767.05 | 43767.09 | 43767.15 | 3559 | 527.49 | 6714 | 4379 | 5218 | 4569 | -3.58 | -1.09 | 0.74 | -6.07 | 20.07 | 10.87 | 29.35 | 31.7 | #DIV/0! | #DIV/0! | #DIV/0! | 15.65 | -90.64 | 0.8 | 0.451 | 1.48 | 0.401 | 84.5 | 11.38 | 0.69 | 0.0186 | 0.0115 | 0.0228 | 0.189 | 0.691 | 0.0538 | 0.0023 | 0.0561 | 0.0033 | 0.0003 | 0.0025 | 0.00086 | 0.0001 | 0.0092 | 0.0049 | 0.0003 | 0.001 | 0.0016 | 0.0072 | 0.0017 | 0.0303 | 0.002 | 0.001 | 0.0011 | 0.002 | 1 | 0 | 30 | 0 | 4.5 | 0 | 0 | 6.2 | 0 | 7.2
34168 | 42.8 | 42.8 | 0 | 6778 | 6778 | 12379 | 1.34 | 0.48 | 0.48 | 0.03 | 0.02 | 0 | 10.58 | 0.65 | 0.67 | 0 | 0 | 0 | 0 | 81.26 | 43767.21 | 43767.17 | 43767.11 | 43767.16 | 43767.22 | 3563 | 523.51 | 6849 | 4394 | 5191 | 4701 | -3.67 | -2.01 | 4.33 | -7.41 | 17.41 | 7.08 | 27.59 | 31.25 | #DIV/0! | #DIV/0! | #DIV/0! | 23.37 | -145.58 | 0.93 | 0.465 | 1.51 | 0.414 | 84.3 | 11.48 | 0.698 | 0.0191 | 0.0116 | 0.0241 | 0.19 | 0.669 | 0.0554 | 0.003 | 0.056 | 0.0029 | 0.00033 | 0.0027 | 0.00088 | 0.00019 | 0.0092 | 0.0054 | 0.0003 | 0.001 | 0.0018 | 0.0074 | 0.0018 | 0.0329 | 0.0019 | 0.001 | 0.0011 | 0.002 | 1 | 0 | 30 | 0 | 3.5 | 0 | 0 | 3.2 | 0 | 5.1
34169 | 36.1 | 36.1 | 0 | 6675 | 6675 | 12379 | 1.32 | 0.47 | 0.42 | 0.02 | 0.01 | 0 | 10.37 | 0.64 | 0.66 | 0 | 0.04 | 0 | 0 | 80.09 | 43767.28 | 43767.24 | 43767.18 | 43767.22 | 43767.28 | 3595 | 528.21 | 9170 | 4810 | 6010 | 5096 | -4.35 | -2.51 | 6.71 | -5.45 | 18.1 | 6.91 | 21.13 | 21.75 | #DIV/0! | #DIV/0! | -421.64 | 14.85 | -230.53 | 0.88 | 0.417 | 1.48 | 0.409 | 84.4 | 11.51 | 0.698 | 0.0187 | 0.011 | 0.0231 | 0.211 | 0.658 | 0.0512 | 0.0041 | 0.0573 | 0.0031 | 0.00039 | 0.0025 | 0.00081 | 0.00068 | 0.0093 | 0.0053 | 0.0003 | 0.001 | 0.001 | 0.0074 | 0.0019 | 0.0313 | 0.0019 | 0.001 | 0.0011 | 0.002 | 1 | 0 | 20 | 0 | 3.6 | 0 | 0 | 4.3 | 0 | 7.2
34170 | 23.8 | 23.8 | 0 | 6695 | 6695 | 12379 | 1.32 | 0.47 | 0.42 | 0.02 | 0.01 | 0 | 10.38 | 0.64 | 0.66 | 0 | 0.04 | 0 | 0 | 80.36 | 43767.36 | 43767.31 | 43767.25 | 43767.29 | 43767.36 | 2907 | 428.57 | 9290 | 3687 | 6474 | 5590 | -2.41 | -2.1 | 6.76 | -8.6 | 16.96 | 4.12 | 23.08 | 7.39 | #DIV/0! | #DIV/0! | -413.49 | 7.47 | -69.8 | 0.68 | 0.426 | 1.52 | 0.415 | 84.6 | 11.27 | 0.695 | 0.0182 | 0.013 | 0.0229 | 0.209 | 0.657 | 0.0477 | 0.0021 | 0.0559 | 0.0034 | 0.00043 | 0.0026 | 0.00084 | 0.00011 | 0.0093 | 0.0052 | 0.0003 | 0.001 | 0.00089 | 0.0073 | 0.0018 | 0.0315 | 0.0019 | 0.001 | 0.0012 | 0.002 | 1 | 0 | 10.9 | 0 | 4 | 0 | 0 | 4.2 | 0 | 3.7
34172 | 21.3 | 21.3 | 0 | 6695 | 6695 | 12379 | 1.32 | 0.47 | 0.42 | 0.02 | 0.01 | 0 | 10.38 | 0.64 | 0.66 | 0 | 0.04 | 0 | 0 | 80.36 | 43767.49 | 43767.45 | 43767.39 | 43767.43 | 43767.5 | 3530 | 522.19 | 7148 | 4445 | 5494 | 4594 | -2.41 | -3.86 | 6.48 | -10.03 | 16.56 | 6.82 | 23.5 | 18.08 | #DIV/0! | #DIV/0! | -423.32 | 12.91 | -288.12 | 0.8 | 0.414 | 1.54 | 0.417 | 84.5 | 11.27 | 0.707 | 0.0181 | 0.0115 | 0.0254 | 0.213 | 0.659 | 0.0621 | 0.0048 | 0.0571 | 0.0032 | 0.00041 | 0.0025 | 0.00068 | 0.00038 | 0.0093 | 0.0055 | 0.0003 | 0.001 | 0.00093 | 0.0074 | 0.0015 | 0.0317 | 0.0017 | 0.001 | 0.001 | 0.002 | 1 | 0 | 10.5 | 0 | 2.6 | 0 | 0 | 4.2 | 0 | 3
34173 | 28.8 | 28.8 | 0 | 6695 | 6695 | 12379 | 1.32 | 0.47 | 0.42 | 0.02 | 0.01 | 0 | 10.38 | 0.64 | 0.66 | 0 | 0.04 | 0 | 0 | 80.36 | 43767.56 | 43767.51 | 43767.46 | 43767.5 | 43767.56 | 3539 | 527.19 | 7052 | 4628 | 5582 | 4642 | -1.86 | -4.3 | 6.34 | -9.31 | 13.36 | 6.82 | 22.66 | 10.24 | #DIV/0! | #DIV/0! | -452.8 | 7.47 | -166.83 | 0.68 | 0.414 | 1.53 | 0.433 | 84.6 | 11.21 | 0.71 | 0.0183 | 0.0126 | 0.0225 | 0.225 | 0.66 | 0.0504 | 0.0033 | 0.0579 | 0.0034 | 0.00044 | 0.0024 | 0.00074 | 0.00039 | 0.0092 | 0.0054 | 0.0003 | 0.001 | 0.00087 | 0.0074 | 0.001 | 0.0307 | 0.0018 | 0.001 | 0.001 | 0.002 | 1 | 0 | 17.7 | 0 | 2.7 | 0 | 0 | 4.4 | 0 | 3
34175 | 14.2 | 14.2 | 0 | 6109 | 6109 | 12379 | 1.19 | 0.43 | 0.39 | 0.02 | 0.01 | 0 | 9.48 | 0.58 | 0.59 | 0 | 0.04 | 0 | 0 | 73.33 | 43767.69 | 43767.65 | 43767.59 | 43767.63 | 43767.69 | 3255 | 484.88 | 7043 | 4601 | 5707 | 4793 | -3.33 | -3.68 | 0.84 | -5.97 | 17.83 | 8.89 | 20.5 | 19.1 | #DIV/0! | #DIV/0! | -370.54 | 21.01 | -50.51 | 0.81 | 0.414 | 1.47 | 0.415 | 84.5 | 11.38 | 0.701 | 0.0185 | 0.0113 | 0.0236 | 0.207 | 0.684 | 0.0533 | 0.0017 | 0.055 | 0.0032 | 0.00042 | 0.0024 | 0.00073 | 0.00016 | 0.0093 | 0.0053 | 0.0003 | 0.001 | 0.00095 | 0.0075 | 0.002 | 0.03 | 0.0018 | 0.001 | 0.00099 | 0.002 | 1 | 0 | 0 | 0 | 3 | 0 | 0 | 2 | 0 | 8.2
34176 | 18.3 | 18.3 | 0 | 6704 | 6704 | 12379 | 1.32 | 0.47 | 0.42 | 0.02 | 0.01 | 0 | 10.38 | 0.64 | 0.65 | 0 | 0.04 | 0 | 0 | 80.49 | 43767.76 | 43767.72 | 43767.66 | 43767.7 | 43767.76 | 3635 | 531.43 | 7016 | 4733 | 5564 | 4985 | -5.26 | -2.14 | 2.71 | -2.95 | 18.97 | 7.83 | 20.97 | 14.56 | #DIV/0! | #DIV/0! | -394.11 | 25.07 | -84.6 | 0.95 | 0.412 | 1.44 | 0.404 | 84.4 | 11.57 | 0.693 | 0.0187 | 0.012 | 0.0239 | 0.199 | 0.672 | 0.0557 | 0.0019 | 0.0551 | 0.0028 | 0.00042 | 0.0025 | 0.00073 | 0.00018 | 0.0094 | 0.0054 | 0.0003 | 0.001 | 0.0012 | 0.0075 | 0.0014 | 0.0334 | 0.0016 | 0.001 | 0.0011 | 0.002 | 1 | 0 | 0 | 0 | 4.2 | 0 | 0 | 3 | 0 | 10.1
34209 | 19.5 | 19.5 | 0 | 6765 | 6765 | 12379 | 1.41 | 0.44 | 0.42 | 0.02 | 0.01 | 0 | 10.48 | 0.65 | 0.67 | 0 | 0.02 | 0 | 0 | 81.19 | 43770.19 | 43770.15 | 43770.09 | 43770.13 | 43770.19 | 3395 | 506.26 | 6559 | 4140 | 5060 | 4518 | -4.37 | -2.31 | 4.25 | 5.67 | 18.93 | 2.55 | 24.84 | 15.8 | #DIV/0! | #DIV/0! | -798.69 | -9.47 | -169.62 | 0.79 | 0.426 | 1.4 | 0.375 | 84.5 | 11.47 | 0.699 | 0.0194 | 0.012 | 0.0266 | 0.181 | 0.677 | 0.0847 | 0.0022 | 0.0574 | 0.0025 | 0.00035 | 0.0025 | 0.00085 | 0.0003 | 0.0093 | 0.0053 | 0.0003 | 0.001 | 0.0024 | 0.0076 | 0.0015 | 0.0331 | 0.0019 | 0.001 | 0.001 | 0.002 | 1 | 0 | 0 | 0 | 3.3 | 0 | 0 | 2.4 | 0 | 12.8
34214 | 42.8 | 42.8 | 0 | 6769 | 6769 | 12379 | 1.3 | 0.48 | 0.52 | 0.02 | 0.01 | 0 | 10.44 | 0.65 | 0.67 | 0 | 0.04 | 0 | 0 | 81.24 | 43773.75 | 43773.71 | 43773.65 | 43773.69 | 43773.75 | 3405 | 507.23 | 6897 | 4200 | 5354 | 4709 | -7.03 | -19.89 | 3.98 | -6.1 | 16.37 | 20.89 | 18.16 | 13.02 | #DIV/0! | #DIV/0! | -452.48 | 82.54 | 7.35 | 1.49 | 0.43 | 1.45 | 0.422 | 83.9 | 11.71 | 0.814 | 0.0187 | 0.0121 | 0.0295 | 0.252 | 0.675 | 0.141 | 0.0017 | 0.0593 | 0.00089 | 0.00045 | 0.0026 | 0.00084 | 0.00019 | 0.0093 | 0.0052 | 0.0003 | 0.001 | 0.0025 | 0.0075 | 0.0027 | 0.0357 | 0.0018 | 0.0012 | 0.0012 | 0.0053 | 1 | 0 | 30 | 0 | 0 | 0 | 0 | 2.5 | 0 | 9.3
34216 | 29.1 | 29.1 | 0 | 6685 | 6685 | 12379 | 1.33 | 0.47 | 0.42 | 0.02 | 0.02 | 0 | 10.39 | 0.64 | 0.65 | 0 | 0 | 0 | 0 | 80.25 | 43773.87 | 43773.83 | 43773.77 | 43773.82 | 43773.88 | 3366 | 503.14 | 6929 | 4419 | 5399 | 4689 | -4.22 | -1.58 | 10.79 | 4.07 | 26.05 | 18.43 | 24.82 | 43.83 | #DIV/0! | #DIV/0! | #DIV/0! | 61.04 | #DIV/0! | 0.7 | 0.365 | 1.35 | 0.371 | 84.6 | 11.49 | 0.69 | 0.0184 | 0.0101 | 0.0238 | 0.248 | 0.618 | 0.0673 | 0.0015 | 0.0548 | 0.0015 | 0.00028 | 0.0024 | 0.00074 | 0.00012 | 0.009 | 0.0048 | 0.0003 | 0.001 | 0.0017 | 0.0074 | 0.0017 | 0.0316 | 0.0015 | 0.0013 | 0.00094 | 0.002 | 1 | 0 | 0 | 0 | 4.2 | 0 | 0 | 7.4 | 0 | 16.5
34219 | 14.9 | 14.9 | 0 | 6692 | 6692 | 12379 | 1.32 | 0.47 | 0.42 | 0.02 | 0.02 | 0 | 10.38 | 0.64 | 0.65 | 0 | 0 | 0 | 0 | 80.35 | 43774.08 | 43774.04 | 43773.98 | 43774.03 | 43774.09 | 3405 | 501.99 | 7065 | 4153 | 5415 | 4724 | -6.83 | -10.37 | 7.39 | -3.96 | 23.83 | 17.32 | 21.49 | 29.48 | #DIV/0! | #DIV/0! | #DIV/0! | 53.31 | #DIV/0! | 1.19 | 0.37 | 1.46 | 0.383 | 84.2 | 11.76 | 0.751 | 0.0192 | 0.0127 | 0.0241 | 0.245 | 0.642 | 0.0534 | 0.0015 | 0.056 | 0.0018 | 0.00046 | 0.0025 | 0.00081 | 0.0001 | 0.0093 | 0.0051 | 0.0003 | 0.001 | 0.00078 | 0.0075 | 0.0023 | 0.0309 | 0.0018 | 0.0012 | 0.0011 | 0.002 | 1 | 0 | 0 | 0 | 0 | 0 | 0 | 5.3 | 0 | 8.6
34272 | 38.2 | 38.2 | 0 | 6714 | 6714 | 12379 | 1.29 | 0.5 | 0.45 | 0.02 | 0.02 | 0 | 10.42 | 0.65 | 0.67 | 0 | 0 | 0 | 0 | 80.59 | 43777.88 | 43777.84 | 43777.78 | 43777.82 | 43777.88 | 3395 | 510.99 | 6559 | 4260 | 5168 | 4406 | -4.69 | -3.52 | -10.1 | -10.79 | 31.42 | 21.28 | 27.97 | 19.19 | #DIV/0! | #DIV/0! | #DIV/0! | -146.41 | 35.08 | 1.04 | 0.372 | 1.51 | 0.361 | 84.3 | 11.53 | 0.711 | 0.0185 | 0.0136 | 0.0256 | 0.176 | 0.776 | 0.0465 | 0.0019 | 0.0543 | 0.0109 | 0.00064 | 0.0027 | 0.00087 | 0.00012 | 0.0093 | 0.0048 | 0.0003 | 0.001 | 0.0014 | 0.0075 | 0.0013 | 0.0292 | 0.0023 | 0.0017 | 0.0011 | 0.002 | 1 | 0 | 30 | 0 | 2.2 | 0 | 0 | 0 | 0 | 5
34273 | 35.7 | 35.7 | 0 | 6734 | 6734 | 12379 | 1.29 | 0.5 | 0.46 | 0.02 | 0.02 | 0 | 10.4 | 0.65 | 0.66 | 0 | 0 | 0 | 0 | 80.89 | 43777.94 | 43777.9 | 43777.84 | 43777.89 | 43777.94 | 3245 | 482.53 | 6638 | 4079 | 5102 | 4350 | -4.21 | -3.32 | 3.96 | -7.53 | 25.31 | 20.24 | 32.43 | 29.07 | #DIV/0! | #DIV/0! | #DIV/0! | 21.92 | 38.31 | 0.76 | 0.384 | 1.46 | 0.391 | 84.6 | 11.42 | 0.703 | 0.0173 | 0.0119 | 0.028 | 0.169 | 0.673 | 0.0533 | 0.0018 | 0.0496 | 0.0036 | 0.0004 | 0.0025 | 0.00085 | 0.0001 | 0.009 | 0.0046 | 0.0003 | 0.001 | 0.00084 | 0.0072 | 0.0024 | 0.0273 | 0.002 | 0.001 | 0.00099 | 0.002 | 1 | 0 | 20 | 0 | 3.1 | 0 | 0 | 3 | 0 | 8.6
34275 | 8.4 | 8.4 | 0 | 6689 | 6689 | 12379 | 1.29 | 0.49 | 0.45 | 0.02 | 0.02 | 0 | 10.38 | 0.64 | 0.66 | 0 | 0 | 0 | 0 | 80.29 | 43778.06 | 43778.02 | 43777.97 | 43778.01 | 43778.07 | 3281 | 493.83 | 6675 | 3982 | 5064 | 4317 | -4.38 | -1.01 | 3.97 | -15.01 | 26.76 | 21.08 | 25.08 | 27.35 | #DIV/0! | #DIV/0! | #DIV/0! | 27.15 | 35.32 | 0.92 | 0.376 | 1.57 | 0.383 | 84.4 | 11.5 | 0.688 | 0.0192 | 0.0122 | 0.0289 | 0.191 | 0.676 | 0.0467 | 0.0019 | 0.0613 | 0.0033 | 0.00043 | 0.0027 | 0.00087 | 0.00016 | 0.0093 | 0.0053 | 0.0003 | 0.001 | 0.00082 | 0.0074 | 0.0022 | 0.0287 | 0.0021 | 0.001 | 0.0011 | 0.002 | 1 | 0 | 0 | 0 | 4.2 | 0 | 0 | 2.5 | 0 | 0.7
34341 | 74.9 | 74.9 | 0 | 7209 | 7209 | 12379 | 1.4 | 0.52 | 0.47 | 0.03 | 0.02 | 0 | 11.19 | 0.69 | 0.72 | 0 | 0 | 0 | 0 | 86.53 | 43785 | 43784.96 | 43784.9 | 43784.94 | 43785.01 | 3756 | 526.79 | 7565 | 4948 | 5727 | 5045 | -0.49 | -9.05 | 3.18 | -6.64 | 25.23 | 21.9 | 22.08 | 26.78 | #DIV/0! | #DIV/0! | #DIV/0! | -161.71 | -233.85 | 0.33 | 0.365 | 1.47 | 0.386 | 84.9 | 11.07 | 0.745 | 0.0201 | 0.0122 | 0.0228 | 0.173 | 0.682 | 0.0383 | 0.0091 | 0.0555 | 0.011 | 0.00039 | 0.0029 | 0.00063 | 0.0001 | 0.0089 | 0.0058 | 0.0003 | 0.001 | 0.00092 | 0.0077 | 0.001 | 0.0309 | 0.0018 | 0.0012 | 0.00062 | 0.002 | 1 | 0 | 65.8 | 0 | 0 | 0 | 0 | 3.1 | 0 | 5
34342 | 55.4 | 55.4 | 0 | 6568 | 6568 | 12379 | 1.25 | 0.49 | 0.45 | 0.02 | 0.02 | 0 | 10.14 | 0.63 | 0.64 | 0 | 0 | 0 | 0 | 78.91 | 43785.07 | 43785.03 | 43784.97 | 43785.01 | 43785.07 | 3741 | 522.19 | 7359 | 4731 | 5645 | 5054 | -4.42 | -7.98 | 2.61 | -11.61 | 25.96 | 23.25 | 24.8 | 31.02 | #DIV/0! | #DIV/0! | #DIV/0! | 34.74 | 60.61 | 0.9 | 0.372 | 1.51 | 0.389 | 84.5 | 11.44 | 0.733 | 0.0192 | 0.0116 | 0.0246 | 0.178 | 0.67 | 0.0456 | 0.0011 | 0.0557 | 0.0031 | 0.00029 | 0.0027 | 0.00061 | 0.0001 | 0.009 | 0.0057 | 0.0003 | 0.001 | 0.00088 | 0.0077 | 0.001 | 0.0313 | 0.0016 | 0.001 | 0.00069 | 0.002 | 1 | 0 | 45.5 | 0 | 0 | 0 | 0 | 4 | 0 | 4.9
34353 | 48.5 | 48.5 | 0 | 6662 | 6662 | 12379 | 1.28 | 0.48 | 0.45 | 0.02 | 0.01 | 0 | 10.53 | 0.64 | 0.66 | 0 | 0 | 0 | 0 | 79.79 | 43787.98 | 43787.94 | 43787.88 | 43787.92 | 43787.98 | 3418 | 516.31 | 6993 | 4379 | 5537 | 4720 | -0.88 | -10.09 | 3.28 | -8.64 | 24.83 | 20.87 | 26.25 | 29.77 | #DIV/0! | #DIV/0! | #DIV/0! | 32.37 | #DIV/0! | 0.47 | 0.376 | 1.48 | 0.386 | 84.6 | 11.32 | 0.752 | 0.0185 | 0.0107 | 0.0309 | 0.176 | 0.677 | 0.0449 | 0.001 | 0.0545 | 0.003 | 0.00029 | 0.0026 | 0.00062 | 0.00017 | 0.0091 | 0.0057 | 0.0003 | 0.001 | 0.00089 | 0.0076 | 0.001 | 0.0349 | 0.0015 | 0.001 | 0.00073 | 0.002 | 1 | 0 | 38.7 | 0 | 0 | 0 | 0 | 2.8 | 0 | 6
34354 | 48.2 | 48.2 | 0 | 6722 | 6722 | 12379 | 1.29 | 0.48 | 0.45 | 0.02 | 0.01 | 0 | 10.57 | 0.64 | 0.66 | 0 | 0 | 0 | 0 | 80.57 | 43788.05 | 43788 | 43787.95 | 43787.99 | 43788.05 | 3474 | 522.96 | 6839 | 4438 | 5405 | 4747 | -3.01 | -1 | 6.04 | -8.3 | 23.12 | 22.68 | 24.87 | 8.51 | #DIV/0! | #DIV/0! | #DIV/0! | 47.54 | #DIV/0! | 0.67 | 0.371 | 1.47 | 0.393 | 84.5 | 11.5 | 0.685 | 0.0188 | 0.0139 | 0.0242 | 0.167 | 0.654 | 0.0473 | 0.0011 | 0.0549 | 0.0024 | 0.00023 | 0.0024 | 0.00058 | 0.0001 | 0.0091 | 0.0053 | 0.0003 | 0.001 | 0.00083 | 0.0077 | 0.001 | 0.0324 | 0.0013 | 0.001 | 0.00067 | 0.002 | 1 | 0 | 30 | 0 | 4.7 | 0 | 0 | 4.6 | 0 | 7.9
34356 | 23 | 23 | 0 | 6687 | 6687 | 12379 | 1.29 | 0.48 | 0.45 | 0.02 | 0.01 | 0 | 10.58 | 0.64 | 0.66 | 0 | 0 | 0 | 0 | 80.08 | 43788.18 | 43788.13 | 43788.08 | 43788.12 | 43788.18 | 3397 | 508.68 | 6940 | 4439 | 5444 | 4666 | -2.59 | -4.06 | -5.68 | -15.79 | 23.29 | 20.22 | 21.87 | -0.47 | #DIV/0! | #DIV/0! | #DIV/0! | 29.85 | #DIV/0! | 0.82 | 0.377 | 1.58 | 0.393 | 84.3 | 11.52 | 0.71 | 0.0196 | 0.0153 | 0.0224 | 0.174 | 0.74 | 0.049 | 0.0015 | 0.0547 | 0.0031 | 0.00032 | 0.0029 | 0.00066 | 0.0001 | 0.0091 | 0.0055 | 0.0003 | 0.001 | 0.00083 | 0.0084 | 0.001 | 0.0315 | 0.0015 | 0.001 | 0.00073 | 0.002 | 1 | 0 | 20 | 0 | 2 | 0 | 0 | 0 | 0 | 0
34409 | 33.8 | 33.8 | 0 | 6714 | 6714 | 12379 | 1.31 | 0.47 | 0.43 | 0.02 | 0.02 | 0 | 10.59 | 0.64 | 0.65 | 0.03 | 0 | 0 | 0 | 80.44 | 43792.01 | 43791.97 | 43791.91 | 43791.95 | 43792.02 | 3447 | 509.08 | 7069 | 4677 | 5598 | 4968 | -1.76 | 0.53 | 6.47 | -5.55 | 19.15 | 15.72 | 26.7 | 2.35 | #DIV/0! | -120.07 | #DIV/0! | -207.42 | 25.09 | 0.5 | 0.384 | 1.46 | 0.401 | 84.6 | 11.39 | 0.676 | 0.0186 | 0.0155 | 0.0238 | 0.18 | 0.647 | 0.059 | 0.0019 | 0.0563 | 0.0125 | 0.0002 | 0.0024 | 0.00059 | 0.0002 | 0.001 | 0.0051 | 0.0003 | 0.001 | 0.00077 | 0.0071 | 0.001 | 0.0309 | 0.0015 | 0.001 | 0.00069 | 0.002 | 1 | 0 | 13.8 | 0 | 6.1 | 0 | 0 | 5.2 | 0 | 7.7
34410 | 73.3 | 73.3 | 0 | 6741 | 6741 | 12379 | 1.29 | 0.49 | 0.45 | 0.02 | 0.01 | 0 | 10.63 | 0.65 | 0.66 | 0 | 0 | 0 | 0 | 80.76 | 43792.07 | 43792.03 | 43791.98 | 43792.02 | 43792.08 | 3501 | 521.53 | 6689 | 4317 | 5161 | 4482 | 0.2 | -5.16 | 11.51 | -3.69 | 16.64 | 13.81 | 26.16 | -1.89 | #DIV/0! | #DIV/0! | #DIV/0! | -173.25 | -58.33 | 0.27 | 0.41 | 1.41 | 0.428 | 84.8 | 11.17 | 0.719 | 0.0185 | 0.0155 | 0.0233 | 0.175 | 0.618 | 0.0405 | 0.004 | 0.0543 | 0.0121 | 0.0002 | 0.0025 | 0.0006 | 0.0001 | 0.001 | 0.0048 | 0.0003 | 0.001 | 0.00081 | 0.0076 | 0.001 | 0.0303 | 0.0013 | 0.001 | 0.00062 | 0.002 | 1 | 0 | 53.1 | 0 | 2.1 | 0 | 0 | 8 | 0 | 9.1
34414 | 31.6 | 31.6 | 0 | 6691 | 6691 | 12379 | 1.29 | 0.48 | 0.5 | 0.02 | 0.01 | 0 | 10.57 | 0.64 | 0.66 | 0 | 0 | 0 | 0 | 80.09 | 43794.13 | 43794.09 | 43794.04 | 43794.08 | 43794.14 | 3441 | 510.84 | 7072 | 4387 | 5474 | 4371 | -1.29 | -5.38 | 7.7 | -7.51 | 23.47 | 16.08 | 24.7 | 2.48 | #DIV/0! | #DIV/0! | #DIV/0! | -189.16 | -13.94 | 0.41 | 0.442 | 1.47 | 0.392 | 84.6 | 11.36 | 0.718 | 0.019 | 0.0148 | 0.0255 | 0.179 | 0.645 | 0.0468 | 0.0029 | 0.0564 | 0.0129 | 0.0002 | 0.0025 | 0.0006 | 0.00014 | 0.001 | 0.0055 | 0.0003 | 0.001 | 0.00083 | 0.0081 | 0.001 | 0.0291 | 0.0014 | 0.001 | 0.00068 | 0.002 | 1 | 0 | 16.9 | 0 | 1.7 | 0 | 0 | 5.3 | 0 | 6.7
34421 | 40.4 | 40.4 | 0 | 6732 | 6732 | 12379 | 1.3 | 0.4 | 0.51 | 0.02 | 0.01 | 0 | 10.59 | 0.64 | 0.66 | 0 | 0.01 | 0.01 | 0 | 80.69 | 43794.63 | 43794.59 | 43794.53 | 43794.57 | 43794.64 | 3455 | 529.26 | 7547 | 4368 | 5820 | 4730 | -2.05 | -8.59 | 2.58 | -8.58 | 30.21 | 25.46 | 21.67 | -1.99 | #DIV/0! | #DIV/0! | -1116.75 | -97.41 | 54.66 | 0.55 | 0.399 | 1.49 | 0.296 | 84.6 | 11.39 | 0.737 | 0.0186 | 0.0147 | 0.0227 | 0.183 | 0.678 | 0.0373 | 0.0015 | 0.0524 | 0.0128 | 0.00023 | 0.0026 | 0.00064 | 0.0001 | 0.001 | 0.0048 | 0.0003 | 0.001 | 0.00084 | 0.0087 | 0.001 | 0.0278 | 0.0016 | 0.001 | 0.0007 | 0.002 | 1 | 0 | 31.3 | 0 | 0 | 0 | 0 | 2.5 | 0 | 5.6
34423 | 83.7 | 83.7 | 0 | 6697 | 6697 | 12379 | 1.38 | 0.4 | 0.5 | 0.02 | 0.02 | 0 | 10.17 | 0.64 | 0.66 | 0 | 0.01 | 0.01 | 0 | 80.56 | 43794.77 | 43794.73 | 43794.67 | 43794.71 | 43794.77 | 3462 | 518.42 | 7327 | 4560 | 5807 | 4937 | -3.18 | -3.87 | -3.17 | -8.77 | 29.3 | 26.68 | 25.95 | 11.95 | #DIV/0! | #DIV/0! | -1215.66 | -90.02 | 45.87 | 0.66 | 0.391 | 1.59 | 0.297 | 84.8 | 11.12 | 0.705 | 0.018 | 0.0142 | 0.024 | 0.194 | 0.719 | 0.039 | 0.0018 | 0.0478 | 0.0123 | 0.00029 | 0.0029 | 0.00062 | 0.0001 | 0.001 | 0.0047 | 0.0003 | 0.001 | 0.0008 | 0.0082 | 0.001 | 0.0281 | 0.0014 | 0.001 | 0.00073 | 0.002 | 2 | 32.1 | 40.4 | 0 | 4.2 | 0 | 0 | 5 | 0 | 0
34424 | 79.5 | 79.5 | 0 | 6682 | 6682 | 12379 | 1.38 | 0.39 | 0.5 | 0.02 | 0.02 | 0 | 10.2 | 0.65 | 0.66 | 0 | 0.01 | 0.01 | 0 | 80.31 | 43794.84 | 43794.79 | 43794.74 | 43794.78 | 43794.84 | 3525 | 523.31 | 7450 | 4618 | 5794 | 4871 | -3.04 | -4.08 | 0.54 | -6.2 | 30.79 | 22.95 | 26.57 | 22.66 | #DIV/0! | #DIV/0! | -1185.49 | -110.93 | 18.99 | 0.7 | 0.41 | 1.56 | 0.289 | 84.7 | 11.16 | 0.715 | 0.0179 | 0.0125 | 0.0255 | 0.202 | 0.696 | 0.0405 | 0.0027 | 0.0527 | 0.0134 | 0.00027 | 0.0028 | 0.00057 | 0.0001 | 0.001 | 0.0047 | 0.0003 | 0.001 | 0.00083 | 0.0082 | 0.001 | 0.027 | 0.0015 | 0.001 | 0.00068 | 0.002 | 1 | 7.2 | 63 | 0 | 2.1 | 0 | 0 | 6.2 | 0 | 0
34425 | 69.3 | 69.3 | 0 | 6727 | 6727 | 12379 | 1.4 | 0.4 | 0.5 | 0.02 | 0.02 | 0 | 10.3 | 0.65 | 0.66 | 0 | 0.01 | 0.01 | 0 | 80.82 | 43794.92 | 43794.88 | 43794.8 | 43794.85 | 43794.93 | 3516 | 521.04 | 8953 | 4696 | 7095 | 4941 | -4.09 | -1.48 | 2.65 | -5.15 | 25.89 | 20.11 | 25.49 | 20.2 | #DIV/0! | #DIV/0! | -1206.96 | -114.62 | 9.38 | 0.78 | 0.421 | 1.55 | 0.309 | 84.6 | 11.31 | 0.698 | 0.0182 | 0.0129 | 0.0249 | 0.204 | 0.683 | 0.0357 | 0.003 | 0.0514 | 0.0134 | 0.00026 | 0.0031 | 0.00059 | 0.0001 | 0.001 | 0.0049 | 0.0003 | 0.001 | 0.00081 | 0.0079 | 0.001 | 0.0288 | 0.0015 | 0.001 | 0.0007 | 0.002 | 1 | 0 | 61.8 | 0 | 3.6 | 0 | 0 | 2.3 | 0 | 0.6
34484 | 22.6 | 22.6 | 0 | 6699 | 6699 | 12379 | 1.42 | 0.47 | 0.33 | 0.02 | 0.01 | 0.01 | 10.57 | 0.64 | 0.66 | 0.19 | 0.04 | 0 | 0 | 80.02 | 43801.69 | 43801.65 | 43801.59 | 43801.63 | 43801.7 | 3323 | 499.32 | 7224 | 4460 | 5813 | 5136 | -1.53 | -8.51 | -4.09 | 2.04 | 28.82 | 9.52 | 22.61 | 32.65 | -156.48 | -40.53 | -454.68 | -1142.36 | -76.14 | 0.56 | 0.316 | 1.47 | 0.357 | 84.3 | 11.37 | 0.738 | 0.0192 | 0.0099 | 0.0268 | 0.207 | 0.733 | 0.279 | 0.0031 | 0.0575 | 0.0153 | 0.00023 | 0.0026 | 0.00069 | 0.0001 | 0.001 | 0.0059 | 0.0003 | 0.001 | 0.00084 | 0.0074 | 0.001 | 0.0271 | 0.0016 | 0.001 | 0.00064 | 0.002 | 1 | 0 | 14.8 | 0 | 0 | 0 | 0 | 0 | 0 | 6.8
34486 | 6.7 | 6.7 | 0 | 6701 | 6701 | 12379 | 1.42 | 0.49 | 0.36 | 0.02 | 0.01 | 0.01 | 10.57 | 0.64 | 0.66 | 0.05 | 0.04 | 0 | 0 | 80.13 | 43801.85 | 43801.81 | 43801.75 | 43801.79 | 43801.86 | 3362 | 502.54 | 7273 | 4168 | 5782 | 4771 | -3.37 | -2.65 | -2.63 | -3.33 | 31.23 | 15.75 | 20.72 | 34.48 | -145.26 | -353.61 | -400.5 | -594.92 | 11.65 | 0.91 | 0.323 | 1.55 | 0.36 | 84.1 | 11.57 | 0.698 | 0.0198 | 0.0103 | 0.0366 | 0.211 | 0.718 | 0.22 | 0.0019 | 0.0578 | 0.0154 | 0.0002 | 0.0027 | 0.00073 | 0.0001 | 0.001 | 0.0054 | 0.0003 | 0.001 | 0.00079 | 0.0074 | 0.001 | 0.0313 | 0.0017 | 0.001 | 0.00072 | 0.002 | 1 | 0 | 0 | 0 | 3.6 | 0 | 0 | 0 | 0 | 2.1
34544 | 15.2 | 15.2 | 0 | 6600 | 6600 | 12379 | 1.39 | 0.46 | 0.42 | 0.02 | 0.01 | 0 | 10.41 | 0.63 | 0.65 | 0 | 0 | 0 | 0 | 78.98 | 43805.95 | 43805.91 | 43805.85 | 43805.9 | 43805.96 | 3458 | 511.91 | 6838 | 4515 | 5350 | 4774 | -2.16 | -4.69 | -3.29 | 1.89 | 28.83 | 8.93 | 25.44 | 30.58 | #DIV/0! | #DIV/0! | #DIV/0! | -277.91 | 28.63 | 0.62 | 0.41 | 1.47 | 0.355 | 84.4 | 11.44 | 0.711 | 0.0191 | 0.011 | 0.0227 | 0.214 | 0.722 | 0.051 | 0.0017 | 0.0556 | 0.014 | 0.00026 | 0.0025 | 0.00061 | 0.0001 | 0.001 | 0.0055 | 0.0003 | 0.001 | 0.0009 | 0.0074 | 0.001 | 0.0292 | 0.0016 | 0.001 | 0.00063 | 0.0059 | 1 | 0 | 5 | 0 | 2.1 | 0 | 0 | 0 | 0 | 7.1
34552 | 22.1 | 22.1 | 0 | 6185 | 6185 | 12379 | 1.3 | 0.46 | 0.37 | 0.02 | 0.01 | 0 | 9.76 | 0.59 | 0.61 | 0 | 0 | 0 | 0 | 74.02 | 43808.61 | 43808.57 | 43808.51 | 43808.55 | 43808.61 | 3536 | 522 | 7098 | 4620 | 5689 | 5118 | -1.4 | -5.09 | 5.09 | -3.59 | 31.1 | 6.07 | 16.61 | 38.94 | #DIV/0! | #DIV/0! | #DIV/0! | -227.32 | 38.26 | 0.51 | 0.398 | 1.55 | 0.361 | 84.5 | 11.36 | 0.712 | 0.0206 | 0.0099 | 0.0214 | 0.197 | 0.662 | 0.0429 | 0.0017 | 0.0548 | 0.0154 | 0.00022 | 0.0028 | 0.00055 | 0.0001 | 0.001 | 0.0054 | 0.0003 | 0.001 | 0.00082 | 0.0075 | 0.001 | 0.0277 | 0.0013 | 0.001 | 0.0006 | 0.0047 | 1 | 0 | 14.1 | 0 | 1.6 | 0 | 0 | 4 | 0 | 1.4
34556 | 29 | 29 | 0 | 6202 | 6202 | 12379 | 1.3 | 0.45 | 0.47 | 0.02 | 0.01 | 0 | 9.79 | 0.59 | 0.61 | 0 | 0 | 0 | 0 | 74.13 | 43808.87 | 43808.83 | 43808.76 | 43808.81 | 43808.88 | 3550 | 527.02 | 6854 | 5273 | 6208 | 5586 | -2.91 | -4.44 | 3.8 | -3.59 | 24.47 | 19.99 | 20.21 | 42.22 | #DIV/0! | #DIV/0! | #DIV/0! | -163.69 | -49.31 | 0.62 | 0.429 | 1.54 | 0.393 | 84.3 | 11.53 | 0.709 | 0.0213 | 0.0098 | 0.0257 | 0.22 | 0.67 | 0.052 | 0.0041 | 0.0568 | 0.0125 | 0.0002 | 0.0029 | 0.00055 | 0.00013 | 0.001 | 0.0057 | 0.0003 | 0.0024 | 0.00091 | 0.0074 | 0.001 | 0.0304 | 0.0014 | 0.001 | 0.00064 | 0.0054 | 1 | 0 | 20 | 0 | 2 | 0 | 0 | 3.1 | 0 | 2.9
34558 | 51 | 51 | 0 | 6678 | 6678 | 12379 | 1.41 | 0.49 | 0.41 | 0.02 | 0.02 | 0 | 10.51 | 0.64 | 0.66 | 0 | 0 | 0 | 0 | 79.93 | 43809.02 | 43808.98 | 43808.93 | 43808.97 | 43809.03 | 3308 | 497.97 | 6424 | 4077 | 5150 | 4397 | -1.4 | 0.35 | 6.21 | -3.64 | 30.48 | 4.67 | 26.76 | 43.46 | #DIV/0! | #DIV/0! | #DIV/0! | -185.56 | -41.17 | 0.53 | 0.412 | 1.55 | 0.365 | 84.5 | 11.33 | 0.678 | 0.0191 | 0.0091 | 0.021 | 0.24 | 0.654 | 0.0438 | 0.0036 | 0.0569 | 0.0127 | 0.0002 | 0.0029 | 0.00053 | 0.0001 | 0.001 | 0.0054 | 0.0003 | 0.001 | 0.00083 | 0.0073 | 0.001 | 0.0291 | 0.0014 | 0.001 | 0.00061 | 0.0053 | 1 | 0 | 39.1 | 0 | 5.5 | 0 | 0 | 4.5 | 0 | 0.9
34564 | 36 | 36 | 0 | 6700 | 6700 | 12379 | 1.4 | 0.49 | 0.45 | 0.03 | 0.02 | 0 | 10.57 | 0.64 | 0.66 | 0 | 0 | 0 | 0 | 80.14 | 43809.43 | 43809.38 | 43809.33 | 43809.37 | 43809.43 | 3470 | 508.13 | 7070 | 4421 | 5564 | 4778 | -0.53 | -5.85 | -7.86 | 0.16 | 25.67 | 9.34 | 29.17 | 56.94 | #DIV/0! | #DIV/0! | #DIV/0! | -189.02 | 6.23 | 0.46 | 0.428 | 1.48 | 0.389 | 84.5 | 11.26 | 0.72 | 0.0188 | 0.0073 | 0.0217 | 0.198 | 0.757 | 0.0524 | 0.0022 | 0.0585 | 0.0132 | 0.00028 | 0.003 | 0.00058 | 0.0001 | 0.001 | 0.0055 | 0.0003 | 0.001 | 0.00086 | 0.0072 | 0.001 | 0.0276 | 0.0015 | 0.001 | 0.00063 | 0.0047 | 1 | 0 | 28.1 | 0 | 1.8 | 0 | 0 | 0 | 0 | 5.1
34565 | 18.8 | 18.8 | 0 | 6698 | 6698 | 12379 | 1.4 | 0.49 | 0.43 | 0.03 | 0.02 | 0 | 10.57 | 0.64 | 0.66 | 0 | 0 | 0 | 0 | 80.13 | 43809.49 | 43809.45 | 43809.39 | 43809.43 | 43809.49 | 3408 | 505.94 | 6709 | 4093 | 5075 | 4370 | -1.93 | -2.61 | 1.85 | -0.77 | 30.13 | 11.2 | 28.67 | 51.97 | #DIV/0! | #DIV/0! | #DIV/0! | -206.26 | -2.26 | 0.47 | 0.409 | 1.5 | 0.36 | 84.5 | 11.42 | 0.698 | 0.019 | 0.0081 | 0.0222 | 0.189 | 0.69 | 0.0475 | 0.0022 | 0.0626 | 0.0131 | 0.00023 | 0.003 | 0.00061 | 0.0001 | 0.001 | 0.0059 | 0.0003 | 0.001 | 0.00084 | 0.0072 | 0.001 | 0.026 | 0.0014 | 0.001 | 0.00064 | 0.0046 | 1 | 0 | 7.5 | 0 | 3.7 | 0 | 0 | 1.4 | 0 | 5.2
34613 | 42.5 | 42.5 | 0 | 6650 | 6650 | 12379 | 1.34 | 0.5 | 0.51 | 0.02 | 0.02 | 0 | 10.48 | 0.63 | 0.65 | 0 | 0 | 0.01 | 0 | 79.54 | 43812.83 | 43812.79 | 43812.73 | 43812.77 | 43812.84 | 3838 | 533.13 | 7670 | 5219 | 6110 | 5569 | -0.82 | -5.98 | 6.96 | -3.15 | 25.73 | 23.07 | 23.38 | 50.72 | #DIV/0! | #DIV/0! | #DIV/0! | -91.54 | 28.33 | 0.33 | 0.417 | 1.48 | 0.399 | 84.6 | 11.28 | 0.716 | 0.0189 | 0.0079 | 0.0239 | 0.185 | 0.641 | 0.0653 | 0.0024 | 0.054 | 0.0124 | 0.00021 | 0.0031 | 0.00064 | 0.0001 | 0.001 | 0.0049 | 0.0003 | 0.001 | 0.00085 | 0.0077 | 0.001 | 0.0225 | 0.0014 | 0.001 | 0.00065 | 0.0045 | 1 | 0 | 28.1 | 0 | 2.3 | 0 | 0 | 6.2 | 0 | 4.9
34615 | 11.4 | 11.4 | 0 | 6710 | 6710 | 12379 | 1.41 | 0.49 | 0.4 | 0.02 | 0.02 | 0 | 10.54 | 0.65 | 0.66 | 0 | 0 | 0 | 0 | 80.36 | 43812.97 | 43812.93 | 43812.87 | 43812.91 | 43812.97 | 3410 | 515.11 | 6786 | 4319 | 5334 | 4767 | -4.06 | -3.72 | 6.79 | -2.46 | 28.39 | 19.74 | 22.68 | 38.67 | #DIV/0! | #DIV/0! | #DIV/0! | -166.11 | 44.84 | 0.7 | 0.336 | 1.53 | 0.372 | 84.4 | 11.6 | 0.708 | 0.0193 | 0.0099 | 0.0241 | 0.187 | 0.65 | 0.0534 | 0.0014 | 0.0492 | 0.0116 | 0.0002 | 0.0026 | 0.00064 | 0.0001 | 0.001 | 0.0049 | 0.0003 | 0.001 | 0.00086 | 0.0071 | 0.001 | 0.0261 | 0.0014 | 0.001 | 0.00073 | 0.0046 | 1 | 0 | 0 | 0 | 2.3 | 0 | 0 | 4.7 | 0 | 3.4
34626 | 75.4 | 75.4 | 0 | 6744 | 6744 | 12379 | 1.4 | 0.51 | 0.47 | 0.03 | 0.02 | 0 | 10.61 | 0.65 | 0.66 | 0 | 0 | 0 | 0 | 80.69 | 43815.8 | 43815.75 | 43815.69 | 43815.73 | 43815.8 | 3722 | 551.57 | 7665 | 5000 | 6375 | 5255 | 1.42 | -2.73 | 7.08 | -0.71 | 23.05 | 27.76 | 27.43 | 38.38 | #DIV/0! | #DIV/0! | #DIV/0! | -116.98 | 34.79 | -0.1 | 0.357 | 1.48 | 0.41 | 85 | 11.01 | 0.699 | 0.0191 | 0.0105 | 0.0207 | 0.193 | 0.643 | 0.0361 | 0.0019 | 0.0483 | 0.0111 | 0.0002 | 0.0029 | 0.0006 | 0.00054 | 0.001 | 0.0054 | 0.0003 | 0.0014 | 0.00085 | 0.0074 | 0.001 | 0.0275 | 0.0014 | 0.001 | 0.00066 | 0.0048 | 1 | 0 | 61.8 | 0 | 4 | 0 | 0 | 5.9 | 0 | 2.7
34631 | 51.2 | 51.2 | 0 | 6700 | 6700 | 12379 | 1.39 | 0.5 | 0.47 | 0.02 | 0.02 | 0 | 10.57 | 0.64 | 0.66 | 0 | 0 | 0 | 0 | 80.12 | 43816.14 | 43816.1 | 43816.04 | 43816.08 | 43816.15 | 3594 | 533.55 | 7386 | 4961 | 6067 | 5101 | -1.99 | -3.99 | 3.68 | -0.43 | 23.55 | 21.28 | 32.38 | 49.55 | #DIV/0! | #DIV/0! | #DIV/0! | -133.13 | 23.28 | 0.44 | 0.389 | 1.48 | 0.407 | 84.5 | 11.42 | 0.707 | 0.0178 | 0.0086 | 0.0298 | 0.189 | 0.673 | 0.0504 | 0.0024 | 0.0512 | 0.0119 | 0.00024 | 0.0033 | 0.0006 | 0.0001 | 0.001 | 0.0053 | 0.0003 | 0.001 | 0.00079 | 0.0074 | 0.001 | 0.0268 | 0.0014 | 0.001 | 0.00075 | 0.0049 | 1 | 0 | 37.8 | 0 | 2.5 | 0 | 0 | 2.9 | 0 | 7
34632 | 48.9 | 48.9 | 0 | 6697 | 6697 | 12379 | 1.39 | 0.5 | 0.47 | 0.02 | 0.02 | 0 | 10.57 | 0.64 | 0.67 | 0 | 0 | 0 | 0 | 80.08 | 43816.21 | 43816.17 | 43816.11 | 43816.15 | 43816.21 | 3350 | 505.51 | 6672 | 4255 | 5427 | 4655 | -1.85 | -3.8 | 1.5 | -1.07 | 17.73 | 17.16 | 27.44 | 53.07 | #DIV/0! | #DIV/0! | #DIV/0! | -169.45 | 6.28 | 0.54 | 0.409 | 1.49 | 0.438 | 84.4 | 11.41 | 0.706 | 0.0191 | 0.008 | 0.0269 | 0.183 | 0.695 | 0.058 | 0.0033 | 0.0518 | 0.0137 | 0.00023 | 0.0035 | 0.00059 | 0.0001 | 0.001 | 0.0054 | 0.0003 | 0.001 | 0.00085 | 0.0074 | 0.001 | 0.0248 | 0.0014 | 0.001 | 0.0007 | 0.0047 | 1 | 0 | 38.6 | 0 | 2.6 | 0 | 0 | 0.9 | 0 | 5.8
34638 | 60.3 | 60.3 | 0 | 6744 | 6744 | 12379 | 1.4 | 0.5 | 0.52 | 0.03 | 0.02 | 0 | 10.62 | 0.65 | 0.66 | 0 | 0 | 0 | 0 | 80.62 | 43816.6 | 43816.56 | 43816.5 | 43816.55 | 43816.61 | 3582 | 529.02 | 6771 | 4500 | 5428 | 4822 | -0.45 | -1.3 | 2.24 | -3.35 | 11.42 | 14.29 | 22.96 | 58.14 | #DIV/0! | #DIV/0! | #DIV/0! | -212.17 | -30.68 | 0.4 | 0.472 | 1.52 | 0.467 | 84.5 | 11.23 | 0.69 | 0.0206 | 0.0073 | 0.0216 | 0.201 | 0.684 | 0.039 | 0.0033 | 0.0578 | 0.0159 | 0.0002 | 0.0036 | 0.00052 | 0.0001 | 0.001 | 0.0059 | 0.0003 | 0.0017 | 0.001 | 0.0072 | 0.001 | 0.0229 | 0.0014 | 0.001 | 0.00071 | 0.006 | 1 | 0 | 50.7 | 0 | 4.3 | 0 | 0 | 2.1 | 0 | 2.2
34639 | 66.2 | 66.2 | 0 | 6694 | 6694 | 12379 | 1.4 | 0.49 | 0.52 | 0.03 | 0.02 | 0 | 10.6 | 0.64 | 0.66 | 0 | 0 | 0 | 0 | 79.96 | 43816.67 | 43816.62 | 43816.57 | 43816.61 | 43816.67 | 3273 | 490.12 | 9145 | 4020 | 5181 | 4403 | 0.41 | -4.86 | 11.51 | -5.38 | 17.66 | 18.72 | 25.91 | 57.49 | #DIV/0! | #DIV/0! | #DIV/0! | -120.18 | -17.92 | 0.21 | 0.447 | 1.56 | 0.432 | 84.6 | 11.19 | 0.711 | 0.0198 | 0.0074 | 0.0243 | 0.197 | 0.62 | 0.0663 | 0.003 | 0.0566 | 0.0112 | 0.0002 | 0.0033 | 0.00054 | 0.0001 | 0.001 | 0.0055 | 0.0003 | 0.0015 | 0.0011 | 0.0077 | 0.001 | 0.0223 | 0.0014 | 0.001 | 0.00067 | 0.0049 | 1 | 0 | 55.3 | 0 | 2.3 | 0 | 0 | 7.6 | 0 | 0
34640 | 55.8 | 55.8 | 0 | 6764 | 6764 | 12379 | 1.4 | 0.51 | 0.52 | 0.03 | 0.02 | 0 | 10.68 | 0.66 | 0.67 | 0 | 0 | 0 | 0 | 80.82 | 43816.73 | 43816.69 | 43816.63 | 43816.67 | 43816.73 | 3354 | 502.25 | 6756 | 4320 | 5270 | 4696 | -1.74 | 2.02 | 11.27 | -4.58 | 12.49 | 13.81 | 29.54 | 57.06 | #DIV/0! | #DIV/0! | #DIV/0! | -163.21 | -70.79 | 0.48 | 0.468 | 1.54 | 0.465 | 84.4 | 11.4 | 0.675 | 0.0189 | 0.0075 | 0.0203 | 0.187 | 0.625 | 0.0343 | 0.0043 | 0.0504 | 0.0129 | 0.0002 | 0.0033 | 0.00055 | 0.0001 | 0.001 | 0.0052 | 0.0003 | 0.0015 | 0.001 | 0.0075 | 0.001 | 0.0288 | 0.0014 | 0.001 | 0.00068 | 0.0049 | 1 | 0 | 40.8 | 0 | 5.9 | 0 | 0 | 7 | 0 | 1.1
34641 | 59.8 | 59.8 | 0 | 6684 | 6684 | 12379 | 1.39 | 0.5 | 0.52 | 0.03 | 0.02 | 0 | 10.55 | 0.64 | 0.66 | 0 | 0 | 0 | 0 | 79.87 | 43816.79 | 43816.74 | 43816.69 | 43816.74 | 43816.79 | 3408 | 504.14 | 6225 | 3977 | 4851 | 4291 | -0.93 | -1.96 | 4.46 | -4.41 | 14.58 | 17.48 | 26.28 | 59.26 | #DIV/0! | #DIV/0! | #DIV/0! | -177.52 | -2.05 | 0.36 | 0.455 | 1.54 | 0.45 | 84.5 | 11.31 | 0.693 | 0.0197 | 0.0071 | 0.022 | 0.21 | 0.67 | 0.0367 | 0.0026 | 0.058 | 0.0142 | 0.0002 | 0.0033 | 0.00056 | 0.0001 | 0.001 | 0.0056 | 0.0003 | 0.001 | 0.0011 | 0.0076 | 0.001 | 0.0239 | 0.0014 | 0.001 | 0.00075 | 0.0051 | 1 | 0 | 49.9 | 0 | 4 | 0 | 0 | 3.3 | 0 | 1.6
34642 | 47.5 | 47.5 | 0 | 6734 | 6734 | 12379 | 1.4 | 0.5 | 0.52 | 0.03 | 0.02 | 0 | 10.62 | 0.65 | 0.67 | 0 | 0 | 0 | 0 | 80.48 | 43816.85 | 43816.81 | 43816.75 | 43816.79 | 43816.85 | 3409 | 509.57 | 6965 | 4452 | 5425 | 4799 | -2.83 | -2.26 | 5.3 | -7.31 | 14.53 | 19.2 | 29 | 51.26 | #DIV/0! | #DIV/0! | #DIV/0! | -134.4 | -42.35 | 0.73 | 0.443 | 1.58 | 0.452 | 84.2 | 11.51 | 0.699 | 0.019 | 0.0085 | 0.0233 | 0.207 | 0.665 | 0.0471 | 0.0036 | 0.0562 | 0.0118 | 0.0002 | 0.0034 | 0.0006 | 0.0001 | 0.001 | 0.0056 | 0.0003 | 0.001 | 0.00097 | 0.0079 | 0.001 | 0.0261 | 0.0015 | 0.001 | 0.00075 | 0.0049 | 1 | 0 | 40 | 0 | 3.2 | 0 | 0 | 3.3 | 0 | 0
34702 | 28.5 | 28.5 | 0 | 6652 | 6652 | 12379 | 1.38 | 0.47 | 0.42 | 0.02 | 0.02 | 0 | 10.51 | 0.64 | 0.66 | 0 | 0 | 0 | 0 | 79.6 | 43837.64 | 43837.6 | 43837.54 | 43837.58 | 43837.64 | 3409 | 504.36 | 6930 | 4538 | 5399 | 4840 | -2.88 | -8.11 | 1.41 | -1.01 | 28.11 | 14.44 | 24.58 | 23.09 | #DIV/0! | #DIV/0! | #DIV/0! | -244.02 | -33.87 | 0.73 | 0.385 | 1.49 | 0.361 | 84.3 | 11.54 | 0.737 | 0.0194 | 0.0125 | 0.0278 | 0.204 | 0.694 | 0.113 | 0.0029 | 0.0583 | 0.0128 | 0.0002 | 0.0028 | 0.00057 | 0.0001 | 0.001 | 0.0062 | 0.0003 | 0.0014 | 0.00095 | 0.0083 | 0.001 | 0.0284 | 0.0016 | 0.001 | 0.00068 | 0.0049 | 1 | 0 | 20 | 0 | 0 | 0 | 0 | 0.9 | 0 | 6.6
34750 | 15.9 | 15.9 | 0 | 6713 | 6713 | 12379 | 1.34 | 0.5 | 0.47 | 0.02 | 0.01 | 0 | 10.59 | 0.64 | 0.69 | 0 | 0.06 | 0 | 0 | 80.27 | 43844.31 | 43844.27 | 43844.2 | 43844.24 | 43844.32 | 3569 | 536.21 | 8094 | 4979 | 6614 | 5990 | -1.69 | -18.86 | 0.67 | -6.97 | 36.99 | 21.85 | 17.13 | 22.09 | #DIV/0! | #DIV/0! | -225.38 | -177.78 | 43.06 | 0.78 | 0.388 | 1.51 | 0.333 | 84.2 | 11.38 | 0.808 | 0.0189 | 0.0107 | 0.034 | 0.194 | 0.724 | 0.242 | 0.002 | 0.0551 | 0.0144 | 0.00022 | 0.0029 | 0.0007 | 0.0001 | 0.001 | 0.0056 | 0.0003 | 0.001 | 0.00092 | 0.0075 | 0.001 | 0.0245 | 0.0016 | 0.001 | 0.00072 | 0.0049 | 1 | 0 | 10.7 | 0 | 0 | 0 | 0 | 0 | 0 | 4.2
34753 | 96.2 | 96.2 | 0 | 6405 | 6405 | 12379 | 1.35 | 0.32 | 0.32 | 0.03 | 0.02 | 0 | 10.24 | 0.63 | 0.63 | 0 | 0 | 0 | 0 | 76.71 | 43844.52 | 43844.48 | 43844.43 | 43844.47 | 43844.53 | 3478 | 520.82 | 7286 | 4558 | 5678 | 4483 | 5.11 | -14.14 | -2.43 | 4.67 | 2.57 | -2.29 | 18.67 | 86.5 | #DIV/0! | #DIV/0! | #DIV/0! | #DIV/0! | #DIV/0! | 0.12 | 0.358 | 1.43 | 0.341 | 84.9 | 10.77 | 0.799 | 0.0244 | 0.0027 | 0.0572 | 0.313 | 0.717 | 0.0935 | 0.0044 | 0.0806 | 0.0168 | 0.00021 | 0.0053 | 0.00059 | 0.0001 | 0.001 | 0.0072 | 0.0003 | 0.001 | 0.00098 | 0.0093 | 0.001 | 0.0241 | 0.0017 | 0.0011 | 0.00079 | 0.0043 | 1 | 0 | 90.4 | 0 | 0 | 0 | 0 | 0 | 0 | 4.8
34805 | 48.2 | 48.2 | 0 | 6394 | 6394 | 12379 | 1.35 | 0.42 | 0.39 | 0.02 | 0.02 | 0 | 10.09 | 0.61 | 0.63 | 0 | 0 | 0 | 0 | 76.55 | 43850.61 | 43850.57 | 43850.51 | 43850.55 | 43850.62 | 3251 | 486.82 | 6970 | 4318 | 5435 | 4591 | -0.94 | -19.36 | 0.89 | 0.49 | 34.33 | 17.2 | 24.04 | 51.67 | #DIV/0! | #DIV/0! | #DIV/0! | -497.42 | 41.43 | 0.43 | 0.363 | 1.49 | 0.306 | 84.6 | 11.31 | 0.81 | 0.0202 | 0.0082 | 0.0237 | 0.199 | 0.694 | 0.067 | 0.0012 | 0.0615 | 0.0185 | 0.0002 | 0.0025 | 0.00069 | 0.0001 | 0.001 | 0.0061 | 0.0003 | 0.0026 | 0.00094 | 0.0072 | 0.001 | 0.0272 | 0.0018 | 0.001 | 0.00078 | 0.0055 | 1 | 0 | 41 | 0 | 0 | 0 | 0 | 1.2 | 0 | 5
34811 | 80.1 | 80.1 | 0 | 6664 | 6664 | 12379 | 1.41 | 0.44 | 0.41 | 0.03 | 0.02 | 0 | 10.54 | 0.64 | 0.66 | 0 | 0 | 0 | 0 | 79.77 | 43851.01 | 43850.97 | 43850.92 | 43850.96 | 43851.02 | 3453 | 514.38 | 6899 | 4439 | 5484 | 4757 | 0.44 | -19.74 | 0.18 | -1.82 | 17.86 | 4.29 | 24.26 | 42.54 | #DIV/0! | #DIV/0! | #DIV/0! | -406.26 | -72.96 | 0.65 | 0.413 | 1.53 | 0.382 | 84.4 | 11.17 | 0.816 | 0.0202 | 0.0097 | 0.0348 | 0.206 | 0.701 | 0.204 | 0.0034 | 0.0603 | 0.0147 | 0.0002 | 0.0035 | 0.00069 | 0.0001 | 0.001 | 0.0058 | 0.0003 | 0.0026 | 0.0011 | 0.0073 | 0.001 | 0.0308 | 0.0017 | 0.001 | 0.00078 | 0.0052 | 1 | 0 | 77.8 | 0 | 0 | 0 | 0 | 0.7 | 0 | 0.6
34812 | 48.3 | 48.3 | 0 | 6754 | 6754 | 12379 | 1.42 | 0.44 | 0.42 | 0.03 | 0.02 | 0 | 10.6 | 0.65 | 0.66 | 0 | 0 | 0 | 0 | 80.93 | 43851.08 | 43851.04 | 43850.98 | 43851.02 | 43851.08 | 3527 | 529.98 | 6917 | 4440 | 5468 | 4763 | -3 | -10.25 | 1.2 | -0.58 | 19.17 | 6.27 | 24.88 | 44.26 | #DIV/0! | #DIV/0! | #DIV/0! | -386.42 | 7.2 | 0.88 | 0.41 | 1.5 | 0.376 | 84.3 | 11.47 | 0.749 | 0.02 | 0.0094 | 0.0287 | 0.189 | 0.689 | 0.112 | 0.0018 | 0.0551 | 0.0148 | 0.0002 | 0.0033 | 0.00064 | 0.0001 | 0.001 | 0.0059 | 0.0003 | 0.0026 | 0.00099 | 0.0074 | 0.001 | 0.0331 | 0.0018 | 0.001 | 0.00078 | 0.0054 | 1 | 0 | 40.2 | 0 | 0 | 0 | 0 | 1.5 | 0 | 5.6
34814 | 43.6 | 43.6 | 0 | 6690 | 6690 | 12379 | 1.42 | 0.43 | 0.41 | 0.03 | 0.02 | 0 | 10.6 | 0.64 | 0.66 | 0 | 0 | 0 | 0 | 80.05 | 43851.22 | 43851.17 | 43851.11 | 43851.15 | 43851.22 | 3594 | 535.38 | 7080 | 4800 | 5636 | 4955 | -1.91 | -10.04 | -0.7 | -2.81 | 19.77 | 8.4 | 22.04 | 43.15 | #DIV/0! | #DIV/0! | #DIV/0! | -466.08 | -78.74 | 0.73 | 0.397 | 1.55 | 0.37 | 84.3 | 11.46 | 0.746 | 0.0208 | 0.0096 | 0.0268 | 0.191 | 0.708 | 0.0984 | 0.0035 | 0.0612 | 0.0165 | 0.0002 | 0.0034 | 0.00069 | 0.0001 | 0.001 | 0.006 | 0.0003 | 0.0022 | 0.00096 | 0.0078 | 0.001 | 0.0302 | 0.0017 | 0.001 | 0.00075 | 0.0054 | 1 | 0 | 40.7 | 0 | 0 | 0 | 0 | 0 | 0 | 1.9
34867 | 70.6 | 70.6 | 0 | 6949 | 6949 | 12379 | 1.51 | 0.42 | 0.57 | 0.02 | 0.02 | 0 | 11.05 | 0.66 | 0.69 | 0 | 0 | 0.01 | 0 | 82.97 | 43857.61 | 43857.56 | 43857.5 | 43857.55 | 43857.61 | 3296 | 507.62 | 7130 | 3959 | 5854 | 5129 | 1.2 | -0.03 | 4.51 | -1.61 | 38.02 | 11.79 | 21.94 | 24.66 | #DIV/0! | #DIV/0! | #DIV/0! | -49.37 | -18.13 | -0.07 | 0.51 | 1.57 | 0.266 | 84.8 | 11.15 | 0.67 | 0.0177 | 0.0119 | 0.0196 | 0.177 | 0.672 | 0.035 | 0.0051 | 0.0498 | 0.0128 | 0.0002 | 0.0027 | 0.00061 | 0.00013 | 0.001 | 0.0053 | 0.0003 | 0.0011 | 0.00087 | 0.0073 | 0.001 | 0.0249 | 0.0018 | 0.001 | 0.00064 | 0.0046 | 1 | 15 | 45.1 | 0 | 6.5 | 0 | 0 | 3 | 0 | 0
34868 | 71.5 | 71.5 | 0 | 6959 | 6959 | 12379 | 1.51 | 0.42 | 0.57 | 0.02 | 0.02 | 0 | 11.04 | 0.66 | 0.69 | 0 | 0 | 0.01 | 0 | 83.12 | 43857.67 | 43857.63 | 43857.57 | 43857.62 | 43857.67 | 3360 | 512.9 | 6452 | 4096 | 5108 | 4273 | -3.02 | 10.1 | 12.3 | 5.91 | 37.74 | 6.65 | 15.68 | 42.38 | #DIV/0! | #DIV/0! | #DIV/0! | -67.43 | 28.09 | 0.2 | 0.538 | 1.45 | 0.267 | 84.6 | 11.6 | 0.604 | 0.0191 | 0.0091 | 0.0192 | 0.167 | 0.616 | 0.03 | 0.0031 | 0.0521 | 0.0144 | 0.0002 | 0.0027 | 0.00056 | 0.0001 | 0.001 | 0.0053 | 0.0003 | 0.002 | 0.00091 | 0.0075 | 0.001 | 0.0217 | 0.0019 | 0.001 | 0.00065 | 0.005 | 1 | 0 | 40 | 0 | 13.2 | 0 | 0 | 7.8 | 0 | 9.5
34869 | 18.8 | 18.8 | 0 | 6814 | 6814 | 12379 | 1.51 | 0.41 | 0.53 | 0.02 | 0.02 | 0 | 11.06 | 0.67 | 0.69 | 0 | 0 | 0.01 | 0 | 81.08 | 43857.73 | 43857.69 | 43857.63 | 43857.68 | 43857.74 | 3480 | 522.91 | 6704 | 4379 | 5264 | 4700 | 0.9 | -1.43 | 7.92 | 3.99 | 33.79 | 11.11 | 14.86 | 45.5 | #DIV/0! | #DIV/0! | #DIV/0! | -78.95 | -245.24 | -0.06 | 0.491 | 1.51 | 0.286 | 84.5 | 11.42 | 0.709 | 0.0195 | 0.0087 | 0.0193 | 0.173 | 0.663 | 0.0299 | 0.0152 | 0.0488 | 0.0143 | 0.0002 | 0.0028 | 0.00064 | 0.001 | 0.001 | 0.0054 | 0.0003 | 0.0014 | 0.00091 | 0.0075 | 0.001 | 0.0231 | 0.002 | 0.001 | 0.00073 | 0.0048 | 1 | 0 | 7.4 | 0 | 2.4 | 0 | 0 | 3.6 | 0 | 4.4
34870 | 30.1 | 30.1 | 0 | 6819 | 6819 | 12379 | 1.51 | 0.42 | 0.52 | 0.02 | 0.02 | 0 | 11.08 | 0.67 | 0.69 | 0 | 0 | 0.01 | 0 | 81.13 | 43857.79 | 43857.75 | 43857.7 | 43857.74 | 43857.8 | 3412 | 515.88 | 6415 | 4139 | 5079 | 4468 | 1.5 | -9.23 | 7.23 | 9.68 | 28.72 | 10.93 | 13.69 | 47.49 | #DIV/0! | #DIV/0! | #DIV/0! | -78.55 | 31.81 | 0.05 | 0.486 | 1.42 | 0.31 | 84.4 | 11.36 | 0.767 | 0.0198 | 0.0084 | 0.025 | 0.181 | 0.669 | 0.18 | 0.003 | 0.0582 | 0.0141 | 0.0002 | 0.0029 | 0.00063 | 0.0001 | 0.001 | 0.0058 | 0.0003 | 0.0015 | 0.00094 | 0.0074 | 0.001 | 0.023 | 0.0019 | 0.001 | 0.00066 | 0.0047 | 1 | 0 | 15.7 | 0 | 0 | 0 | 0 | 3.2 | 0 | 10.2
34871 | 21.5 | 21.5 | 0 | 6804 | 6804 | 12379 | 1.51 | 0.41 | 0.53 | 0.02 | 0.02 | 0 | 11.05 | 0.66 | 0.69 | 0 | 0 | 0.01 | 0 | 80.97 | 43857.86 | 43857.81 | 43857.76 | 43857.8 | 43857.86 | 3375 | 508.05 | 6805 | 4440 | 5338 | 4685 | 0.4 | 0.84 | 4.81 | 3.42 | 34.72 | 9.45 | 18.18 | 49.2 | #DIV/0! | #DIV/0! | #DIV/0! | -75.23 | 52.37 | -0.05 | 0.498 | 1.52 | 0.282 | 84.5 | 11.48 | 0.686 | 0.0187 | 0.0081 | 0.0204 | 0.178 | 0.685 | 0.0432 | 0.0021 | 0.0541 | 0.0141 | 0.0002 | 0.0029 | 0.0006 | 0.0001 | 0.001 | 0.0056 | 0.0003 | 0.001 | 0.0009 | 0.0073 | 0.001 | 0.0219 | 0.0018 | 0.001 | 0.00068 | 0.0044 | 1 | 0 | 10 | 0 | 4.6 | 0 | 0 | 1.6 | 0 | 4.3
34873 | 34.8 | 34.8 | 0 | 6999 | 6999 | 12379 | 1.53 | 0.42 | 0.56 | 0.02 | 0.02 | 0 | 11.22 | 0.68 | 0.7 | 0 | 0 | 0.01 | 0 | 83.45 | 43857.99 | 43857.95 | 43857.89 | 43857.94 | 43858 | 3376 | 510.82 | 7691 | 4688 | 5899 | 4619 | 1.18 | -1.65 | 2.04 | 2.94 | 41.19 | 12.53 | 20.08 | 48.94 | #DIV/0! | #DIV/0! | #DIV/0! | -78.33 | 60.34 | -0.1 | 0.501 | 1.51 | 0.253 | 84.7 | 11.24 | 0.698 | 0.0183 | 0.0081 | 0.0199 | 0.173 | 0.696 | 0.0346 | 0.0017 | 0.0464 | 0.0146 | 0.0002 | 0.0028 | 0.00057 | 0.0001 | 0.001 | 0.0055 | 0.0003 | 0.001 | 0.00088 | 0.0072 | 0.001 | 0.022 | 0.0018 | 0.001 | 0.0006 | 0.004 | 1 | 0 | 29 | 0 | 3.7 | 0 | 0 | 1.1 | 0 | 0
34874 | 47.8 | 47.8 | 0 | 6999 | 6999 | 12379 | 1.53 | 0.42 | 0.56 | 0.02 | 0.02 | 0 | 11.22 | 0.68 | 0.7 | 0 | 0 | 0.01 | 0 | 83.45 | 43858.07 | 43858.02 | 43857.96 | 43858.01 | 43858.07 | 3285 | 486.81 | 7732 | 4577 | 6090 | 5074 | 1.79 | -3.4 | 2.6 | 4.23 | 34.92 | 14.63 | 19.21 | 33.18 | #DIV/0! | #DIV/0! | #DIV/0! | -69.78 | 69.67 | -0.21 | 0.489 | 1.49 | 0.28 | 84.8 | 11.17 | 0.71 | 0.0185 | 0.0106 | 0.0196 | 0.17 | 0.692 | 0.0366 | 0.0013 | 0.0446 | 0.0139 | 0.0002 | 0.0026 | 0.00053 | 0.0001 | 0.001 | 0.005 | 0.0003 | 0.001 | 0.00088 | 0.0073 | 0.001 | 0.0241 | 0.0019 | 0.001 | 0.00057 | 0.0044 | 1 | 0 | 39.1 | 0 | 2.5 | 0 | 0 | 1.6 | 0 | 3.6
34875 | 34.6 | 34.6 | 0 | 6999 | 6999 | 12379 | 1.53 | 0.42 | 0.56 | 0.02 | 0.02 | 0 | 11.22 | 0.68 | 0.7 | 0 | 0 | 0.01 | 0 | 83.45 | 43858.14 | 43858.1 | 43858.04 | 43858.08 | 43858.14 | 3297 | 491.94 | 7336 | 4559 | 5820 | 4950 | -0.67 | -1.5 | 4.71 | 1.66 | 36.55 | 12.88 | 20.95 | 34.44 | #DIV/0! | #DIV/0! | #DIV/0! | -66.12 | 34.68 | 0.14 | 0.499 | 1.53 | 0.273 | 84.5 | 11.45 | 0.697 | 0.0181 | 0.0104 | 0.0196 | 0.162 | 0.677 | 0.0336 | 0.0028 | 0.0443 | 0.0136 | 0.0002 | 0.0027 | 0.00059 | 0.0001 | 0.001 | 0.005 | 0.0003 | 0.001 | 0.00086 | 0.0075 | 0.001 | 0.0241 | 0.0018 | 0.001 | 0.00067 | 0.004 | 1 | 0 | 23.5 | 0 | 3.8 | 0 | 0 | 2.7 | 0 | 3.6
34882 | 47.4 | 47.4 | 0 | 6777 | 6777 | 12379 | 1.43 | 0.47 | 0.44 | 0.02 | 0.02 | 0 | 10.65 | 0.64 | 0.67 | 0 | 0 | 0 | 0 | 81.14 | 43858.62 | 43858.58 | 43858.52 | 43858.56 | 43858.62 | 3098 | 465.52 | 6942 | 4259 | 5685 | 4612 | -4.26 | -1.25 | 5.25 | 1.17 | 28.07 | 10.23 | 27.47 | 25.28 | #DIV/0! | #DIV/0! | #DIV/0! | -251.69 | 39.18 | 0.79 | 0.414 | 1.48 | 0.357 | 84.3 | 11.63 | 0.678 | 0.0186 | 0.0119 | 0.0238 | 0.188 | 0.661 | 0.0678 | 0.0014 | 0.0569 | 0.0137 | 0.0002 | 0.0025 | 0.00057 | 0.0001 | 0.001 | 0.006 | 0.0003 | 0.0012 | 0.00092 | 0.0074 | 0.001 | 0.0296 | 0.0019 | 0.001 | 0.00069 | 0.0045 | 1 | 0 | 30 | 0 | 5.5 | 0 | 0 | 3.8 | 0 | 7.1
34883 | 33.6 | 33.6 | 0 | 6687 | 6687 | 12379 | 1.42 | 0.47 | 0.43 | 0.02 | 0.02 | 0 | 10.58 | 0.64 | 0.66 | 0 | 0 | 0 | 0 | 79.98 | 43858.69 | 43858.65 | 43858.59 | 43858.63 | 43858.69 | 3373 | 506.84 | 6618 | 4319 | 5358 | 4799 | -2.34 | -2.7 | -0.21 | 2.31 | 27.4 | 10.61 | 25.77 | 31.85 | #DIV/0! | #DIV/0! | #DIV/0! | -264.75 | 14.27 | 0.57 | 0.405 | 1.47 | 0.363 | 84.4 | 11.49 | 0.695 | 0.0191 | 0.0109 | 0.0227 | 0.193 | 0.704 | 0.0607 | 0.002 | 0.0519 | 0.0135 | 0.0002 | 0.0026 | 0.00062 | 0.0001 | 0.001 | 0.006 | 0.0003 | 0.001 | 0.00093 | 0.0076 | 0.001 | 0.0287 | 0.0019 | 0.001 | 0.00076 | 0.0046 | 1 | 0 | 20 | 0 | 3.7 | 0 | 0 | 1.1 | 0 | 7.8
34884 | 36.7 | 36.7 | 0 | 6677 | 6677 | 12379 | 1.42 | 0.47 | 0.43 | 0.02 | 0.02 | 0 | 10.57 | 0.64 | 0.66 | 0 | 0 | 0 | 0 | 79.85 | 43858.75 | 43858.71 | 43858.65 | 43858.69 | 43858.75 | 3502 | 522.53 | 6417 | 4532 | 5198 | 4686 | -3.59 | -1.74 | 3.28 | 3.71 | 23.43 | 7.47 | 25.4 | 32.5 | #DIV/0! | #DIV/0! | #DIV/0! | -263.71 | 5.84 | 0.68 | 0.419 | 1.45 | 0.383 | 84.3 | 11.64 | 0.689 | 0.0192 | 0.0108 | 0.0224 | 0.182 | 0.68 | 0.0476 | 0.0022 | 0.0542 | 0.0134 | 0.0002 | 0.0028 | 0.00061 | 0.0001 | 0.001 | 0.0055 | 0.0003 | 0.001 | 0.00093 | 0.0075 | 0.001 | 0.0276 | 0.0019 | 0.001 | 0.00072 | 0.0046 | 1 | 0 | 20 | 0 | 4.2 | 0 | 0 | 2.3 | 0 | 9.2
34885 | 33.4 | 33.4 | 0 | 6752 | 6752 | 12379 | 1.43 | 0.48 | 0.43 | 0.02 | 0.02 | 0 | 10.69 | 0.65 | 0.67 | 0 | 0 | 0 | 0 | 80.75 | 43858.81 | 43858.77 | 43858.71 | 43858.75 | 43858.82 | 3610 | 532.21 | 6965 | 4722 | 5615 | 4872 | -0.87 | -7.22 | 3.72 | 5.53 | 26.88 | 9.05 | 27.65 | 32.72 | #DIV/0! | #DIV/0! | #DIV/0! | -253.27 | 13.44 | 0.32 | 0.408 | 1.42 | 0.369 | 84.6 | 11.33 | 0.735 | 0.0187 | 0.0108 | 0.0269 | 0.183 | 0.678 | 0.138 | 0.002 | 0.0536 | 0.0124 | 0.0002 | 0.0028 | 0.00064 | 0.0001 | 0.001 | 0.0057 | 0.0003 | 0.0011 | 0.00094 | 0.0072 | 0.001 | 0.029 | 0.0019 | 0.001 | 0.00073 | 0.0046 | 1 | 0 | 19.8 | 0 | 0 | 0 | 0 | 2.5 | 0 | 10.1
34992 | 40 | 40 | 0 | 6683 | 6683 | 12379 | 1.42 | 0.47 | 0.43 | 0.02 | 0.02 | 0 | 10.57 | 0.64 | 0.66 | 0 | 0 | 0 | 0 | 79.94 | 43871.48 | 43871.44 | 43871.37 | 43871.42 | 43871.48 | 3578 | 529.37 | 7511 | 4583 | 5961 | 5072 | -0.53 | -2.74 | -0.09 | 4.19 | 35.98 | 17.92 | 26.96 | 28.79 | #DIV/0! | #DIV/0! | #DIV/0! | -247.31 | 35.74 | 0.11 | 0.371 | 1.44 | 0.321 | 84.8 | 11.28 | 0.697 | 0.0188 | 0.0114 | 0.0262 | 0.18 | 0.703 | 0.0578 | 0.0015 | 0.057 | 0.0128 | 0.0002 | 0.0023 | 0.00061 | 0.0001 | 0.001 | 0.0063 | 0.0003 | 0.001 | 0.00088 | 0.0072 | 0.001 | 0.0283 | 0.0018 | 0.001 | 0.00077 | 0.0045 | 1 | 0 | 26.4 | 0 | 3.9 | 0 | 0 | 0.4 | 0 | 8.3
34994 | 11.3 | 11.3 | 0 | 6687 | 6687 | 12379 | 1.41 | 0.47 | 0.43 | 0.02 | 0.02 | 0 | 10.56 | 0.64 | 0.66 | 0 | 0 | 0 | 0 | 80.01 | 43871.61 | 43871.57 | 43871.51 | 43871.55 | 43871.61 | 3234 | 478.47 | 6887 | 4280 | 5504 | 4905 | -3.27 | -3.19 | -0.89 | 1.31 | 36.99 | 17.01 | 25.04 | 23.25 | #DIV/0! | #DIV/0! | #DIV/0! | -266.97 | 52.85 | 0.6 | 0.375 | 1.48 | 0.317 | 84.4 | 11.57 | 0.702 | 0.0193 | 0.0123 | 0.0247 | 0.185 | 0.708 | 0.0562 | 0.0011 | 0.0545 | 0.0135 | 0.0002 | 0.0024 | 0.00066 | 0.0001 | 0.001 | 0.0064 | 0.0003 | 0.0015 | 0.00089 | 0.0074 | 0.001 | 0.0265 | 0.0019 | 0.001 | 0.00079 | 0.005 | 1 | 0 | 0 | 0 | 3.3 | 0 | 0 | 0 | 0 | 7
34995 | 43.2 | 43.2 | 0 | 6750 | 6750 | 12379 | 1.43 | 0.46 | 0.43 | 0.02 | 0.02 | 0 | 10.6 | 0.62 | 0.65 | 0 | 0 | 0 | 0 | 80.87 | 43871.68 | 43871.63 | 43871.58 | 43871.62 | 43871.68 | 3491 | 511.28 | 7000 | 4585 | 5554 | 4903 | -0.83 | -4.98 | -0.4 | 1.1 | 30.39 | 13.21 | 28.06 | 21.47 | #DIV/0! | #DIV/0! | #DIV/0! | -395.99 | 10 | 0.38 | 0.388 | 1.49 | 0.339 | 84.7 | 11.24 | 0.689 | 0.0187 | 0.0131 | 0.024 | 0.181 | 0.687 | 0.0684 | 0.0016 | 0.0548 | 0.0151 | 0.0002 | 0.0027 | 0.00056 | 0.0001 | 0.001 | 0.0066 | 0.0003 | 0.0012 | 0.0009 | 0.0072 | 0.001 | 0.0308 | 0.0019 | 0.001 | 0.0007 | 0.0049 | 1 | 0 | 30.5 | 0 | 5.2 | 0 | 0 | 2.4 | 0 | 4.1
34996 | 6.1 | 6.1 | 0 | 6650 | 6650 | 12379 | 1.43 | 0.45 | 0.41 | 0.02 | 0.02 | 0 | 10.54 | 0.61 | 0.65 | 0 | 0 | 0 | 0 | 79.56 | 43871.74 | 43871.7 | 43871.64 | 43871.69 | 43871.75 | 3386 | 486.77 | 6881 | 4479 | 5469 | 4839 | -2.72 | -7.92 | -2.85 | -1.14 | 33.17 | 15.41 | 25.28 | 31.08 | #DIV/0! | #DIV/0! | #DIV/0! | -461.78 | 11.33 | 0.6 | 0.374 | 1.54 | 0.322 | 84.4 | 11.56 | 0.707 | 0.0195 | 0.0115 | 0.0236 | 0.191 | 0.71 | 0.0569 | 0.0016 | 0.0561 | 0.0166 | 0.0002 | 0.0026 | 0.00062 | 0.0001 | 0.001 | 0.0066 | 0.0003 | 0.0011 | 0.00094 | 0.0073 | 0.001 | 0.0292 | 0.0019 | 0.001 | 0.00079 | 0.005 | 1 | 0 | 0 | 0 | 2.2 | 0 | 0 | 0 | 0 | 2.9
34997 | 9.6 | 9.6 | 0 | 6715 | 6715 | 12379 | 1.43 | 0.46 | 0.42 | 0.02 | 0.02 | 0 | 10.56 | 0.62 | 0.65 | 0 | 0 | 0 | 0 | 80.43 | 43871.8 | 43871.76 | 43871.71 | 43871.75 | 43871.81 | 3377 | 502.16 | 6419 | 4138 | 4891 | 4410 | -2.97 | -6.48 | -0.45 | -1.47 | 25.86 | 8.8 | 26.15 | 35.88 | #DIV/0! | #DIV/0! | #DIV/0! | -327.77 | 4.87 | 0.71 | 0.408 | 1.53 | 0.362 | 84.4 | 11.49 | 0.7 | 0.0192 | 0.0107 | 0.0234 | 0.191 | 0.688 | 0.0462 | 0.0017 | 0.0554 | 0.0129 | 0.0002 | 0.0026 | 0.00061 | 0.0001 | 0.001 | 0.0066 | 0.0003 | 0.0011 | 0.0009 | 0.0073 | 0.001 | 0.03 | 0.0019 | 0.001 | 0.00086 | 0.0051 | 2 | 0 | 0 | 0 | 3.1 | 0 | 0 | 1 | 0 | 3.5
35113 | 30.3 | 30.3 | 0 | 6739 | 6739 | 12379 | 1.39 | 0.48 | 0.42 | 0.02 | 0.02 | 0 | 10.6 | 0.65 | 0.67 | 0 | 0 | 0 | 0 | 80.7 | 43885.61 | 43885.57 | 43885.52 | 43885.56 | 43885.61 | 3214 | 486.31 | 6890 | 4499 | 5507 | 4221 | -1.44 | -6.03 | 7.57 | -2.16 | 27.21 | 6.69 | 23.44 | 35.47 | #DIV/0! | #DIV/0! | #DIV/0! | -302.12 | -176.47 | 0.46 | 0.414 | 1.5 | 0.368 | 84.6 | 11.32 | 0.723 | 0.02 | 0.0104 | 0.0264 | 0.18 | 0.65 | 0.0612 | 0.0032 | 0.0588 | 0.0145 | 0.0002 | 0.0032 | 0.00061 | 0.0001 | 0.001 | 0.0068 | 0.0003 | 0.0013 | 0.0011 | 0.0072 | 0.001 | 0.0266 | 0.0015 | 0.001 | 0.00063 | 0.002 | 1 | 0 | 19.3 | 0 | 1.1 | 0 | 0 | 4.7 | 0 | 4.2
35128 | 6.8 | 6.8 | 0 | 6926 | 6926 | 12379 | 1.5 | 0.45 | 0.54 | 0.02 | 0.01 | 0 | 10.9 | 0.66 | 0.68 | 0 | 0 | 0.01 | 0 | 82.81 | 43886.61 | 43886.56 | 43886.5 | 43886.54 | 43886.61 | 3450 | 501.23 | 7479 | 4498 | 6057 | 5076 | -4.13 | -5.14 | 0.44 | -1.12 | 23.63 | 16.45 | 19.66 | 25.31 | #DIV/0! | #DIV/0! | #DIV/0! | -94.27 | -233.87 | 0.78 | 0.466 | 1.55 | 0.356 | 84.2 | 11.63 | 0.707 | 0.0199 | 0.0114 | 0.0217 | 0.154 | 0.69 | 0.0512 | 0.0094 | 0.0539 | 0.0138 | 0.0002 | 0.0035 | 0.0006 | 0.0001 | 0.001 | 0.0066 | 0.0003 | 0.001 | 0.001 | 0.0081 | 0.001 | 0.0212 | 0.0018 | 0.001 | 0.00069 | 0.002 | 1 | 0 | 0 | 0 | 2.4 | 0 | 0 | 1.3 | 0 | 2.1
35180 | 21.9 | 21.9 | 0 | 6717 | 6717 | 12379 | 1.4 | 0.44 | 0.4 | 0.03 | 0.02 | 0 | 10.59 | 0.64 | 0.65 | 0 | 0 | 0 | 0 | 80.47 | 43892.94 | 43892.89 | 43892.84 | 43892.88 | 43892.94 | 3445 | 516.72 | 6636 | 4499 | 5273 | 4851 | -4.01 | 0.74 | -7.93 | 0.47 | 15.67 | 5.1 | 24.91 | 23.73 | #DIV/0! | #DIV/0! | #DIV/0! | -347.8 | -93.76 | 0.85 | 0.402 | 1.47 | 0.393 | 84.3 | 11.64 | 0.674 | 0.0202 | 0.0129 | 0.0255 | 0.182 | 0.745 | 0.0487 | 0.0015 | 0.058 | 0.0131 | 0.0002 | 0.0026 | 0.00051 | 0.0001 | 0.001 | 0.0069 | 0.0003 | 0.001 | 0.001 | 0.0074 | 0.001 | 0.0278 | 0.0017 | 0.001 | 0.00061 | 0.002 | 1 | 0 | 15 | 0 | 5.9 | 0 | 0 | 0 | 0 | 0
35224 | 19.7 | 19.7 | 0 | 6706 | 6706 | 12379 | 1.4 | 0.44 | 0.5 | 0.02 | 0.01 | 0.02 | 10.58 | 0.64 | 0.66 | 0.02 | 0.02 | 0.01 | 0 | 80.16 | 43896.12 | 43896.07 | 43896.02 | 43896.06 | 43896.12 | 3500 | 526.87 | 7085 | 4569 | 5496 | 4857 | -3.46 | -2.67 | 6.84 | 3.01 | 27.48 | 12.73 | 21.64 | 21.59 | 13.01 | -137.11 | -613.96 | -111.07 | #DIV/0! | 0.52 | 0.461 | 1.44 | 0.337 | 84.4 | 11.58 | 0.695 | 0.0184 | 0.0112 | 0.0227 | 0.177 | 0.651 | 0.0495 | 0.0036 | 0.0528 | 0.0144 | 0.0002 | 0.0026 | 0.00062 | 0.0001 | 0.001 | 0.0064 | 0.0003 | 0.001 | 0.001 | 0.0083 | 0.001 | 0.0235 | 0.0019 | 0.001 | 0.0006 | 0.002 | 1 | 0 | 0 | 0 | 4.1 | 0 | 0 | 4.7 | 0 | 9.9
35225 | 21.2 | 21.2 | 0 | 6696 | 6696 | 12379 | 1.41 | 0.44 | 0.49 | 0.02 | 0.01 | 0.02 | 10.61 | 0.64 | 0.66 | 0.02 | 0.02 | 0.01 | 0 | 79.99 | 43896.18 | 43896.14 | 43896.08 | 43896.12 | 43896.18 | 3384 | 511.1 | 6775 | 4188 | 5330 | 4515 | -1.68 | -3.03 | 3.96 | 2.03 | 28.58 | 17.02 | 21.37 | 18.85 | 12 | -113.79 | -594.4 | -106.72 | #DIV/0! | 0.21 | 0.434 | 1.46 | 0.333 | 84.6 | 11.43 | 0.702 | 0.0185 | 0.0116 | 0.023 | 0.175 | 0.675 | 0.0447 | 0.0021 | 0.0473 | 0.0138 | 0.0002 | 0.0026 | 0.00058 | 0.0001 | 0.001 | 0.0063 | 0.0003 | 0.001 | 0.00099 | 0.0074 | 0.001 | 0.0225 | 0.002 | 0.001 | 0.00072 | 0.002 | 1 | 0 | 6.5 | 0 | 3.1 | 0 | 0 | 2.6 | 0 | 8
35274 | 25.2 | 25.2 | 0 | 6615 | 6615 | 12379 | 1.37 | 0.47 | 0.41 | 0.02 | 0.01 | 0 | 10.53 | 0.63 | 0.66 | 0 | 0.04 | 0 | 0 | 79.07 | 43902.84 | 43902.8 | 43902.74 | 43902.78 | 43902.85 | 3618 | 548.43 | 7681 | 5249 | 6298 | 5053 | -1.8 | -3.39 | 3.94 | 0.91 | 25.24 | 12.31 | 19.43 | 57.35 | #DIV/0! | #DIV/0! | -374.69 | -366.22 | -41.04 | 0.44 | 0.383584 | 1.452856 | 0.374299 | 84.453714 | 11.499691 | 0.704268 | 0.01925 | 0.006343 | 0.028511 | 0.190162 | 0.677823 | 0.077793 | 0.001663 | 0.065618 | 0.016175 | 0 | 0.0001 | 0 | 0.000509 | 0.003769 | 0.0037 | 0.000491 | 0.004635 | 0.000454 | 0 | 0.001 | 0.030087 | 0 | 0.003505 | 0 | 0 | 1 | 0 | 0 | 0 | 3 | 10 | 0 | 2.3 | 0 | 8.9
35275 | 23.5 | 23.5 | 0 | 6805 | 6805 | 12379 | 1.39 | 0.48 | 0.42 | 0.02 | 0.01 | 0 | 10.69 | 0.65 | 0.67 | 0 | 0.04 | 0 | 0 | 81.5 | 43902.92 | 43902.88 | 43902.81 | 43902.85 | 43902.93 | 3506 | 527.69 | 7970 | 5204 | 6402 | 5649 | -1.92 | -5.98 | 3.3 | -3.52 | 26.19 | 11.92 | 21.45 | 59.12 | #DIV/0! | #DIV/0! | -334.73 | -188.9 | -69.69 | 0.53 | 0.38941 | 1.496991 | 0.371319 | 84.544234 | 11.359273 | 0.723098 | 0.018669 | 0.006025 | 0.026617 | 0.18047 | 0.679823 | 0.086595 | 0.001945 | 0.060912 | 0.01038 | 0 | 0.0001 | 0 | 0.00051 | 0.003443 | 0.003354 | 0.000528 | 0.004138 | 0.000441 | 0 | 0.001 | 0.027904 | 0 | 0.002821 | 0 | 0 | 1 | 0 | 14.2 | 0 | 1.2 | 0 | 0 | 2.2 | 0 | 4.9
35276 | 24.9 | 24.9 | 0 | 6660 | 6660 | 12379 | 1.37 | 0.47 | 0.41 | 0.02 | 0.01 | 0 | 10.58 | 0.64 | 0.66 | 0 | 0.04 | 0 | 0 | 79.63 | 43902.99 | 43902.94 | 43902.89 | 43902.93 | 43902.99 | 2949 | 443.13 | 7030 | 3946 | 5532 | 4564 | -1.5 | -7.86 | -0.06 | 1.19 | 25.02 | 10.76 | 19.79 | 50.4 | #DIV/0! | #DIV/0! | -339.64 | -212.72 | -51.3 | 0.44 | 0.391687 | 1.445164 | 0.376506 | 84.481181 | 11.440917 | 0.73705 | 0.019154 | 0.007359 | 0.031327 | 0.179056 | 0.706998 | 0.063936 | 0.001772 | 0.061318 | 0.010776 | 0 | 0.0001 | 0 | 0.000544 | 0.003105 | 0.003392 | 0.000525 | 0.004601 | 0.00047 | 0 | 0.001 | 0.029391 | 0 | 0.002673 | 0 | 0 | 1 | 0 | 4.8 | 0 | 0 | 10 | 0 | 0 | 0 | 9.1
35281 | 20.2 | 20.2 | 0 | 6705 | 6705 | 12379 | 1.37 | 0.48 | 0.43 | 0.02 | 0.02 | 0 | 10.59 | 0.64 | 0.66 | 0 | 0 | 0 | 0 | 80.25 | 43906.48 | 43906.44 | 43906.38 | 43906.42 | 43906.49 | 3522 | 528.27 | 7184 | 4441 | 5757 | 4933 | -1.35 | -8.94 | 2.81 | -4.53 | 26.09 | 13.73 | 25.08 | 27.93 | #DIV/0! | #DIV/0! | #DIV/0! | -384.93 | 12.72 | 0.52 | 0.391 | 1.52 | 0.374 | 84.5 | 11.36 | 0.743 | 0.0196 | 0.0124 | 0.0309 | 0.192 | 0.683 | 0.0602 | 0.0022 | 0.0532 | 0.0179 | 0.0002 | 0.0025 | 0.00062 | 0.0001 | 0.001 | 0.0071 | 0.0003 | 0.0023 | 0.0011 | 0.0078 | 0.001 | 0.0255 | 0.0021 | 0.0011 | 0.00066 | 0.0021 | 1 | 0 | 14 | 0 | 0 | 0 | 0 | 1.8 | 0 | 3.4
35284 | 3.8 | 3.8 | 0 | 6690 | 6690 | 12379 | 1.37 | 0.48 | 0.42 | 0.02 | 0.02 | 0 | 10.58 | 0.64 | 0.66 | 0 | 0 | 0 | 0 | 80.06 | 43906.69 | 43906.65 | 43906.59 | 43906.64 | 43906.7 | 3561 | 528.65 | 7033 | 4474 | 5490 | 4843 | -2.29 | -8.87 | -2.23 | -5.74 | 39.4 | 21.46 | 26.18 | 29.07 | #DIV/0! | #DIV/0! | #DIV/0! | -278.42 | 63.58 | 0.63 | 0.354 | 1.54 | 0.306 | 84.4 | 11.48 | 0.741 | 0.0193 | 0.0122 | 0.0228 | 0.192 | 0.719 | 0.0448 | 0.00092 | 0.0538 | 0.014 | 0.0002 | 0.0023 | 0.00071 | 0.0001 | 0.001 | 0.0066 | 0.0003 | 0.0016 | 0.001 | 0.0076 | 0.001 | 0.0243 | 0.0022 | 0.0011 | 0.00077 | 0.0021 | 1 | 0 | 0 | 0 | 0 | 0 | 0 | 0 | 0 | 2.8
35285 | 21.5 | 21.5 | 0 | 6690 | 6690 | 12379 | 1.37 | 0.48 | 0.42 | 0.02 | 0.02 | 0 | 10.58 | 0.64 | 0.66 | 0 | 0 | 0 | 0 | 80.06 | 43906.76 | 43906.71 | 43906.66 | 43906.7 | 43906.76 | 3331 | 505.77 | 6739 | 4016 | 5148 | 4557 | -1.49 | -11.07 | -0.1 | 1.12 | 38.21 | 18.58 | 25.03 | 29.07 | #DIV/0! | #DIV/0! | #DIV/0! | -273.02 | 4.99 | 0.39 | 0.367 | 1.44 | 0.312 | 84.6 | 11.39 | 0.756 | 0.0196 | 0.0122 | 0.0229 | 0.197 | 0.704 | 0.0492 | 0.0024 | 0.0522 | 0.0138 | 0.0002 | 0.0023 | 0.00068 | 0.00023 | 0.001 | 0.0065 | 0.0003 | 0.0027 | 0.0011 | 0.0075 | 0.001 | 0.0228 | 0.0021 | 0.0011 | 0.0007 | 0.0021 | 1 | 0 | 11.1 | 0 | 0 | 0 | 0 | 0.4 | 0 | 9
35342 | 41.1 | 41.1 | 0 | 6698 | 6698 | 12379 | 1.41 | 0.49 | 0.47 | 0.02 | 0.01 | 0 | 10.59 | 0.64 | 0.67 | 0 | 0.05 | 0.01 | 0 | 80 | 43915.08 | 43915.03 | 43914.98 | 43915.02 | 43915.08 | 3444 | 527.01 | 6874 | 4440 | 5508 | 4806 | -2.53 | -5.95 | 13.74 | -4.17 | 27.66 | 17.27 | 11.59 | 22.56 | #DIV/0! | #DIV/0! | -234.24 | -156.48 | -17.22 | 0.43 | 0.414 | 1.56 | 0.379 | 84.4 | 11.51 | 0.724 | 0.0199 | 0.0101 | 0.0218 | 0.189 | 0.608 | 0.04 | 0.0021 | 0.0486 | 0.0139 | 0.0002 | 0.0026 | 0.00067 | 0.0001 | 0.001 | 0.0066 | 0.0003 | 0.0041 | 0.0011 | 0.0073 | 0.001 | 0.0239 | 0.002 | 0.0012 | 0.00061 | 0.0022 | 1 | 0 | 30 | 0 | 0.7 | 0 | 0 | 8.1 | 0 | 1.3
35344 | 46.8 | 46.8 | 0 | 6712 | 6712 | 12379 | 1.41 | 0.49 | 0.48 | 0.02 | 0.01 | 0 | 10.55 | 0.64 | 0.66 | 0 | 0.05 | 0.01 | 0 | 80.25 | 43915.21 | 43915.17 | 43915.11 | 43915.15 | 43915.22 | 3355 | 505.04 | 7221 | 4557 | 5629 | 4898 | -1.71 | -3.23 | -0.75 | -2.66 | 28.58 | 14.9 | 13.6 | 22.57 | #DIV/0! | #DIV/0! | -269.39 | -145.04 | -56.61 | 0.41 | 0.43 | 1.53 | 0.372 | 84.5 | 11.35 | 0.698 | 0.0194 | 0.0101 | 0.0299 | 0.205 | 0.704 | 0.0569 | 0.0028 | 0.0524 | 0.0138 | 0.0002 | 0.0029 | 0.00062 | 0.0001 | 0.001 | 0.0067 | 0.0003 | 0.0021 | 0.0011 | 0.0074 | 0.001 | 0.0243 | 0.002 | 0.0011 | 0.00066 | 0.002 | 1 | 0 | 34 | 0 | 3.8 | 0 | 0 | 5.3 | 0 | 2.7
35345 | 79.4 | 79.4 | 0 | 6747 | 6747 | 12379 | 1.41 | 0.5 | 0.48 | 0.02 | 0.01 | 0 | 10.6 | 0.65 | 0.67 | 0 | 0.05 | 0.01 | 0 | 80.67 | 43915.28 | 43915.24 | 43915.18 | 43915.22 | 43915.29 | 3383 | 512.81 | 7829 | 4595 | 6115 | 5132 | 0.86 | -4.24 | 5.1 | -0.89 | 31.07 | 15.2 | 15.74 | 18.49 | #DIV/0! | #DIV/0! | -282.77 | -183.61 | -85.54 | -0.05 | 0.425 | 1.5 | 0.361 | 84.9 | 11.05 | 0.71 | 0.0189 | 0.0106 | 0.0215 | 0.217 | 0.666 | 0.045 | 0.0033 | 0.0496 | 0.0157 | 0.0002 | 0.0026 | 0.0006 | 0.0001 | 0.001 | 0.0065 | 0.0003 | 0.0018 | 0.0011 | 0.0076 | 0.001 | 0.0245 | 0.0019 | 0.0012 | 0.00056 | 0.0021 | 1 | 0 | 69.1 | 0 | 2.9 | 0 | 0 | 3.7 | 0 | 2.7
35346 | 50.6 | 50.6 | 0 | 6697 | 6697 | 12379 | 1.41 | 0.49 | 0.47 | 0.02 | 0.01 | 0 | 10.58 | 0.64 | 0.66 | 0 | 0.05 | 0.01 | 0 | 80.01 | 43915.35 | 43915.3 | 43915.25 | 43915.29 | 43915.35 | 3479 | 513.58 | 7104 | 4080 | 5259 | 4470 | -1.19 | -5.93 | 11.64 | -1.63 | 37.42 | 11.44 | 15.96 | 24.14 | #DIV/0! | #DIV/0! | -244.67 | -211.62 | -67.43 | 0.23 | 0.442 | 1.52 | 0.327 | 84.6 | 11.34 | 0.721 | 0.0189 | 0.0099 | 0.0218 | 0.193 | 0.621 | 0.043 | 0.003 | 0.0503 | 0.0171 | 0.0002 | 0.0028 | 0.00066 | 0.0001 | 0.001 | 0.0064 | 0.0003 | 0.0027 | 0.0011 | 0.0074 | 0.001 | 0.022 | 0.0019 | 0.0012 | 0.00057 | 0.002 | 1 | 0 | 36.2 | 0 | 2 | 0 | 0 | 7.4 | 0 | 4
35347 | 7.3 | 7.3 | 0 | 6697 | 6697 | 12379 | 1.42 | 0.49 | 0.44 | 0.02 | 0.02 | 0 | 10.58 | 0.64 | 0.66 | 0 | 0 | 0 | 0 | 80.09 | 43915.42 | 43915.37 | 43915.31 | 43915.35 | 43915.42 | 3390 | 510.93 | 7439 | 4505 | 5672 | 5024 | -2.15 | -12.89 | 0.7 | -2.46 | 35.25 | 13.3 | 25.37 | 40.97 | #DIV/0! | #DIV/0! | #DIV/0! | -218.25 | #DIV/0! | 0.56 | 0.404 | 1.54 | 0.339 | 84.4 | 11.45 | 0.768 | 0.0196 | 0.0096 | 0.0224 | 0.192 | 0.69 | 0.048 | 0.0029 | 0.05 | 0.0139 | 0.0002 | 0.0026 | 0.00069 | 0.0001 | 0.001 | 0.0067 | 0.0003 | 0.0016 | 0.0011 | 0.0074 | 0.001 | 0.0242 | 0.0021 | 0.0012 | 0.00068 | 0.002 | 1 | 0 | 2.1 | 0 | 0 | 0 | 0 | 1.4 | 0 | 2.8
35374 | 73.1 | 73.1 | 0 | 6671 | 6671 | 12379 | 1.27 | 0.49 | 0.52 | 0.02 | 0.02 | 0 | 10.57 | 0.64 | 0.66 | 0 | 0 | 0.01 | 0 | 79.81 | 43920.61 | 43920.57 | 43920.47 | 43920.56 | 43920.62 | 3396 | 500.66 | 6801 | 3960 | 5303 | 4484 | 0.46 | -6.35 | -1.08 | -17.85 | 29.2 | 24.45 | 23.26 | 42.87 | #DIV/0! | #DIV/0! | #DIV/0! | -47.8 | #DIV/0! | 0.48 | 0.42 | 1.59 | 0.369 | 84.5 | 11.19 | 0.72 | 0.0182 | 0.0095 | 0.0189 | 0.309 | 0.707 | 0.0265 | 0.0024 | 0.0524 | 0.0111 | 0.0002 | 0.0026 | 0.00066 | 0.0001 | 0.001 | 0.0071 | 0.0003 | 0.0033 | 0.0011 | 0.0072 | 0.001 | 0.0288 | 0.002 | 0.0014 | 0.00062 | 0.002 | 1 | 19.8 | 40.2 | 0 | 7.1 | 0 | 0 | 5 | 0 | 0
35376 | 112.5 | 112.5 | 0 | 6676 | 6676 | 12379 | 1.27 | 0.49 | 0.52 | 0.02 | 0.02 | 0 | 10.57 | 0.64 | 0.66 | 0 | 0 | 0.01 | 0 | 79.87 | 43920.75 | 43920.71 | 43920.61 | 43920.69 | 43920.76 | 3496 | 512.84 | 7229 | 4380 | 5664 | 5031 | 0.17 | 4.98 | 13.26 | -5.35 | 26.77 | 23.47 | 19.99 | 37.54 | #DIV/0! | #DIV/0! | #DIV/0! | -110.47 | #DIV/0! | 0.13 | 0.424 | 1.42 | 0.383 | 84.8 | 11.22 | 0.646 | 0.019 | 0.0104 | 0.0199 | 0.295 | 0.607 | 0.0334 | 0.0019 | 0.0488 | 0.0157 | 0.0002 | 0.0026 | 0.00055 | 0.0001 | 0.001 | 0.0068 | 0.0003 | 0.0045 | 0.0011 | 0.0075 | 0.001 | 0.0294 | 0.0018 | 0.0017 | 0.00048 | 0.002 | 1 | 0 | 83.3 | 0 | 9.4 | 0 | 0 | 8.7 | 0 | 10.1
35377 | 90.9 | 90.9 | 0 | 6671 | 6671 | 12379 | 1.27 | 0.49 | 0.52 | 0.02 | 0.02 | 0 | 10.58 | 0.64 | 0.66 | 0 | 0 | 0.01 | 0 | 79.79 | 43920.82 | 43920.78 | 43920.68 | 43920.76 | 43920.82 | 3545 | 529.03 | 7224 | 4657 | 5679 | 4986 | -0.75 | -4.42 | 6.68 | -13.33 | 25.47 | 23.88 | 21.33 | 37.58 | #DIV/0! | #DIV/0! | #DIV/0! | -91.37 | #DIV/0! | 0.57 | 0.422 | 1.53 | 0.39 | 84.4 | 11.34 | 0.711 | 0.0187 | 0.0104 | 0.0199 | 0.306 | 0.654 | 0.0385 | 0.0039 | 0.0486 | 0.0142 | 0.0002 | 0.0026 | 0.00061 | 0.0001 | 0.001 | 0.0068 | 0.0003 | 0.0042 | 0.0011 | 0.0075 | 0.001 | 0.0255 | 0.0019 | 0.0015 | 0.00058 | 0.002 | 1 | 0 | 75.4 | 0 | 7.2 | 0 | 0 | 4.3 | 0 | 3
35379 | 90.9 | 90.9 | 0 | 6566 | 6566 | 12379 | 1.27 | 0.49 | 0.51 | 0.02 | 0.02 | 0 | 10.58 | 0.64 | 0.66 | 0 | 0 | 0.01 | 0 | 78.33 | 43920.95 | 43920.91 | 43920.81 | 43920.89 | 43920.96 | 3369 | 498.67 | 7350 | 4379 | 5819 | 5169 | 1.35 | -4.22 | 4.64 | -10.22 | 27.49 | 24.32 | 24.03 | 39.76 | #DIV/0! | #DIV/0! | #DIV/0! | -111.08 | #DIV/0! | 0.2 | 0.415 | 1.51 | 0.382 | 84.5 | 11.28 | 0.721 | 0.0182 | 0.0101 | 0.0197 | 0.305 | 0.679 | 0.0311 | 0.0032 | 0.0516 | 0.0149 | 0.0002 | 0.0027 | 0.00062 | 0.00012 | 0.001 | 0.0067 | 0.0003 | 0.0025 | 0.0011 | 0.0074 | 0.001 | 0.0273 | 0.002 | 0.0014 | 0.00057 | 0.002 | 1 | 0 | 72.5 | 0 | 6.3 | 0 | 0 | 7.5 | 0 | 3.6
35383 | 21.9 | 21.9 | 0 | 6687 | 6687 | 12379 | 1.27 | 0.49 | 0.52 | 0.02 | 0.02 | 0 | 10.59 | 0.64 | 0.66 | 0 | 0 | 0.01 | 0 | 80 | 43921.2 | 43921.16 | 43921.07 | 43921.15 | 43921.21 | 3221 | 474.79 | 6968 | 4017 | 5179 | 4627 | -1.25 | -0.99 | 1.88 | -13.5 | 21.37 | 21.56 | 23.34 | 35.73 | #DIV/0! | #DIV/0! | #DIV/0! | -78.05 | #DIV/0! | 0.72 | 0.435 | 1.53 | 0.411 | 84.3 | 11.38 | 0.686 | 0.0182 | 0.0107 | 0.0562 | 0.213 | 0.686 | 0.195 | 0.0026 | 0.048 | 0.0133 | 0.0002 | 0.0027 | 0.00072 | 0.0001 | 0.001 | 0.007 | 0.0003 | 0.0019 | 0.0011 | 0.0079 | 0.001 | 0.0239 | 0.0021 | 0.001 | 0.00062 | 0.002 | 1 | 0 | 11.2 | 0 | 4.9 | 0 | 0 | 2 | 0 | 2.8
35389 | 51.4 | 51.4 | 0 | 6692 | 6692 | 12379 | 1.27 | 0.49 | 0.5 | 0.02 | 0.02 | 0 | 10.62 | 0.65 | 0.66 | 0 | 0 | 0.01 | 0 | 80.05 | 43921.61 | 43921.57 | 43921.47 | 43921.56 | 43921.62 | 3370 | 505.48 | 6738 | 4320 | 5234 | 4649 | -2.42 | -1.28 | 4.21 | -13.4 | 26.85 | 24.85 | 24.13 | 37.67 | #DIV/0! | #DIV/0! | #DIV/0! | -80.09 | #DIV/0! | 0.58 | 0.398 | 1.53 | 0.384 | 84.4 | 11.54 | 0.693 | 0.018 | 0.0104 | 0.0204 | 0.184 | 0.672 | 0.0377 | 0.0021 | 0.043 | 0.0132 | 0.0002 | 0.0024 | 0.00067 | 0.0001 | 0.001 | 0.0068 | 0.0003 | 0.0036 | 0.0011 | 0.0074 | 0.001 | 0.0244 | 0.002 | 0.0011 | 0.00053 | 0.002 | 1 | 0 | 40 | 0 | 3.9 | 0 | 0 | 2.9 | 0 | 3.6
35392 | 43.9 | 43.9 | 0 | 6707 | 6707 | 12379 | 1.27 | 0.49 | 0.5 | 0.02 | 0.02 | 0 | 10.61 | 0.64 | 0.66 | 0 | 0 | 0.01 | 0 | 80.28 | 43921.81 | 43921.76 | 43921.66 | 43921.75 | 43921.81 | 3266 | 474.3 | 7172 | 4377 | 5695 | 5110 | -3.71 | -11.14 | -7.95 | -13.77 | 25.02 | 16.14 | 21.36 | 33.91 | #DIV/0! | #DIV/0! | #DIV/0! | -92.78 | #DIV/0! | 1 | 0.447 | 1.53 | 0.392 | 84.1 | 11.64 | 0.755 | 0.0186 | 0.011 | 0.023 | 0.197 | 0.754 | 0.0323 | 0.0032 | 0.0482 | 0.0144 | 0.0002 | 0.0028 | 0.0006 | 0.0001 | 0.001 | 0.0071 | 0.0003 | 0.003 | 0.0011 | 0.0078 | 0.001 | 0.0336 | 0.0021 | 0.0015 | 0.00057 | 0.002 | 1 | 0 | 40 | 0 | 0 | 0 | 0 | 0 | 0 | 2.9
35394 | 30.2 | 30.2 | 0 | 6677 | 6677 | 12379 | 1.27 | 0.49 | 0.5 | 0.02 | 0.02 | 0 | 10.59 | 0.64 | 0.66 | 0 | 0 | 0.01 | 0 | 79.89 | 43921.94 | 43921.9 | 43921.8 | 43921.88 | 43921.94 | 3514 | 521.67 | 7275 | 4892 | 5852 | 5166 | -3.7 | -11.42 | -4.83 | -7.57 | 24.87 | 21.62 | 27.74 | 38.17 | #DIV/0! | #DIV/0! | #DIV/0! | -89.62 | #DIV/0! | 0.84 | 0.417 | 1.45 | 0.393 | 84.2 | 11.67 | 0.758 | 0.0171 | 0.0103 | 0.0187 | 0.184 | 0.734 | 0.0323 | 0.0036 | 0.0454 | 0.0141 | 0.0002 | 0.0028 | 0.00063 | 0.0001 | 0.001 | 0.0066 | 0.0003 | 0.0015 | 0.0011 | 0.008 | 0.001 | 0.0292 | 0.0022 | 0.0013 | 0.00045 | 0.002 | 1 | 0 | 20 | 0 | 0 | 0 | 0 | 0 | 0 | 9.2
35395 | 12 | 12 | 0 | 6682 | 6682 | 12379 | 1.27 | 0.49 | 0.5 | 0.02 | 0.02 | 0 | 10.59 | 0.64 | 0.66 | 0 | 0 | 0.01 | 0 | 79.96 | 43922 | 43921.96 | 43921.86 | 43921.95 | 43922.01 | 3029 | 457.48 | 6900 | 3892 | 5274 | 4640 | -2.53 | -8.41 | 1.67 | -7.63 | 29.62 | 17.32 | 24.77 | 38.15 | #DIV/0! | #DIV/0! | #DIV/0! | -101.27 | #DIV/0! | 0.74 | 0.441 | 1.45 | 0.368 | 84.3 | 11.53 | 0.737 | 0.0178 | 0.0103 | 0.0195 | 0.234 | 0.688 | 0.0385 | 0.0095 | 0.0613 | 0.015 | 0.0002 | 0.0029 | 0.00054 | 0.00037 | 0.001 | 0.0068 | 0.0003 | 0.0031 | 0.0011 | 0.0151 | 0.001 | 0.0255 | 0.002 | 0.0019 | 0.00041 | 0.002 | 1 | 0 | 0 | 0 | 0 | 0 | 0 | 1.7 | 0 | 9.3
35396 | 27 | 27 | 0 | 6682 | 6682 | 12379 | 1.27 | 0.49 | 0.5 | 0.02 | 0.02 | 0 | 10.59 | 0.64 | 0.66 | 0 | 0 | 0.01 | 0 | 79.96 | 43922.06 | 43922.02 | 43921.93 | 43922.01 | 43922.07 | 3295 | 493.41 | 6717 | 3959 | 5131 | 4472 | -1.38 | -4.59 | 8.53 | -8.37 | 35.36 | 31.76 | 28.15 | 39.35 | #DIV/0! | #DIV/0! | #DIV/0! | -66.38 | #DIV/0! | 0.26 | 0.364 | 1.46 | 0.338 | 84.7 | 11.4 | 0.711 | 0.017 | 0.0101 | 0.0185 | 0.184 | 0.64 | 0.0286 | 0.0017 | 0.0485 | 0.0124 | 0.0002 | 0.0026 | 0.00056 | 0.0001 | 0.001 | 0.0068 | 0.0003 | 0.0021 | 0.001 | 0.0097 | 0.001 | 0.0258 | 0.002 | 0.0014 | 0.00044 | 0.002 | 1 | 0 | 9.9 | 0 | 2.4 | 0 | 0 | 5.6 | 0 | 8.1
35398 | 33.9 | 33.9 | 0 | 6682 | 6682 | 12379 | 1.27 | 0.49 | 0.5 | 0.02 | 0.02 | 0 | 10.59 | 0.64 | 0.66 | 0 | 0 | 0.01 | 0 | 79.96 | 43922.19 | 43922.15 | 43922.05 | 43922.13 | 43922.2 | 3267 | 486.38 | 7164 | 3875 | 5514 | 4452 | -1.38 | -10.77 | 0.81 | -12.83 | 30.39 | 31.38 | 26.46 | 27.34 | #DIV/0! | #DIV/0! | #DIV/0! | -79.8 | #DIV/0! | 0.5 | 0.366 | 1.52 | 0.364 | 84.5 | 11.4 | 0.753 | 0.0174 | 0.0121 | 0.0189 | 0.179 | 0.694 | 0.0342 | 0.0033 | 0.0475 | 0.0134 | 0.0002 | 0.0027 | 0.0006 | 0.0001 | 0.001 | 0.0068 | 0.0003 | 0.0017 | 0.001 | 0.0086 | 0.001 | 0.0264 | 0.0021 | 0.0012 | 0.00047 | 0.002 | 1 | 0 | 28 | 0 | 0 | 0 | 0 | 1.1 | 0 | 3.8
35400 | 41 | 41 | 0 | 6243 | 6243 | 12379 | 1.21 | 0.46 | 0.43 | 0.02 | 0.01 | 0 | 9.83 | 0.6 | 0.61 | 0 | 0 | 0 | 0 | 74.78 | 43922.33 | 43922.28 | 43922.18 | 43922.27 | 43922.33 | 3358 | 496.08 | 6862 | 4560 | 5511 | 4960 | -1.9 | -5.13 | -2.59 | -5.82 | 22.71 | 22.04 | 26.34 | 42.19 | #DIV/0! | #DIV/0! | #DIV/0! | -180.83 | #DIV/0! | 0.6 | 0.382 | 1.46 | 0.408 | 84.5 | 11.39 | 0.713 | 0.0186 | 0.0096 | 0.0203 | 0.185 | 0.709 | 0.0424 | 0.0018 | 0.0559 | 0.0139 | 0.0002 | 0.0025 | 0.00053 | 0.0001 | 0.001 | 0.0072 | 0.0003 | 0.0025 | 0.0011 | 0.0076 | 0.001 | 0.0331 | 0.0021 | 0.0012 | 0.0005 | 0.002 | 1 | 0 | 30.3 | 0 | 2.2 | 0 | 0 | 0 | 0 | 7.5
35432 | 50.3 | 50.3 | 0 | 6767 | 6767 | 12379 | 1.29 | 0.47 | 0.46 | 0.03 | 0.02 | 0 | 10.64 | 0.65 | 0.66 | 0 | 0 | 0 | 0 | 81.15 | 43924.61 | 43924.57 | 43924.47 | 43924.56 | 43924.61 | 3308 | 495.36 | 6342 | 3970 | 4965 | 4319 | -3.8 | -10.2 | 0.43 | -8.73 | 13.9 | 9.34 | 20.86 | 53.43 | #DIV/0! | #DIV/0! | #DIV/0! | -199.29 | #DIV/0! | 1.06 | 0.435 | 1.47 | 0.42 | 84.2 | 11.58 | 0.751 | 0.0209 | 0.0087 | 0.0308 | 0.189 | 0.686 | 0.0727 | 0.0037 | 0.0512 | 0.0136 | 0.0002 | 0.0029 | 0.00061 | 0.0001 | 0.001 | 0.0072 | 0.0003 | 0.0035 | 0.0011 | 0.0085 | 0.001 | 0.0271 | 0.002 | 0.0012 | 0.0006 | 0.002 | 1 | 0 | 40 | 0 | 0 | 0 | 0 | 1.5 | 0 | 7.8
35433 | 39.8 | 39.8 | 0 | 6655 | 6655 | 12379 | 1.33 | 0.46 | 0.45 | 0.02 | 0.02 | 0 | 10.5 | 0.64 | 0.66 | 0 | 0 | 0 | 0 | 79.69 | 43924.67 | 43924.63 | 43924.53 | 43924.62 | 43924.68 | 3481 | 521.26 | 6822 | 4405 | 5319 | 4739 | -4.81 | -3.65 | 4.01 | -7.31 | 18.36 | 11.51 | 25.45 | 44.16 | #DIV/0! | #DIV/0! | #DIV/0! | -201.06 | #DIV/0! | 1.03 | 0.42 | 1.52 | 0.404 | 84.1 | 11.74 | 0.708 | 0.0193 | 0.0097 | 0.0213 | 0.185 | 0.676 | 0.0437 | 0.0025 | 0.0474 | 0.0133 | 0.0002 | 0.0026 | 0.00058 | 0.0001 | 0.001 | 0.0072 | 0.0003 | 0.0035 | 0.0011 | 0.0076 | 0.001 | 0.0287 | 0.0021 | 0.0013 | 0.00057 | 0.002 | 1 | 0 | 30 | 0 | 2.3 | 0 | 0 | 2.2 | 0 | 4.3
35434 | 32.1 | 32.1 | 0 | 6715 | 6715 | 12379 | 1.37 | 0.47 | 0.45 | 0.02 | 0.02 | 0 | 10.59 | 0.65 | 0.67 | 0 | 0 | 0 | 0 | 80.38 | 43924.74 | 43924.7 | 43924.6 | 43924.68 | 43924.74 | 3418 | 514.53 | 6713 | 4500 | 5267 | 4878 | -3.87 | -6.78 | -2.94 | -9.08 | 13.08 | 9.22 | 21.91 | 43.64 | #DIV/0! | #DIV/0! | #DIV/0! | -233.47 | #DIV/0! | 1.13 | 0.427 | 1.58 | 0.431 | 84 | 11.63 | 0.728 | 0.02 | 0.0094 | 0.0332 | 0.203 | 0.724 | 0.0819 | 0.0064 | 0.0559 | 0.0146 | 0.0002 | 0.003 | 0.0006 | 0.00042 | 0.001 | 0.0075 | 0.0003 | 0.0034 | 0.0011 | 0.0095 | 0.001 | 0.0255 | 0.002 | 0.0011 | 0.00063 | 0.002 | 1 | 0 | 30 | 0 | 1.1 | 0 | 0 | 0 | 0 | 0
35463 | 50.4 | 50.4 | 0 | 6747 | 6747 | 12379 | 1.37 | 0.46 | 0.45 | 0.02 | 0.02 | 0 | 10.62 | 0.64 | 0.67 | 0 | 0 | 0 | 0 | 80.81 | 43929.37 | 43929.33 | 43929.23 | 43929.32 | 43929.38 | 3652 | 548.68 | 7456 | 4834 | 5894 | 4451 | -0.84 | -7.82 | 1.96 | -5.65 | 16.66 | 17.09 | 29.65 | 46.52 | #DIV/0! | #DIV/0! | #DIV/0! | -217.77 | #DIV/0! | 0.6 | 0.393 | 1.52 | 0.407 | 84.5 | 11.26 | 0.731 | 0.0181 | 0.0091 | 0.0274 | 0.206 | 0.687 | 0.0686 | 0.0021 | 0.0597 | 0.0142 | 0.0002 | 0.0027 | 0.00064 | 0.0001 | 0.001 | 0.0069 | 0.0003 | 0.003 | 0.0011 | 0.0092 | 0.001 | 0.0224 | 0.0021 | 0.0014 | 0.00071 | 0.002 | 1 | 0 | 45.1 | 0 | 0.5 | 0 | 0 | 1.7 | 0 | 2.1
35464 | 23.7 | 23.7 | 0 | 6737 | 6737 | 12379 | 1.42 | 0.5 | 0.45 | 0.02 | 0.01 | 0 | 10.66 | 0.65 | 0.66 | 0 | 0 | 0 | 0 | 80.55 | 43929.44 | 43929.4 | 43929.3 | 43929.39 | 43929.44 | 3469 | 519.47 | 6587 | 4319 | 5018 | 4506 | -5.83 | -5.8 | -5.03 | -3.56 | 27.1 | 5.35 | 28.32 | 36.8 | #DIV/0! | #DIV/0! | #DIV/0! | -221.8 | #DIV/0! | 1.12 | 0.447 | 1.55 | 0.386 | 83.9 | 11.88 | 0.723 | 0.0177 | 0.0091 | 0.0223 | 0.197 | 0.731 | 0.043 | 0.0039 | 0.0526 | 0.0139 | 0.0002 | 0.003 | 0.00068 | 0.0001 | 0.001 | 0.0066 | 0.0003 | 0.0028 | 0.0011 | 0.0088 | 0.001 | 0.0252 | 0.0022 | 0.0013 | 0.00077 | 0.002 | 1 | 0 | 20 | 0 | 0.8 | 0 | 0 | 0 | 0 | 1.9
35465 | 7.1 | 7.1 | 0 | 6688 | 6688 | 12379 | 1.41 | 0.5 | 0.45 | 0.02 | 0.01 | 0 | 10.57 | 0.64 | 0.67 | 0 | 0 | 0 | 0 | 79.97 | 43929.5 | 43929.46 | 43929.36 | 43929.45 | 43929.5 | 3422 | 512.43 | 6449 | 3958 | 5107 | 4499 | -2.73 | -4.45 | -6.92 | -2.17 | 25.19 | 8.52 | 27.97 | 40.68 | #DIV/0! | #DIV/0! | #DIV/0! | -212.77 | #DIV/0! | 0.78 | 0.437 | 1.53 | 0.393 | 84.2 | 11.52 | 0.705 | 0.0177 | 0.0085 | 0.0215 | 0.194 | 0.755 | 0.0464 | 0.0037 | 0.0537 | 0.0141 | 0.0002 | 0.0033 | 0.00068 | 0.0001 | 0.001 | 0.0066 | 0.0003 | 0.0024 | 0.0011 | 0.0095 | 0.001 | 0.0269 | 0.0021 | 0.0013 | 0.00071 | 0.002 | 1 | 0 | 0 | 0 | 2.7 | 0 | 0 | 0 | 0 | 3.4
35466 | 22.4 | 22.4 | 0 | 6717 | 6717 | 12379 | 1.41 | 0.5 | 0.45 | 0.02 | 0.01 | 0 | 10.59 | 0.64 | 0.66 | 0 | 0 | 0 | 0 | 80.36 | 43929.57 | 43929.52 | 43929.43 | 43929.51 | 43929.57 | 3436 | 516.3 | 7255 | 4491 | 5494 | 4842 | -1.36 | -0.08 | 0.13 | -6.48 | 25.16 | 11.89 | 22.71 | 33.07 | #DIV/0! | #DIV/0! | #DIV/0! | -217.01 | #DIV/0! | 0.59 | 0.42 | 1.59 | 0.394 | 84.4 | 11.34 | 0.677 | 0.019 | 0.0096 | 0.0273 | 0.2 | 0.692 | 0.068 | 0.0047 | 0.0485 | 0.0143 | 0.0002 | 0.0029 | 0.00064 | 0.00052 | 0.001 | 0.007 | 0.0003 | 0.003 | 0.0011 | 0.0079 | 0.001 | 0.0263 | 0.0021 | 0.001 | 0.00074 | 0.002 | 1 | 14.6 | 0 | 0 | 5.6 | 0 | 0 | 1.2 | 0 | 0
35470 | 29 | 29 | 0 | 6697 | 6697 | 12379 | 1.41 | 0.5 | 0.45 | 0.02 | 0.01 | 0 | 10.58 | 0.64 | 0.66 | 0 | 0 | 0 | 0 | 80.09 | 43929.82 | 43929.78 | 43929.68 | 43929.77 | 43929.83 | 2966 | 443.35 | 6682 | 3869 | 5134 | 4501 | -0.93 | -13.33 | -9.08 | 3.72 | 22.8 | 9.42 | 23.66 | 33.9 | #DIV/0! | #DIV/0! | #DIV/0! | -208.22 | #DIV/0! | 0.55 | 0.428 | 1.44 | 0.408 | 84.4 | 11.32 | 0.771 | 0.0188 | 0.0095 | 0.0278 | 0.214 | 0.758 | 0.0673 | 0.0027 | 0.0562 | 0.0136 | 0.0002 | 0.0029 | 0.00065 | 0.0001 | 0.001 | 0.0078 | 0.0003 | 0.0026 | 0.0012 | 0.0079 | 0.001 | 0.0267 | 0.0021 | 0.0014 | 0.00064 | 0.002 | 1 | 0 | 19.5 | 0 | 0 | 0 | 0 | 0 | 0 | 8.5
35471 | 7.3 | 7.3 | 0 | 6697 | 6697 | 12379 | 1.41 | 0.5 | 0.45 | 0.02 | 0.01 | 0 | 10.58 | 0.64 | 0.66 | 0 | 0 | 0 | 0 | 80.09 | 43929.88 | 43929.84 | 43929.74 | 43929.83 | 43929.88 | 3296 | 499.62 | 6728 | 4271 | 5269 | 4365 | -2.63 | -5.98 | -8.79 | -0.96 | 21.47 | 6.04 | 20.82 | 36.68 | #DIV/0! | #DIV/0! | #DIV/0! | -199.16 | #DIV/0! | 0.79 | 0.444 | 1.51 | 0.415 | 84.2 | 11.51 | 0.721 | 0.0195 | 0.0091 | 0.0272 | 0.201 | 0.756 | 0.0662 | 0.0026 | 0.0593 | 0.0132 | 0.0002 | 0.0031 | 0.00064 | 0.0001 | 0.001 | 0.0076 | 0.0003 | 0.0024 | 0.0012 | 0.008 | 0.001 | 0.0262 | 0.0021 | 0.0012 | 0.00077 | 0.002 | 1 | 0 | 0 | 0 | 1.1 | 0 | 0 | 0 | 0 | 5.2
35480 | 27.1 | 27.1 | 0 | 6692 | 6692 | 12379 | 1.41 | 0.5 | 0.45 | 0.02 | 0.01 | 0 | 10.59 | 0.64 | 0.68 | 0 | 0.05 | 0 | 0 | 79.94 | 43930.47 | 43930.42 | 43930.33 | 43930.41 | 43930.47 | 3423 | 510.74 | 6362 | 4139 | 5009 | 4446 | -2.77 | -6.56 | 3.04 | -0.14 | 21.82 | 8.05 | 20.66 | 21.62 | #DIV/0! | #DIV/0! | -288.8 | -216.39 | #DIV/0! | 0.56 | 0.438 | 1.5 | 0.413 | 84.3 | 11.54 | 0.725 | 0.018 | 0.0088 | 0.0232 | 0.191 | 0.703 | 0.0494 | 0.0041 | 0.0519 | 0.0139 | 0.0002 | 0.0031 | 0.00064 | 0.00026 | 0.001 | 0.0075 | 0.0003 | 0.0034 | 0.0011 | 0.0077 | 0.001 | 0.0299 | 0.0021 | 0.0012 | 0.00069 | 0.002 | 1 | 0 | 20 | 0 | 0.6 | 0 | 0 | 0 | 0 | 5.5
35481 | 48.9 | 48.9 | 0 | 6742 | 6742 | 12379 | 1.42 | 0.5 | 0.45 | 0.02 | 0.01 | 0 | 10.62 | 0.65 | 0.69 | 0 | 0.05 | 0 | 0 | 80.59 | 43930.53 | 43930.49 | 43930.39 | 43930.47 | 43930.53 | 3437 | 511.99 | 6581 | 4299 | 5272 | 4537 | -3.01 | -6.13 | 1.44 | 0.04 | 23.19 | 6.94 | 17 | 16.07 | #DIV/0! | #DIV/0! | -292.99 | -213.26 | #DIV/0! | 0.62 | 0.44 | 1.49 | 0.407 | 84.3 | 11.52 | 0.724 | 0.0188 | 0.0094 | 0.0226 | 0.196 | 0.713 | 0.0508 | 0.0045 | 0.0517 | 0.0138 | 0.0002 | 0.0031 | 0.00063 | 0.0001 | 0.001 | 0.0074 | 0.0003 | 0.0031 | 0.0011 | 0.0079 | 0.001 | 0.0283 | 0.0021 | 0.0011 | 0.00071 | 0.0027 | 2 | 0 | 40 | 0 | 0.6 | 0 | 0 | 0 | 0 | 6.3
35483 | 31 | 31 | 0 | 6697 | 6697 | 12379 | 1.41 | 0.5 | 0.45 | 0.02 | 0.01 | 0 | 10.58 | 0.64 | 0.68 | 0 | 0.05 | 0 | 0 | 80.02 | 43930.66 | 43930.62 | 43930.52 | 43930.6 | 43930.66 | 3266 | 492.46 | 6862 | 4229 | 5422 | 4536 | -3.78 | -4.22 | 3.65 | 1.04 | 26.02 | 11.12 | 19.22 | 26.91 | #DIV/0! | #DIV/0! | -332.26 | -221.82 | #DIV/0! | 0.7 | 0.42 | 1.48 | 0.391 | 84.2 | 11.64 | 0.709 | 0.0183 | 0.0082 | 0.0272 | 0.213 | 0.698 | 0.0595 | 0.0018 | 0.054 | 0.0142 | 0.0002 | 0.0029 | 0.00065 | 0.0001 | 0.001 | 0.007 | 0.0003 | 0.0027 | 0.0011 | 0.0076 | 0.001 | 0.025 | 0.0023 | 0.001 | 0.00068 | 0.0051 | 1 | 0 | 20 | 0 | 2.2 | 0 | 0 | 0.6 | 0 | 7.2
35485 | 8.1 | 8.1 | 0 | 6696 | 6696 | 12379 | 1.41 | 0.5 | 0.45 | 0.02 | 0.01 | 0 | 10.57 | 0.64 | 0.68 | 0 | 0.05 | 0 | 0 | 80.01 | 43930.79 | 43930.75 | 43930.65 | 43930.74 | 43930.79 | 3281 | 491.32 | 6856 | 4233 | 5114 | 4279 | -3.41 | -8.32 | 0.35 | 0.97 | 28.67 | 10.49 | 17.91 | 29.59 | #DIV/0! | #DIV/0! | -315.96 | -210.44 | #DIV/0! | 0.71 | 0.423 | 1.48 | 0.377 | 84.2 | 11.59 | 0.737 | 0.0186 | 0.0079 | 0.0243 | 0.205 | 0.722 | 0.0552 | 0.002 | 0.0568 | 0.0137 | 0.0002 | 0.0029 | 0.00069 | 0.0001 | 0.001 | 0.0078 | 0.0003 | 0.0028 | 0.0012 | 0.0077 | 0.001 | 0.0248 | 0.0022 | 0.0011 | 0.00072 | 0.002 | 1 | 0 | 0 | 0 | 0 | 0 | 0 | 0 | 0 | 7.1
35486 | 14.3 | 14.3 | 0 | 6696 | 6696 | 12379 | 1.41 | 0.5 | 0.45 | 0.02 | 0.01 | 0 | 10.57 | 0.64 | 0.68 | 0 | 0.05 | 0 | 0 | 80.01 | 43930.85 | 43930.81 | 43930.71 | 43930.8 | 43930.86 | 3315 | 501.59 | 7346 | 3899 | 5434 | 4440 | -1.81 | -7.88 | 2.29 | 0.3 | 27.53 | 15.15 | 13.5 | 28.7 | #DIV/0! | #DIV/0! | -362.63 | -199.11 | #DIV/0! | 0.48 | 0.401 | 1.49 | 0.383 | 84.4 | 11.41 | 0.734 | 0.0196 | 0.008 | 0.042 | 0.228 | 0.708 | 0.075 | 0.0055 | 0.0583 | 0.0132 | 0.0002 | 0.003 | 0.00067 | 0.0001 | 0.001 | 0.0079 | 0.0003 | 0.0032 | 0.0012 | 0.0079 | 0.001 | 0.0266 | 0.0021 | 0.0011 | 0.00068 | 0.002 | 1 | 0 | 7.6 | 0 | 0 | 0 | 0 | 0 | 0 | 5.7
35487 | 4.1 | 4.1 | 0 | 6696 | 6696 | 12379 | 1.41 | 0.5 | 0.45 | 0.02 | 0.01 | 0 | 10.57 | 0.64 | 0.68 | 0 | 0.05 | 0 | 0 | 80.01 | 43930.93 | 43930.89 | 43930.78 | 43930.87 | 43930.93 | 3443 | 521.9 | 7493 | 4776 | 5997 | 5430 | -3.15 | -9.49 | -3.37 | -2.37 | 26.21 | 17.69 | 13.06 | 30.48 | #DIV/0! | #DIV/0! | -301.76 | -212.71 | #DIV/0! | 0.71 | 0.389 | 1.53 | 0.39 | 84.2 | 11.56 | 0.745 | 0.0197 | 0.0078 | 0.0295 | 0.198 | 0.749 | 0.0774 | 0.0013 | 0.0565 | 0.0138 | 0.0002 | 0.0028 | 0.00066 | 0.0001 | 0.001 | 0.0076 | 0.0003 | 0.0025 | 0.0012 | 0.0081 | 0.001 | 0.0238 | 0.0022 | 0.001 | 0.00074 | 0.002 | 1 | 0 | 0 | 0 | 0 | 0 | 0 | 0 | 0 | 3.1
35489 | 21.5 | 21.5 | 0 | 5912 | 5912 | 12379 | 1.24 | 0.45 | 0.41 | 0.02 | 0.01 | 0 | 9.33 | 0.56 | 0.6 | 0 | 0.05 | 0 | 0 | 70.63 | 43931.06 | 43931.02 | 43930.92 | 43931 | 43931.06 | 3426 | 505.09 | 6692 | 4316 | 5310 | 4712 | -1.85 | -5.57 | 1.92 | 2.2 | 36.49 | 20.4 | 12.3 | 23.29 | #DIV/0! | #DIV/0! | -267.66 | -152.95 | #DIV/0! | 0.22 | 0.392 | 1.45 | 0.344 | 84.6 | 11.41 | 0.712 | 0.0192 | 0.0082 | 0.0229 | 0.206 | 0.71 | 0.0479 | 0.0012 | 0.0524 | 0.0129 | 0.0002 | 0.0023 | 0.0006 | 0.0001 | 0.001 | 0.0075 | 0.0003 | 0.0039 | 0.0012 | 0.0078 | 0.001 | 0.0244 | 0.0021 | 0.0012 | 0.00066 | 0.002 | 1 | 0 | 9.2 | 0 | 2.3 | 0 | 0 | 0 | 0 | 9
35490 | 28 | 28 | 0 | 6332 | 6332 | 12379 | 1.33 | 0.48 | 0.42 | 0.02 | 0.01 | 0 | 10.02 | 0.61 | 0.65 | 0 | 0.05 | 0 | 0 | 75.62 | 43931.12 | 43931.08 | 43930.98 | 43931.06 | 43931.13 | 3369 | 477.94 | 7201 | 4438 | 5840 | 4997 | -0.69 | -6.64 | 2.48 | 1.42 | 37.46 | 20.69 | 13.64 | 26.12 | #DIV/0! | #DIV/0! | -312.75 | -197.46 | #DIV/0! | 0.19 | 0.377 | 1.47 | 0.336 | 84.6 | 11.31 | 0.729 | 0.0193 | 0.0081 | 0.0255 | 0.22 | 0.709 | 0.0619 | 0.00079 | 0.0564 | 0.0136 | 0.0002 | 0.0023 | 0.00062 | 0.0001 | 0.001 | 0.0074 | 0.0003 | 0.0037 | 0.0012 | 0.0093 | 0.001 | 0.0237 | 0.0021 | 0.0011 | 0.00069 | 0.002 | 1 | 0 | 19.7 | 0 | 1.4 | 0 | 0 | 0 | 0 | 5.9
35491 | 7.2 | 7.2 | 0 | 6292 | 6292 | 12379 | 1.32 | 0.47 | 0.43 | 0.02 | 0.01 | 0 | 9.96 | 0.6 | 0.64 | 0 | 0.05 | 0 | 0 | 75.15 | 43931.19 | 43931.15 | 43931.05 | 43931.13 | 43931.19 | 3498 | 525.62 | 7645 | 5087 | 6092 | 4841 | -2.81 | -10.48 | 4.34 | -1.14 | 40.49 | 23.81 | 11.28 | 9.87 | #DIV/0! | #DIV/0! | -317.23 | -202.36 | #DIV/0! | 0.55 | 0.366 | 1.51 | 0.318 | 84.3 | 11.55 | 0.749 | 0.0198 | 0.0099 | 0.0256 | 0.218 | 0.694 | 0.0703 | 0.0011 | 0.0552 | 0.0142 | 0.0002 | 0.0023 | 0.00062 | 0.0001 | 0.001 | 0.0079 | 0.0003 | 0.0048 | 0.0012 | 0.0081 | 0.001 | 0.0257 | 0.0022 | 0.0012 | 0.00072 | 0.0021 | 1 | 0 | 0 | 0 | 0 | 0 | 0 | 1.1 | 0 | 5.1
35526 | 11.2 | 11.2 | 0 | 6695 | 6695 | 12379 | 1.41 | 0.5 | 0.45 | 0.02 | 0.01 | 0 | 10.58 | 0.64 | 0.68 | 0 | 0.05 | 0 | 0 | 79.99 | 43943.84 | 43943.8 | 43943.69 | 43943.78 | 43943.85 | 3431 | 515.4 | 7943 | 4979 | 6335 | 5407 | -3.75 | -1.98 | 2.58 | 0.4 | 29.62 | 19.77 | 17.91 | 32.26 | #DIV/0! | #DIV/0! | -315.9 | -211.03 | #DIV/0! | 0.7 | 0.379 | 1.49 | 0.372 | 84.2 | 11.64 | 0.694 | 0.0186 | 0.0076 | 0.0338 | 0.205 | 0.706 | 0.0961 | 0.002 | 0.0534 | 0.0137 | 0.0002 | 0.0026 | 0.00059 | 0.0001 | 0.001 | 0.0078 | 0.0003 | 0.0025 | 0.0012 | 0.008 | 0.001 | 0.0267 | 0.0019 | 0.0011 | 0.00065 | 0.002 | 1 | 0 | 0 | 0 | 3.8 | 0 | 0 | 0 | 0 | 6.4
35527 | 9 | 9 | 0 | 6700 | 6700 | 12379 | 1.46 | 0.41 | 0.33 | 0.03 | 0.01 | 0 | 10.38 | 0.67 | 0.67 | 0 | 0 | 0 | 0 | 80.44 | 43943.91 | 43943.87 | 43943.77 | 43943.85 | 43943.92 | 3470 | 524.17 | 7524 | 4900 | 6141 | 5191 | -7 | -4.37 | -0.7 | 5.16 | 25.12 | -3.43 | 30.36 | 53.33 | #DIV/0! | #DIV/0! | #DIV/0! | #DIV/0! | #DIV/0! | 1.18 | 0.362 | 1.47 | 0.322 | 84.2 | 11.77 | 0.741 | 0.0195 | 0.007 | 0.0276 | 0.205 | 0.715 | 0.0808 | 0.0013 | 0.0555 | 0.014 | 0.0002 | 0.0023 | 0.00061 | 0.00039 | 0.001 | 0.0076 | 0.0003 | 0.0022 | 0.0012 | 0.0071 | 0.001 | 0.0292 | 0.002 | 0.0014 | 0.00062 | 0.002 | 1 | 0 | 0 | 0 | 0 | 0 | 0 | 0 | 0 | 8
35531 | 6 | 6 | 0 | 6700 | 6700 | 12379 | 1.46 | 0.41 | 0.33 | 0.03 | 0.01 | 0 | 10.38 | 0.67 | 0.67 | 0 | 0 | 0 | 0 | 80.44 | 43944.2 | 43944.16 | 43944.05 | 43944.14 | 43944.2 | 3155 | 466.79 | 7521 | 4198 | 5768 | 5033 | -4.82 | -4.37 | -1.13 | 2.58 | 24.88 | -1.71 | 26.43 | 38 | #DIV/0! | #DIV/0! | #DIV/0! | #DIV/0! | #DIV/0! | 1.06 | 0.356 | 1.51 | 0.323 | 84.3 | 11.53 | 0.741 | 0.0206 | 0.0093 | 0.0274 | 0.201 | 0.718 | 0.0746 | 0.001 | 0.0581 | 0.0155 | 0.0002 | 0.0026 | 0.00068 | 0.0001 | 0.001 | 0.0077 | 0.0003 | 0.002 | 0.0012 | 0.0074 | 0.001 | 0.0319 | 0.002 | 0.0011 | 0.00071 | 0.002 | 1 | 0 | 0 | 0 | 0 | 0 | 0 | 0 | 0 | 5
35561 | 8.1 | 8.1 | 0 | 6705 | 6705 | 12379 | 1.46 | 0.41 | 0.33 | 0.03 | 0.01 | 0 | 10.39 | 0.67 | 0.67 | 0 | 0 | 0 | 0 | 80.5 | 43950.46 | 43950.42 | 43950.32 | 43950.4 | 43950.47 | 3441 | 513.43 | 7375 | 4936 | 6016 | 5340 | -4.82 | -7.89 | 0.56 | 4.52 | 27.91 | 0.86 | 21.43 | 44 | #DIV/0! | #DIV/0! | #DIV/0! | #DIV/0! | #DIV/0! | 1.06 | 0.347 | 1.48 | 0.31 | 84.3 | 11.53 | 0.766 | 0.022 | 0.0084 | 0.0572 | 0.199 | 0.706 | 0.111 | 0.0017 | 0.0616 | 0.0322 | 0.0002 | 0.0028 | 0.00066 | 0.00084 | 0.001 | 0.0076 | 0.0003 | 0.0017 | 0.0011 | 0.0073 | 0.001 | 0.0262 | 0.0022 | 0.0011 | 0.00072 | 0.002 | 1 | 0 | 0 | 0 | 0 | 0 | 0 | 0 | 0 | 7.1
35565 | 3.1 | 3.1 | 0 | 6694 | 6694 | 12379 | 1.43 | 0.45 | 0.4 | 0.02 | 0.01 | 0 | 10.58 | 0.64 | 0.61 | 0 | 0 | 0 | 0 | 80.18 | 43950.73 | 43950.69 | 43950.59 | 43950.67 | 43950.73 | 3494 | 522.27 | 6857 | 4573 | 5367 | 4593 | -2.35 | -8.54 | -8.13 | -3.17 | 19.83 | 7.81 | 22.29 | 48.13 | #DIV/0! | #DIV/0! | #DIV/0! | -412.87 | #DIV/0! | 0.83 | 0.393 | 1.56 | 0.382 | 84.3 | 11.48 | 0.739 | 0.0187 | 0.0069 | 0.0224 | 0.194 | 0.694 | 0.0456 | 0.0024 | 0.054 | 0.0154 | 0.0002 | 0.0031 | 0.0006 | 0.0001 | 0.001 | 0.0071 | 0.0003 | 0.0015 | 0.0011 | 0.0074 | 0.001 | 0.021 | 0.0022 | 0.001 | 0.00073 | 0.002 | 1 | 0 | 0 | 0 | 0 | 0 | 0 | 0.8 | 0 | 1.3
35567 | 27.6 | 27.6 | 0 | 6699 | 6699 | 12379 | 1.43 | 0.45 | 0.4 | 0.02 | 0.01 | 0 | 10.58 | 0.64 | 0.66 | 0 | 0 | 0 | 0 | 80.19 | 43950.86 | 43950.82 | 43950.72 | 43950.8 | 43950.86 | 3378 | 503.2 | 6893 | 4318 | 5260 | 4435 | -3.41 | 1.52 | 12.54 | 6.68 | 26.82 | 8.21 | 21.4 | 39.82 | #DIV/0! | #DIV/0! | #DIV/0! | -353.27 | #DIV/0! | 0.54 | 0.391 | 1.41 | 0.349 | 84.5 | 11.59 | 0.67 | 0.0189 | 0.008 | 0.0226 | 0.218 | 0.614 | 0.0414 | 0.0016 | 0.0561 | 0.0136 | 0.0002 | 0.0027 | 0.00059 | 0.0001 | 0.001 | 0.0072 | 0.0003 | 0.0028 | 0.0011 | 0.0077 | 0.001 | 0.0199 | 0.002 | 0.0012 | 0.00061 | 0.002 | 1 | 0 | 0 | 0 | 6.6 | 0 | 0 | 7.7 | 0 | 12.3
35568 | 8.2 | 8.2 | 0 | 6699 | 6699 | 12379 | 1.43 | 0.45 | 0.4 | 0.02 | 0.01 | 0 | 10.58 | 0.64 | 0.66 | 0 | 0 | 0 | 0 | 80.19 | 43950.93 | 43950.88 | 43950.78 | 43950.87 | 43950.93 | 3496 | 525.32 | 6967 | 4401 | 5525 | 4929 | -1.54 | -8.92 | 3.71 | 0.06 | 19.9 | 12.43 | 18.07 | 36.81 | #DIV/0! | #DIV/0! | #DIV/0! | -429.92 | #DIV/0! | 0.54 | 0.373 | 1.51 | 0.382 | 84.5 | 11.38 | 0.741 | 0.0197 | 0.0084 | 0.0374 | 0.195 | 0.676 | 0.0534 | 0.0014 | 0.0572 | 0.0159 | 0.0002 | 0.0028 | 0.0006 | 0.0001 | 0.001 | 0.0072 | 0.0003 | 0.0023 | 0.0012 | 0.0077 | 0.001 | 0.0219 | 0.002 | 0.0013 | 0.00063 | 0.002 | 1 | 0 | 0 | 0 | 0 | 0 | 0 | 2.3 | 0 | 4.9
35570 | 14.1 | 14.1 | 0 | 6122 | 6122 | 12379 | 1.3 | 0.41 | 0.37 | 0.02 | 0.01 | 0 | 9.7 | 0.58 | 0.61 | 0 | 0 | 0 | 0 | 73.25 | 43951.05 | 43951.01 | 43950.91 | 43950.99 | 43951.05 | 3381 | 498.45 | 6725 | 4138 | 5235 | 4669 | -4.36 | -5.84 | 9.95 | 1.33 | 24.84 | 8.26 | 16.57 | 42.05 | #DIV/0! | #DIV/0! | #DIV/0! | -361.5 | #DIV/0! | 0.85 | 0.395 | 1.49 | 0.359 | 84.2 | 11.73 | 0.717 | 0.0199 | 0.0077 | 0.0306 | 0.203 | 0.633 | 0.0639 | 0.0013 | 0.0586 | 0.0147 | 0.0002 | 0.0026 | 0.00064 | 0.0001 | 0.001 | 0.0076 | 0.0003 | 0.0033 | 0.0012 | 0.0075 | 0.001 | 0.0229 | 0.0021 | 0.0013 | 0.00065 | 0.002 | 1 | 0 | 0 | 0 | 1.2 | 0 | 0 | 6.1 | 0 | 5.8
35581 | 12 | 12 | 0 | 6757 | 6757 | 12379 | 1.44 | 0.45 | 0.41 | 0.02 | 0.01 | 0 | 10.63 | 0.64 | 0.67 | 0 | 0 | 0 | 0 | 80.94 | 43955.95 | 43955.9 | 43955.81 | 43955.89 | 43955.95 | 3336 | 497.84 | 6696 | 4440 | 5346 | 4594 | -2.16 | -7.91 | 3.93 | 2.6 | 27.93 | 9.16 | 20.98 | 46.03 | #DIV/0! | #DIV/0! | #DIV/0! | -396.84 | #DIV/0! | 0.48 | 0.39 | 1.47 | 0.338 | 84.6 | 11.41 | 0.728 | 0.0192 | 0.0073 | 0.0254 | 0.201 | 0.672 | 0.0581 | 0.0013 | 0.0567 | 0.015 | 0.0002 | 0.0026 | 0.00067 | 0.0001 | 0.001 | 0.0069 | 0.0003 | 0.0032 | 0.0012 | 0.0075 | 0.001 | 0.021 | 0.002 | 0.0013 | 0.00065 | 0.002 | 1 | 0 | 0 | 0 | 0.4 | 0 | 0 | 2.8 | 0 | 7.8
35582 | 6.3 | 6.3 | 0 | 6692 | 6692 | 12379 | 1.43 | 0.44 | 0.39 | 0.02 | 0.01 | 0 | 10.6 | 0.64 | 0.66 | 0 | 0 | 0 | 0 | 80.08 | 43956.01 | 43955.97 | 43955.87 | 43955.95 | 43956.01 | 3515 | 519.97 | 6780 | 4439 | 5377 | 4835 | -2.44 | -7.12 | 0.85 | -0.07 | 24.48 | 8.73 | 21.11 | 42.39 | #DIV/0! | #DIV/0! | #DIV/0! | -433.95 | #DIV/0! | 0.62 | 0.382 | 1.52 | 0.355 | 84.4 | 11.52 | 0.727 | 0.0192 | 0.0078 | 0.025 | 0.196 | 0.698 | 0.0548 | 0.0021 | 0.0553 | 0.0152 | 0.0002 | 0.006 | 0.00067 | 0.0001 | 0.001 | 0.0072 | 0.0003 | 0.0031 | 0.0012 | 0.0077 | 0.001 | 0.0224 | 0.002 | 0.0014 | 0.00066 | 0.002 | 1 | 0 | 0 | 0 | 0.4 | 0 | 0 | 0.7 | 0 | 4.2
35583 | 6.8 | 6.8 | 0 | 6582 | 6582 | 12379 | 1.41 | 0.44 | 0.4 | 0.02 | 0.01 | 0 | 10.44 | 0.63 | 0.65 | 0 | 0 | 0 | 0 | 78.74 | 43956.08 | 43956.04 | 43955.93 | 43956.02 | 43956.08 | 3486 | 520.14 | 7118 | 4680 | 5740 | 5129 | -2.71 | -9.04 | 2.66 | -0.01 | 22.82 | 9.17 | 22.28 | 36.4 | #DIV/0! | #DIV/0! | #DIV/0! | -439 | #DIV/0! | 0.71 | 0.388 | 1.52 | 0.363 | 84.3 | 11.56 | 0.739 | 0.0189 | 0.0086 | 0.0242 | 0.195 | 0.685 | 0.0634 | 0.0029 | 0.0553 | 0.0156 | 0.0002 | 0.0031 | 0.0007 | 0.0001 | 0.001 | 0.0068 | 0.0003 | 0.0034 | 0.0012 | 0.0077 | 0.001 | 0.0231 | 0.0021 | 0.0016 | 0.00068 | 0.002 | 1 | 0 | 0 | 0 | 0 | 0 | 0 | 1.6 | 0 | 4.2
35585 | 9.5 | 9.5 | 0 | 6700 | 6700 | 12379 | 1.45 | 0.42 | 0.42 | 0.02 | 0.01 | 0 | 10.61 | 0.64 | 0.66 | 0 | 0 | 0 | 0 | 80.17 | 43956.2 | 43956.16 | 43956.06 | 43956.15 | 43956.21 | 3563 | 531.95 | 6985 | 4464 | 5513 | 4815 | -1.75 | -7.43 | 6.41 | 0.83 | 32.83 | 9.67 | 22.31 | 29.36 | #DIV/0! | #DIV/0! | #DIV/0! | -288.63 | #DIV/0! | 0.49 | 0.399 | 1.52 | 0.298 | 84.5 | 11.44 | 0.728 | 0.0188 | 0.0097 | 0.0253 | 0.189 | 0.656 | 0.0664 | 0.0013 | 0.0542 | 0.0154 | 0.0002 | 0.0028 | 0.00057 | 0.0001 | 0.001 | 0.0067 | 0.0003 | 0.0034 | 0.0012 | 0.0078 | 0.001 | 0.0232 | 0.0019 | 0.0012 | 0.00063 | 0.002 | 1 | 0 | 0 | 0 | 0.3 | 0 | 0 | 4 | 0 | 4.2
35601 | 7.4 | 7.4 | 0 | 6700 | 6700 | 12379 | 1.46 | 0.41 | 0.33 | 0.03 | 0.01 | 0 | 10.38 | 0.67 | 0.67 | 0 | 0 | 0 | 0 | 80.44 | 43957.28 | 43957.24 | 43957.13 | 43957.21 | 43957.28 | 3502 | 520.82 | 7580 | 4893 | 6057 | 5139 | -3.55 | -10.42 | -0.7 | 3.87 | 28.84 | 2 | 22.5 | 31.33 | #DIV/0! | #DIV/0! | #DIV/0! | #DIV/0! | #DIV/0! | 0.83 | 0.343 | 1.49 | 0.306 | 84.5 | 11.39 | 0.784 | 0.0217 | 0.0103 | 0.0302 | 0.203 | 0.715 | 0.1 | 0.0035 | 0.0617 | 0.0166 | 0.0002 | 0.0029 | 0.00072 | 0.00069 | 0.001 | 0.0078 | 0.0003 | 0.0023 | 0.0012 | 0.0079 | 0.001 | 0.0305 | 0.002 | 0.0015 | 0.00063 | 0.002 | 1 | 0 | 0 | 0 | 0 | 0 | 0 | 0 | 0 | 6.4
35602 | 22.7 | 22.7 | 0 | 6696 | 6696 | 12379 | 1.39 | 0.48 | 0.44 | 0.02 | 0.01 | 0 | 10.58 | 0.64 | 0.68 | 0 | 0.05 | 0 | 0 | 80.05 | 43957.34 | 43957.3 | 43957.2 | 43957.29 | 43957.34 | 3173 | 471.05 | 7092 | 4228 | 5408 | 4595 | -0.68 | -2.68 | 7.82 | 1.78 | 24.84 | 15.87 | 13.99 | 24.09 | #DIV/0! | #DIV/0! | -298.28 | -249.76 | #DIV/0! | 0.28 | 0.395 | 1.45 | 0.384 | 84.6 | 11.29 | 0.699 | 0.0197 | 0.0093 | 0.0399 | 0.2 | 0.661 | 0.115 | 0.0065 | 0.0554 | 0.0152 | 0.0002 | 0.0028 | 0.00064 | 0.00064 | 0.001 | 0.0075 | 0.0003 | 0.0027 | 0.0012 | 0.0078 | 0.001 | 0.024 | 0.0018 | 0.0013 | 0.00054 | 0.002 | 1 | 0 | 4.9 | 0 | 3.6 | 0 | 0 | 4 | 0 | 9.2
35632 | 25.1 | 25.1 | 0 | 6697 | 6697 | 12379 | 1.4 | 0.42 | 0.55 | 0.02 | 0.01 | 0 | 10.58 | 0.64 | 0.66 | 0 | 0 | 0.01 | 0 | 80.06 | 43959.52 | 43959.48 | 43959.37 | 43959.46 | 43959.52 | 3502 | 513.64 | 7734 | 4658 | 5936 | 4886 | -5.29 | -0.08 | 14.06 | 2.12 | 22.71 | 24.74 | 26.93 | 46.52 | #DIV/0! | #DIV/0! | #DIV/0! | -63.66 | #DIV/0! | 0.76 | 0.44 | 1.45 | 0.346 | 84.2 | 11.81 | 0.681 | 0.0173 | 0.0084 | 0.0304 | 0.177 | 0.598 | 0.11 | 0.0021 | 0.0438 | 0.0136 | 0.0002 | 0.003 | 0.00068 | 0.0001 | 0.001 | 0.0064 | 0.0003 | 0.0045 | 0.0012 | 0.0077 | 0.0014 | 0.0232 | 0.0021 | 0.001 | 0.00063 | 0.002 | 1 | 0 | 0 | 0 | 5.3 | 0 | 0 | 9.2 | 0 | 9.6
35639 | 5 | 5 | 0 | 6354 | 6354 | 12379 | 1.32 | 0.4 | 0.53 | 0.02 | 0.01 | 0 | 10.05 | 0.61 | 0.63 | 0 | 0.03 | 0.01 | 0 | 75.93 | 43959.98 | 43959.94 | 43959.84 | 43959.93 | 43959.99 | 3388 | 508.25 | 6810 | 4318 | 5422 | 4602 | -2.43 | -5.03 | -12.27 | -4.51 | 18.97 | 23.86 | 14.34 | 32.26 | #DIV/0! | #DIV/0! | -487.75 | -38.46 | 31.7 | 0.6 | 0.45 | 1.54 | 0.358 | 84.3 | 11.5 | 0.718 | 0.0175 | 0.0084 | 0.0202 | 0.185 | 0.785 | 0.0466 | 0.0029 | 0.0484 | 0.0118 | 0.0002 | 0.0029 | 0.00062 | 0.0001 | 0.001 | 0.0066 | 0.0003 | 0.0025 | 0.0012 | 0.0078 | 0.001 | 0.02 | 0.002 | 0.0013 | 0.00068 | 0.002 | 1 | 0 | 0 | 0 | 1.3 | 0 | 0 | 0 | 0 | 2.7
35640 | 20.1 | 20.1 | 0 | 6773 | 6773 | 12379 | 1.39 | 0.42 | 0.54 | 0.02 | 0.01 | 0 | 10.65 | 0.66 | 0.67 | 0 | 0.03 | 0.01 | 0 | 81.02 | 43960.05 | 43960.01 | 43959.91 | 43959.99 | 43960.05 | 3469 | 517.61 | 6913 | 4641 | 5430 | 4767 | -2.6 | -0.06 | 10.12 | 0.02 | 19.67 | 23.87 | 19.05 | 39.83 | #DIV/0! | #DIV/0! | -460.63 | -45.94 | 32.22 | 0.35 | 0.434 | 1.46 | 0.354 | 84.6 | 11.45 | 0.693 | 0.017 | 0.0078 | 0.023 | 0.179 | 0.63 | 0.0387 | 0.0027 | 0.0497 | 0.0117 | 0.0002 | 0.0028 | 0.00058 | 0.0001 | 0.001 | 0.0065 | 0.0003 | 0.0038 | 0.0011 | 0.0076 | 0.001 | 0.0216 | 0.002 | 0.0014 | 0.00061 | 0.002 | 1 | 0 | 0 | 0 | 4.1 | 0 | 0 | 6.4 | 0 | 8.6
35678 | 8.6 | 8.6 | 0 | 6694 | 6694 | 12379 | 1.41 | 0.4 | 0.53 | 0.02 | 0.01 | 0 | 10.59 | 0.64 | 0.66 | 0 | 0.02 | 0.01 | 0 | 80.03 | 43965.16 | 43965.11 | 43965.01 | 43965.09 | 43965.16 | 3516 | 521.97 | 7555 | 4746 | 5876 | 5124 | -1.73 | -4.22 | 4.24 | -3.51 | 31.51 | 25.27 | 22.5 | 37.84 | #DIV/0! | #DIV/0! | -715.79 | -69.59 | 52.86 | 0.29 | 0.416 | 1.55 | 0.292 | 84.6 | 11.42 | 0.709 | 0.0177 | 0.0089 | 0.0229 | 0.163 | 0.672 | 0.0451 | 0.0018 | 0.0491 | 0.0127 | 0.0002 | 0.0034 | 0.00061 | 0.0001 | 0.001 | 0.0069 | 0.0003 | 0.0028 | 0.0012 | 0.0075 | 0.001 | 0.0192 | 0.0022 | 0.0012 | 0.00074 | 0.002 | 1 | 0 | 0 | 0 | 2.4 | 0 | 0 | 3 | 0 | 2.2
35679 | 35.7 | 35.7 | 0 | 6693 | 6693 | 12379 | 1.41 | 0.4 | 0.52 | 0.02 | 0.01 | 0 | 10.59 | 0.64 | 0.66 | 0 | 0.02 | 0.01 | 0 | 80.01 | 43965.22 | 43965.18 | 43965.08 | 43965.16 | 43965.23 | 3383 | 503.12 | 6912 | 4262 | 5460 | 4634 | 0.69 | -2 | 2.55 | 2.51 | 25.42 | 20.59 | 21.19 | 36.44 | #DIV/0! | #DIV/0! | -700.66 | -58.98 | 52.87 | -0.07 | 0.442 | 1.46 | 0.318 | 84.9 | 11.15 | 0.694 | 0.018 | 0.0091 | 0.0254 | 0.16 | 0.684 | 0.0496 | 0.0018 | 0.0478 | 0.0119 | 0.0002 | 0.0027 | 0.00061 | 0.0001 | 0.001 | 0.007 | 0.0003 | 0.0029 | 0.0012 | 0.0076 | 0.001 | 0.0231 | 0.0021 | 0.001 | 0.00061 | 0.002 | 1 | 0 | 21.6 | 0 | 4.1 | 0 | 0 | 2 | 0 | 7
35685 | 39.3 | 39.3 | 0 | 6715 | 6715 | 12379 | 1.4 | 0.41 | 0.54 | 0.02 | 0.01 | 0 | 10.61 | 0.65 | 0.67 | 0 | 0.03 | 0.01 | 0 | 80.27 | 43965.63 | 43965.59 | 43965.49 | 43965.57 | 43965.63 | 3483 | 514.48 | 6751 | 4380 | 5432 | 4713 | 1.66 | -6.6 | 0.23 | -1.53 | 19.03 | 14.63 | 19.37 | 49.63 | #DIV/0! | #DIV/0! | -703.95 | -137 | -70.97 | 0.16 | 0.49 | 1.5 | 0.347 | 84.7 | 11.03 | 0.731 | 0.0196 | 0.0078 | 0.0274 | 0.217 | 0.702 | 0.0726 | 0.0047 | 0.0638 | 0.0135 | 0.0002 | 0.0031 | 0.00067 | 0.0001 | 0.001 | 0.0075 | 0.0003 | 0.0034 | 0.0013 | 0.008 | 0.001 | 0.0218 | 0.002 | 0.0012 | 0.00073 | 0.002 | 1 | 0 | 34 | 0 | 0.4 | 0 | 0 | 0.8 | 0 | 3.1
35686 | 48.5 | 48.5 | 0 | 6698 | 6698 | 12379 | 1.4 | 0.41 | 0.54 | 0.02 | 0.01 | 0 | 10.56 | 0.65 | 0.66 | 0 | 0.03 | 0.01 | 0 | 80.08 | 43965.7 | 43965.65 | 43965.55 | 43965.64 | 43965.7 | 3413 | 511.08 | 7004 | 4499 | 5570 | 4847 | -2.56 | 2.03 | 9.81 | 3.51 | 19.76 | 16.61 | 18.33 | 38.93 | #DIV/0! | #DIV/0! | -554.92 | -128.5 | -5.22 | 0.29 | 0.48 | 1.43 | 0.349 | 84.6 | 11.48 | 0.676 | 0.0197 | 0.0092 | 0.0221 | 0.176 | 0.634 | 0.039 | 0.0029 | 0.0551 | 0.0131 | 0.0002 | 0.003 | 0.00063 | 0.0001 | 0.001 | 0.0066 | 0.0003 | 0.0048 | 0.0012 | 0.0078 | 0.001 | 0.0219 | 0.0019 | 0.0014 | 0.00069 | 0.002 | 1 | 0 | 25 | 0 | 5.8 | 0 | 0 | 5.9 | 0 | 10.8
35687 | 23.6 | 23.6 | 0 | 6736 | 6736 | 12379 | 1.43 | 0.43 | 0.55 | 0.02 | 0.01 | 0 | 10.63 | 0.65 | 0.67 | 0 | 0.02 | 0.01 | 0 | 80.5 | 43965.77 | 43965.72 | 43965.62 | 43965.7 | 43965.77 | 3528 | 521.89 | 7090 | 4799 | 5645 | 5028 | -0.66 | -0.71 | 7.59 | 1.57 | 21.18 | 13.18 | 18.68 | 37.36 | #DIV/0! | #DIV/0! | -576.47 | -139.39 | -13.12 | 0.13 | 0.499 | 1.48 | 0.355 | 84.7 | 11.27 | 0.693 | 0.0193 | 0.0088 | 0.0223 | 0.177 | 0.65 | 0.0398 | 0.0031 | 0.0579 | 0.0137 | 0.0002 | 0.0031 | 0.00064 | 0.0001 | 0.001 | 0.0062 | 0.0003 | 0.0043 | 0.0013 | 0.0076 | 0.001 | 0.0217 | 0.002 | 0.0013 | 0.00073 | 0.002 | 1 | 0 | 7 | 0 | 4 | 0 | 0 | 4.8 | 0 | 6.8
35688 | 51.6 | 51.6 | 0 | 6781 | 6781 | 12379 | 1.43 | 0.43 | 0.56 | 0.02 | 0.01 | 0 | 10.63 | 0.65 | 0.67 | 0 | 0.03 | 0.01 | 0 | 81.12 | 43965.83 | 43965.79 | 43965.69 | 43965.77 | 43965.83 | 3476 | 513.37 | 6781 | 4438 | 5330 | 4797 | -1.41 | 1.38 | 7.44 | 2.32 | 23.97 | 11.6 | 20.13 | 35.77 | #DIV/0! | #DIV/0! | -602.93 | -139.63 | -102.03 | 0.23 | 0.514 | 1.46 | 0.342 | 84.7 | 11.28 | 0.673 | 0.0189 | 0.009 | 0.0219 | 0.184 | 0.647 | 0.0391 | 0.0055 | 0.0583 | 0.0141 | 0.0002 | 0.0031 | 0.00064 | 0.00013 | 0.001 | 0.0065 | 0.0003 | 0.0042 | 0.0013 | 0.0072 | 0.001 | 0.0232 | 0.002 | 0.0014 | 0.00075 | 0.002 | 1 | 0 | 31.3 | 0 | 6.2 | 0 | 0 | 5 | 0 | 8.1
35689 | 32.1 | 32.1 | 0 | 6641 | 6641 | 12379 | 1.42 | 0.42 | 0.54 | 0.02 | 0.01 | 0 | 10.55 | 0.64 | 0.66 | 0 | 0.02 | 0.01 | 0 | 79.29 | 43965.9 | 43965.85 | 43965.75 | 43965.84 | 43965.9 | 3306 | 495.88 | 7356 | 4182 | 5659 | 4704 | -3.79 | -2.09 | 4.94 | -4.29 | 23.15 | 11.3 | 21.73 | 38.23 | #DIV/0! | #DIV/0! | -553.28 | -155.49 | -61.89 | 0.74 | 0.509 | 1.58 | 0.345 | 84.1 | 11.7 | 0.697 | 0.0186 | 0.0087 | 0.0217 | 0.166 | 0.67 | 0.0363 | 0.0045 | 0.0509 | 0.0146 | 0.0002 | 0.0032 | 0.00071 | 0.0001 | 0.001 | 0.0064 | 0.0003 | 0.0035 | 0.0012 | 0.0075 | 0.001 | 0.0226 | 0.0021 | 0.0011 | 0.0008 | 0.002 | 1 | 0 | 25 | 0 | 3.3 | 0 | 0 | 2.8 | 0 | 0
35692 | 30.2 | 30.2 | 0 | 6705 | 6705 | 12379 | 1.42 | 0.43 | 0.55 | 0.02 | 0.01 | 0 | 10.58 | 0.64 | 0.65 | 0 | 0.02 | 0.01 | 0 | 80.14 | 43966.07 | 43966.03 | 43965.94 | 43966.02 | 43966.08 | 3299 | 491.43 | 8434 | 3940 | 4979 | 4504 | -1.55 | -8.11 | -3.15 | -1.01 | 28.46 | 17.15 | 20.63 | 35.12 | #DIV/0! | #DIV/0! | -585.83 | -140.69 | 5.56 | 0.39 | 0.479 | 1.52 | 0.322 | 84.5 | 11.37 | 0.735 | 0.0188 | 0.0091 | 0.0221 | 0.179 | 0.712 | 0.0399 | 0.0024 | 0.0541 | 0.014 | 0.0002 | 0.0029 | 0.0007 | 0.0001 | 0.001 | 0.0063 | 0.0003 | 0.0031 | 0.0012 | 0.0074 | 0.001 | 0.0224 | 0.0021 | 0.0013 | 0.00077 | 0.002 | 1 | 0 | 25 | 0 | 0 | 0 | 0 | 0 | 0 | 4.2
35693 | 33.2 | 33.2 | 0 | 6700 | 6700 | 12379 | 1.42 | 0.42 | 0.55 | 0.02 | 0.01 | 0 | 10.57 | 0.64 | 0.65 | 0 | 0.02 | 0.01 | 0 | 80.08 | 43966.13 | 43966.09 | 43966 | 43966.08 | 43966.14 | 3428 | 507.18 | 6652 | 4079 | 4886 | 4397 | -0.47 | -7.23 | -4.75 | -0.35 | 24.46 | 16.31 | 21.04 | 34.4 | #DIV/0! | #DIV/0! | -543.2 | -121.62 | -6.16 | 0.27 | 0.484 | 1.51 | 0.34 | 84.6 | 11.25 | 0.729 | 0.0187 | 0.0092 | 0.0211 | 0.168 | 0.723 | 0.0383 | 0.0027 | 0.0536 | 0.0129 | 0.0002 | 0.003 | 0.00071 | 0.0001 | 0.001 | 0.0063 | 0.0003 | 0.0032 | 0.0012 | 0.0074 | 0.001 | 0.0211 | 0.0021 | 0.0015 | 0.00082 | 0.002 | 1 | 0 | 27.3 | 0 | 0.4 | 0 | 0 | 0 | 0 | 4.5
35694 | 35.2 | 35.2 | 0 | 6670 | 6670 | 12379 | 1.42 | 0.42 | 0.54 | 0.02 | 0.01 | 0 | 10.53 | 0.64 | 0.65 | 0 | 0.02 | 0.01 | 0 | 79.71 | 43966.19 | 43966.15 | 43966.06 | 43966.14 | 43966.2 | 3115 | 468.35 | 6801 | 3719 | 5290 | 4544 | -1.28 | -0.11 | 4.59 | -0.29 | 26.72 | 20.82 | 21.01 | 32.26 | #DIV/0! | #DIV/0! | -540.32 | -135.21 | 33.46 | 0.26 | 0.458 | 1.51 | 0.33 | 84.6 | 11.35 | 0.681 | 0.0187 | 0.0095 | 0.0219 | 0.168 | 0.659 | 0.0396 | 0.0017 | 0.0577 | 0.0137 | 0.0002 | 0.0029 | 0.00063 | 0.0001 | 0.001 | 0.0064 | 0.0003 | 0.0038 | 0.0012 | 0.0077 | 0.001 | 0.0199 | 0.0021 | 0.0014 | 0.00073 | 0.002 | 1 | 0 | 20 | 0 | 5.3 | 0 | 0 | 3.8 | 0 | 5.1
35721 | 15.5 | 15.5 | 0 | 6689 | 6689 | 12379 | 1.42 | 0.43 | 0.52 | 0.02 | 0.01 | 0 | 10.54 | 0.64 | 0.66 | 0 | 0 | 0.01 | 0 | 79.99 | 43971.28 | 43971.23 | 43971.13 | 43971.22 | 43971.28 | 3544 | 533.9 | 7442 | 5002 | 5980 | 4921 | -4.69 | -3.24 | 2.19 | 4.26 | 33.85 | 31.52 | 26.68 | 48.15 | #DIV/0! | #DIV/0! | #DIV/0! | -99.5 | 42.02 | 0.56 | 0.381 | 1.44 | 0.299 | 84.4 | 11.71 | 0.704 | 0.0184 | 0.0081 | 0.0229 | 0.181 | 0.682 | 0.042 | 0.0016 | 0.0529 | 0.0119 | 0.0002 | 0.0025 | 0.00066 | 0.0001 | 0.001 | 0.0072 | 0.0003 | 0.0028 | 0.0012 | 0.0075 | 0.001 | 0.025 | 0.0021 | 0.0015 | 0.00062 | 0.002 | 1 | 0 | 0 | 0 | 2.8 | 0 | 0 | 1.9 | 0 | 9.8
35722 | 14.8 | 14.8 | 0 | 6709 | 6709 | 12379 | 1.42 | 0.43 | 0.52 | 0.02 | 0.01 | 0 | 10.58 | 0.64 | 0.66 | 0 | 0 | 0.01 | 0 | 80.24 | 43971.34 | 43971.3 | 43971.2 | 43971.29 | 43971.35 | 3451 | 511.41 | 6670 | 4349 | 5231 | 4555 | -2.6 | 3.21 | 6.12 | -3.66 | 33.25 | 16.47 | 21.1 | 44.93 | #DIV/0! | #DIV/0! | #DIV/0! | -116.91 | 1.87 | 0.44 | 0.462 | 1.56 | 0.304 | 84.5 | 11.48 | 0.651 | 0.0198 | 0.0086 | 0.0283 | 0.183 | 0.657 | 0.0566 | 0.0027 | 0.0558 | 0.0129 | 0.0002 | 0.003 | 0.0006 | 0.0001 | 0.001 | 0.0074 | 0.0003 | 0.0039 | 0.0012 | 0.0076 | 0.001 | 0.0245 | 0.002 | 0.0015 | 0.00056 | 0.002 | 1 | 0 | 0 | 0 | 8.2 | 0 | 0 | 4 | 0 | 1.6
35723 | 12.2 | 12.2 | 0 | 6680 | 6680 | 12379 | 1.43 | 0.42 | 0.54 | 0.02 | 0.01 | 0 | 10.61 | 0.64 | 0.65 | 0 | 0.02 | 0.01 | 0 | 79.77 | 43971.4 | 43971.36 | 43971.27 | 43971.35 | 43971.41 | 3393 | 505.44 | 6852 | 4275 | 5350 | 4539 | -1.83 | -6.09 | 4.81 | 1.73 | 29.98 | 22.57 | 20.97 | 40.38 | #DIV/0! | #DIV/0! | -605.89 | -117.41 | -17.61 | 0.29 | 0.444 | 1.49 | 0.314 | 84.5 | 11.48 | 0.722 | 0.0188 | 0.0084 | 0.0276 | 0.177 | 0.659 | 0.0494 | 0.003 | 0.0584 | 0.0124 | 0.0002 | 0.0029 | 0.00062 | 0.0001 | 0.001 | 0.0073 | 0.0003 | 0.0036 | 0.0012 | 0.0074 | 0.001 | 0.0254 | 0.002 | 0.0012 | 0.00055 | 0.002 | 1 | 0 | 0 | 0 | 0.9 | 0 | 0 | 3.9 | 0 | 6.4
35724 | 13.9 | 13.9 | 0 | 6710 | 6710 | 12379 | 1.42 | 0.43 | 0.54 | 0.02 | 0.01 | 0 | 10.59 | 0.65 | 0.65 | 0 | 0.02 | 0.01 | 0 | 80.19 | 43971.47 | 43971.43 | 43971.33 | 43971.41 | 43971.48 | 3480 | 521.97 | 6858 | 4500 | 5584 | 4763 | -0.52 | -3.45 | 6.62 | -5.07 | 27.65 | 15.11 | 19.92 | 40.94 | #DIV/0! | #DIV/0! | -562.43 | -139.39 | -57.51 | 0.25 | 0.488 | 1.58 | 0.326 | 84.6 | 11.26 | 0.714 | 0.019 | 0.0083 | 0.0231 | 0.174 | 0.646 | 0.0405 | 0.004 | 0.0578 | 0.0137 | 0.0002 | 0.0033 | 0.00067 | 0.0001 | 0.001 | 0.0076 | 0.0003 | 0.0038 | 0.0013 | 0.0075 | 0.001 | 0.0263 | 0.0021 | 0.0014 | 0.00058 | 0.002 | 1 | 0 | 6.2 | 0 | 1.7 | 0 | 0 | 5 | 0 | 0
35725 | 12.5 | 12.5 | 0 | 6666 | 6666 | 12379 | 1.41 | 0.43 | 0.55 | 0.02 | 0.02 | 0 | 10.55 | 0.64 | 0.65 | 0 | 0 | 0.01 | 0 | 79.64 | 43971.54 | 43971.5 | 43971.4 | 43971.48 | 43971.54 | 3402 | 510.35 | 7792 | 4560 | 5666 | 5005 | -0.29 | -7.02 | 2.55 | -1.18 | 25.11 | 13.49 | 27.45 | 47.64 | #DIV/0! | #DIV/0! | #DIV/0! | -118.98 | -33.01 | 0.34 | 0.508 | 1.52 | 0.345 | 84.5 | 11.27 | 0.727 | 0.0184 | 0.0085 | 0.0266 | 0.174 | 0.677 | 0.045 | 0.0034 | 0.0568 | 0.0136 | 0.0002 | 0.0031 | 0.00063 | 0.0001 | 0.001 | 0.0077 | 0.0003 | 0.0031 | 0.0013 | 0.0074 | 0.001 | 0.027 | 0.002 | 0.0014 | 0.00053 | 0.002 | 1 | 0 | 4.9 | 0 | 0.6 | 0 | 0 | 2.2 | 0 | 3.8
35755 | 15 | 15 | 0 | 6730 | 6730 | 12379 | 1.4 | 0.47 | 0.49 | 0.02 | 0.02 | 0 | 10.63 | 0.63 | 0.66 | 0 | 0 | 0.01 | 0 | 80.5 | 43977.94 | 43977.9 | 43977.8 | 43977.88 | 43977.94 | 3417 | 509.92 | 6900 | 4260 | 5349 | 4668 | -2.03 | -1.45 | -1.86 | 0.97 | 26.96 | 8.53 | 30.93 | 47.71 | #DIV/0! | #DIV/0! | #DIV/0! | -126.09 | 55.24 | 0.57 | 0.468 | 1.46 | 0.364 | 84.4 | 11.44 | 0.679 | 0.0175 | 0.0086 | 0.0246 | 0.185 | 0.708 | 0.0573 | 0.0017 | 0.0514 | 0.0129 | 0.0002 | 0.0028 | 0.00065 | 0.0001 | 0.001 | 0.008 | 0.0003 | 0.0046 | 0.0013 | 0.0077 | 0.001 | 0.0374 | 0.0022 | 0.0015 | 0.00065 | 0.012 | 1 | 0 | 0 | 0 | 5.3 | 0 | 0 | 0 | 0 | 8.7
35756 | 34.1 | 34.1 | 0 | 6720 | 6720 | 12379 | 1.39 | 0.47 | 0.48 | 0.02 | 0.02 | 0 | 10.6 | 0.63 | 0.66 | 0 | 0 | 0.01 | 0 | 80.4 | 43978.01 | 43977.97 | 43977.86 | 43977.95 | 43978.01 | 3447 | 515.25 | 7454 | 4677 | 5919 | 5137 | -2.06 | 7.02 | 13.25 | 4.8 | 28.57 | 13.76 | 25.74 | 44.67 | #DIV/0! | #DIV/0! | #DIV/0! | -110.93 | 34.27 | 0.25 | 0.441 | 1.4 | 0.357 | 84.7 | 11.42 | 0.623 | 0.0188 | 0.0091 | 0.0222 | 0.205 | 0.602 | 0.041 | 0.0025 | 0.0552 | 0.0121 | 0.0002 | 0.0027 | 0.00056 | 0.0016 | 0.001 | 0.0081 | 0.0003 | 0.0059 | 0.0013 | 0.0075 | 0.001 | 0.0338 | 0.0021 | 0.0017 | 0.0005 | 0.012 | 1 | 0 | 0 | 0 | 11.1 | 0 | 0 | 8.8 | 0 | 13.2
35757 | 6.1 | 6.1 | 0 | 6668 | 6668 | 12379 | 1.41 | 0.43 | 0.56 | 0.02 | 0.01 | 0 | 10.59 | 0.64 | 0.66 | 0 | 0 | 0.01 | 0 | 79.6 | 43978.07 | 43978.03 | 43977.93 | 43978.02 | 43978.07 | 3477 | 517.95 | 6627 | 4139 | 5148 | 4525 | -1.46 | -1.26 | -0.6 | -4.26 | 29.88 | 18.28 | 29.66 | 45.52 | #DIV/0! | #DIV/0! | #DIV/0! | -29.92 | 8.43 | 0.38 | 0.488 | 1.56 | 0.324 | 84.4 | 11.44 | 0.695 | 0.0163 | 0.0086 | 0.0196 | 0.174 | 0.709 | 0.0367 | 0.0039 | 0.0474 | 0.0121 | 0.0002 | 0.0036 | 0.00063 | 0.0001 | 0.001 | 0.0071 | 0.0003 | 0.0037 | 0.0013 | 0.0075 | 0.001 | 0.0298 | 0.0021 | 0.0014 | 0.00054 | 0.012 | 1 | 0 | 0 | 0 | 3.7 | 0 | 0 | 0 | 0 | 1.4
35758 | 19.6 | 19.6 | 0 | 6703 | 6703 | 12379 | 1.4 | 0.44 | 0.57 | 0.02 | 0.01 | 0 | 10.55 | 0.64 | 0.66 | 0 | 0 | 0.01 | 0 | 80.14 | 43978.13 | 43978.09 | 43977.99 | 43978.08 | 43978.13 | 3336 | 498.65 | 6705 | 3960 | 5075 | 4421 | -1.28 | 1.03 | 3.69 | 0.81 | 27.86 | 7.2 | 28.48 | 42.84 | #DIV/0! | #DIV/0! | #DIV/0! | -30.07 | 10.31 | 0.3 | 0.56 | 1.47 | 0.333 | 84.6 | 11.31 | 0.674 | 0.0165 | 0.009 | 0.0209 | 0.174 | 0.673 | 0.0426 | 0.0038 | 0.0484 | 0.0124 | 0.0002 | 0.003 | 0.00063 | 0.0001 | 0.001 | 0.0073 | 0.0003 | 0.005 | 0.0013 | 0.0076 | 0.001 | 0.029 | 0.002 | 0.0018 | 0.00052 | 0.012 | 1 | 0 | 2.3 | 0 | 5.8 | 0 | 0 | 2.7 | 0 | 7.8
35759 | 20.2 | 20.2 | 0 | 6753 | 6753 | 12379 | 1.41 | 0.44 | 0.57 | 0.02 | 0.02 | 0 | 10.65 | 0.65 | 0.67 | 0 | 0 | 0.01 | 0 | 80.7 | 43978.2 | 43978.15 | 43978.05 | 43978.14 | 43978.2 | 3387 | 508.1 | 7100 | 4200 | 5538 | 4884 | -0.38 | 0.25 | 2.26 | -2.27 | 32.14 | 13.87 | 28.34 | 41.65 | #DIV/0! | #DIV/0! | #DIV/0! | -39.02 | 23.91 | 0.25 | 0.516 | 1.52 | 0.314 | 84.6 | 11.24 | 0.683 | 0.0166 | 0.0092 | 0.0209 | 0.188 | 0.686 | 0.0469 | 0.0032 | 0.0515 | 0.013 | 0.0002 | 0.0028 | 0.00066 | 0.0001 | 0.001 | 0.0073 | 0.0003 | 0.0053 | 0.0013 | 0.0077 | 0.001 | 0.0307 | 0.0021 | 0.0015 | 0.00063 | 0.012 | 1 | 0 | 9.4 | 0 | 5 | 0 | 0 | 1.7 | 0 | 3.1
35760 | 12.2 | 12.2 | 0 | 6683 | 6683 | 12379 | 1.4 | 0.43 | 0.57 | 0.02 | 0.01 | 0 | 10.57 | 0.64 | 0.66 | 0 | 0 | 0.01 | 0 | 79.85 | 43978.26 | 43978.22 | 43978.12 | 43978.2 | 43978.27 | 3441 | 512.59 | 7417 | 4812 | 5780 | 4850 | -1.51 | -1.26 | 3.92 | -2.61 | 26.93 | 20.85 | 28.06 | 47.85 | #DIV/0! | #DIV/0! | #DIV/0! | -27.15 | 19.99 | 0.35 | 0.479 | 1.53 | 0.335 | 84.5 | 11.39 | 0.687 | 0.0166 | 0.0082 | 0.0194 | 0.181 | 0.671 | 0.0451 | 0.0034 | 0.0488 | 0.0121 | 0.0002 | 0.0029 | 0.00071 | 0.0001 | 0.001 | 0.007 | 0.0003 | 0.0044 | 0.0013 | 0.0077 | 0.001 | 0.0287 | 0.0022 | 0.0015 | 0.00068 | 0.012 | 1 | 0 | 0 | 0 | 4.6 | 0 | 0 | 3 | 0 | 3.6
35763 | 48.7 | 48.7 | 0 | 6698 | 6698 | 12379 | 1.41 | 0.43 | 0.57 | 0.02 | 0.01 | 0 | 10.58 | 0.64 | 0.66 | 0 | 0 | 0.01 | 0 | 80.03 | 43978.47 | 43978.43 | 43978.33 | 43978.41 | 43978.48 | 3149 | 465.07 | 7378 | 4218 | 5694 | 4903 | -0.33 | -1.2 | 3.19 | 0.59 | 30.33 | 24.94 | 26.42 | 34.6 | #DIV/0! | #DIV/0! | #DIV/0! | -26.98 | 38.68 | 0.12 | 0.451 | 1.48 | 0.321 | 84.7 | 11.25 | 0.69 | 0.017 | 0.0103 | 0.0201 | 0.174 | 0.678 | 0.0363 | 0.0026 | 0.0473 | 0.012 | 0.0002 | 0.003 | 0.00061 | 0.0001 | 0.001 | 0.0068 | 0.0003 | 0.0041 | 0.0013 | 0.0151 | 0.001 | 0.0295 | 0.002 | 0.0016 | 0.0005 | 0.012 | 1 | 9 | 9.2 | 0 | 9.6 | 0 | 0 | 5.4 | 0 | 14.5
35765 | 18.8 | 18.8 | 0 | 6894 | 6894 | 12379 | 1.45 | 0.45 | 0.58 | 0.02 | 0.02 | 0 | 10.89 | 0.66 | 0.68 | 0 | 0 | 0.01 | 0 | 82.38 | 43978.61 | 43978.57 | 43978.46 | 43978.55 | 43978.62 | 3408 | 507.67 | 7790 | 5143 | 6009 | 5213 | -0.67 | -2.56 | 2.93 | 2.12 | 28.24 | 15.44 | 27.29 | 32.61 | #DIV/0! | #DIV/0! | #DIV/0! | -73.17 | 34.46 | 0.24 | 0.502 | 1.46 | 0.33 | 84.6 | 11.29 | 0.7 | 0.0169 | 0.0106 | 0.0212 | 0.179 | 0.68 | 0.033 | 0.0027 | 0.0545 | 0.0159 | 0.0002 | 0.0033 | 0.00065 | 0.0001 | 0.001 | 0.007 | 0.0003 | 0.0046 | 0.0013 | 0.0086 | 0.001 | 0.0306 | 0.002 | 0.0015 | 0.00057 | 0.012 | 1 | 0 | 4 | 0 | 3.4 | 0 | 0 | 2.3 | 0 | 8.1
35770 | 46.7 | 46.7 | 0 | 6739 | 6739 | 12379 | 1.41 | 0.44 | 0.57 | 0.02 | 0.01 | 0 | 10.64 | 0.64 | 0.66 | 0 | 0 | 0.01 | 0 | 80.54 | 43978.96 | 43978.91 | 43978.82 | 43978.9 | 43978.96 | 3401 | 504.08 | 6785 | 4199 | 5234 | 4454 | 1.5 | -1.48 | 10.1 | -4.74 | 34.96 | 15.9 | 28.13 | 35.82 | #DIV/0! | #DIV/0! | #DIV/0! | -68.74 | 45.42 | -0.1 | 0.507 | 1.56 | 0.298 | 84.9 | 11.04 | 0.688 | 0.0166 | 0.0101 | 0.0212 | 0.17 | 0.627 | 0.0354 | 0.0023 | 0.0474 | 0.016 | 0.0002 | 0.003 | 0.00059 | 0.0001 | 0.001 | 0.0063 | 0.0003 | 0.0053 | 0.0013 | 0.0083 | 0.001 | 0.0277 | 0.0021 | 0.0015 | 0.00052 | 0.012 | 1 | 9.8 | 24.1 | 0 | 5 | 0 | 0 | 6.8 | 0 | 0
35816 | 2.3 | 2.3 | 0 | 6700 | 6700 | 12379 | 1.46 | 0.41 | 0.33 | 0.03 | 0.01 | 0 | 10.38 | 0.67 | 0.67 | 0 | 0 | 0 | 0 | 80.44 | 43987.2 | 43987.16 | 43987.06 | 43987.14 | 43987.2 | 3325 | 482.02 | 6517 | 4079 | 5072 | 4625 | -4.27 | -4.23 | -0.28 | -0.65 | 32.09 | -10 | 33.21 | 36 | #DIV/0! | #DIV/0! | #DIV/0! | #DIV/0! | #DIV/0! | 0.95 | 0.385 | 1.56 | 0.292 | 84.4 | 11.47 | 0.74 | 0.0187 | 0.0096 | 0.027 | 0.194 | 0.712 | 0.0647 | 0.0011 | 0.0525 | 0.0136 | 0.0002 | 0.0022 | 0.00063 | 0.0001 | 0.001 | 0.0071 | 0.0003 | 0.0018 | 0.0012 | 0.0074 | 0.001 | 0.0353 | 0.0021 | 0.0011 | 0.00068 | 0.0118 | 1 | 0 | 0 | 0 | 0 | 0 | 0 | 0 | 0 | 1.3
35820 | 41.8 | 41.8 | 0 | 6773 | 6773 | 12379 | 1.42 | 0.44 | 0.52 | 0.02 | 0.02 | 0 | 10.61 | 0.66 | 0.67 | 0 | 0 | 0.01 | 0 | 81.07 | 43990.61 | 43990.57 | 43990.46 | 43990.54 | 43990.61 | 2900 | 432.71 | 9069 | 4205 | 5917 | 5258 | 0.8 | -4.68 | 1.88 | -0.74 | 31.65 | 17.48 | 22.96 | 39.01 | #DIV/0! | #DIV/0! | #DIV/0! | -149.28 | -117.38 | 0.06 | 0.449 | 1.5 | 0.315 | 84.9 | 11.03 | 0.719 | 0.0187 | 0.0099 | 0.0272 | 0.168 | 0.688 | 0.0426 | 0.0076 | 0.0507 | 0.0159 | 0.0002 | 0.0031 | 0.00065 | 0.00025 | 0.001 | 0.006 | 0.0003 | 0.0032 | 0.0013 | 0.0078 | 0.001 | 0.0332 | 0.0021 | 0.0015 | 0.0007 | 0.012 | 1 | 0 | 34.2 | 0 | 1.7 | 0 | 0 | 1.6 | 0 | 3.3
35829 | 48.4 | 48.4 | 0 | 6238 | 6238 | 12379 | 1.3 | 0.41 | 0.49 | 0.02 | 0.01 | 0 | 9.78 | 0.61 | 0.62 | 0 | 0 | 0.01 | 0 | 74.64 | 43991.19 | 43991.15 | 43991.05 | 43991.14 | 43991.2 | 3435 | 509.95 | 7361 | 4765 | 5585 | 4701 | -0.27 | -3.37 | 4.27 | -2.38 | 30.84 | 16.07 | 22.52 | 44.49 | #DIV/0! | #DIV/0! | #DIV/0! | -95.44 | 55.22 | 0.14 | 0.471 | 1.52 | 0.321 | 84.8 | 11.16 | 0.715 | 0.0186 | 0.0091 | 0.0243 | 0.163 | 0.671 | 0.0391 | 0.0017 | 0.0492 | 0.0133 | 0.0002 | 0.003 | 0.00059 | 0.0001 | 0.001 | 0.006 | 0.0003 | 0.0044 | 0.0013 | 0.0086 | 0.001 | 0.0304 | 0.0021 | 0.0013 | 0.00067 | 0.012 | 1 | 0 | 40 | 0 | 2.4 | 0 | 0 | 3 | 0 | 2
35856 | 22.5 | 22.5 | 0 | 6397 | 6397 | 12379 | 1.37 | 0.4 | 0.53 | 0.02 | 0.01 | 0 | 10.08 | 0.62 | 0.63 | 0 | 0 | 0.01 | 0 | 76.46 | 43993.13 | 43993.09 | 43992.99 | 43993.07 | 43993.13 | 3392 | 500.96 | 6664 | 4913 | 5274 | 4770 | -0.35 | -2.77 | 2.14 | 1.25 | 34.87 | 14.91 | 22.64 | 41.52 | #DIV/0! | #DIV/0! | #DIV/0! | -151.37 | 59.86 | 0.15 | 0.505 | 1.5 | 0.288 | 84.7 | 11.22 | 0.709 | 0.0192 | 0.0094 | 0.0203 | 0.163 | 0.679 | 0.0393 | 0.0013 | 0.0511 | 0.0145 | 0.0002 | 0.0026 | 0.00061 | 0.00013 | 0.001 | 0.0063 | 0.0003 | 0.0052 | 0.0013 | 0.0076 | 0.001 | 0.022 | 0.0021 | 0.0015 | 0.00069 | 0.0026 | 1 | 0 | 11.9 | 0 | 2.2 | 0 | 0 | 2.4 | 0 | 5
35886 | 51.6 | 51.6 | 0 | 6694 | 6694 | 12379 | 1.43 | 0.41 | 0.47 | 0.02 | 0.01 | 0 | 10.58 | 0.64 | 0.65 | 0 | 0 | 0 | 0 | 80.1 | 43999.45 | 43999.41 | 43999.31 | 43999.39 | 43999.46 | 3626 | 528.34 | 7644 | 4713 | 5899 | 5062 | 2.07 | -2.9 | 1.84 | 1.22 | 32.08 | 17.44 | 25.6 | 36.09 | #DIV/0! | #DIV/0! | #DIV/0! | -144.66 | 46.55 | -0.21 | 0.409 | 1.5 | 0.297 | 85.1 | 10.98 | 0.7 | 0.018 | 0.0094 | 0.0253 | 0.164 | 0.679 | 0.0443 | 0.0013 | 0.0498 | 0.0125 | 0.0002 | 0.0024 | 0.00067 | 0.0001 | 0.001 | 0.007 | 0.0003 | 0.0036 | 0.0013 | 0.0073 | 0.001 | 0.0218 | 0.0023 | 0.0011 | 0.00085 | 0.002 | 1 | 0 | 41.5 | 0 | 3.7 | 0 | 0 | 2.5 | 0 | 2.9
35889 | 5.1 | 5.1 | 0 | 6374 | 6374 | 12379 | 1.35 | 0.39 | 0.47 | 0.02 | 0.01 | 0 | 9.95 | 0.6 | 0.61 | 0 | 0 | 0.01 | 0 | 76.41 | 43999.65 | 43999.61 | 43999.51 | 43999.59 | 43999.66 | 3607 | 542 | 7553 | 5013 | 6138 | 4870 | -2.03 | -5.89 | -2.02 | -5.46 | 31.71 | 16.42 | 23.66 | 31.7 | #DIV/0! | #DIV/0! | #DIV/0! | -107.28 | 33.44 | 0.56 | 0.435 | 1.58 | 0.297 | 84.6 | 11.3 | 0.709 | 0.0182 | 0.01 | 0.024 | 0.168 | 0.694 | 0.043 | 0.0017 | 0.0495 | 0.012 | 0.0002 | 0.0025 | 0.00063 | 0.0001 | 0.001 | 0.0074 | 0.0003 | 0.0043 | 0.0013 | 0.0075 | 0.001 | 0.0208 | 0.0022 | 0.0013 | 0.00076 | 0.0021 | 1 | 0 | 1.1 | 0 | 2.1 | 0 | 0 | 0.9 | 0 | 0
35894 | 12.9 | 12.9 | 0 | 6708 | 6708 | 12379 | 1.44 | 0.41 | 0.46 | 0.02 | 0.01 | 0 | 10.65 | 0.65 | 0.67 | 0 | 0 | 0 | 0 | 80.19 | 43999.99 | 43999.95 | 43999.86 | 43999.94 | 44000 | 3394 | 507.4 | 6492 | 4198 | 5062 | 4436 | -0.67 | -6.96 | 3.09 | -4.24 | 35.84 | 10.71 | 25.77 | 30.07 | #DIV/0! | #DIV/0! | #DIV/0! | -161.87 | 43.34 | 0.41 | 0.437 | 1.59 | 0.281 | 84.5 | 11.34 | 0.731 | 0.018 | 0.0103 | 0.0237 | 0.18 | 0.685 | 0.0461 | 0.0015 | 0.0497 | 0.013 | 0.0002 | 0.0027 | 0.00069 | 0.0001 | 0.001 | 0.007 | 0.0003 | 0.0036 | 0.0013 | 0.0078 | 0.001 | 0.0243 | 0.0023 | 0.0011 | 0.00086 | 0.002 | 1 | 0 | 10 | 0 | 0 | 0 | 0 | 1.9 | 0 | 0
35895 | 13.3 | 13.3 | 0 | 6645 | 6645 | 12379 | 1.42 | 0.41 | 0.47 | 0.02 | 0.01 | 0 | 10.5 | 0.63 | 0.66 | 0 | 0 | 0 | 0 | 79.5 | 44000.06 | 44000.02 | 43999.92 | 44000 | 44000.06 | 3450 | 521.07 | 7071 | 4679 | 5663 | 4996 | -1.5 | -5.63 | 0.18 | -4.6 | 36.66 | 12.23 | 24.76 | 29.45 | #DIV/0! | #DIV/0! | #DIV/0! | -142.5 | 25.17 | 0.48 | 0.439 | 1.59 | 0.275 | 84.5 | 11.38 | 0.713 | 0.0182 | 0.0104 | 0.0226 | 0.179 | 0.699 | 0.0396 | 0.002 | 0.0477 | 0.0127 | 0.0002 | 0.0025 | 0.00069 | 0.0001 | 0.001 | 0.007 | 0.0003 | 0.0036 | 0.0013 | 0.0082 | 0.001 | 0.0229 | 0.0023 | 0.0012 | 0.00087 | 0.0021 | 1 | 0 | 10 | 0 | 1.9 | 0 | 0 | 0.4 | 0 | 0
35897 | 12.3 | 12.3 | 0 | 6711 | 6711 | 12379 | 1.43 | 0.41 | 0.47 | 0.02 | 0.01 | 0 | 10.59 | 0.64 | 0.66 | 0 | 0 | 0 | 0 | 80.31 | 44000.19 | 44000.15 | 44000.05 | 44000.13 | 44000.19 | 3581 | 537.2 | 6889 | 4695 | 5450 | 4907 | -1.84 | -7.91 | -2.65 | -2.88 | 33.46 | 8.15 | 28.81 | 36 | #DIV/0! | #DIV/0! | #DIV/0! | -161.47 | 24.43 | 0.5 | 0.458 | 1.56 | 0.291 | 84.5 | 11.4 | 0.731 | 0.0172 | 0.0094 | 0.0232 | 0.173 | 0.721 | 0.0401 | 0.002 | 0.0469 | 0.0135 | 0.0002 | 0.0027 | 0.00068 | 0.0001 | 0.001 | 0.0072 | 0.0003 | 0.0033 | 0.0012 | 0.008 | 0.001 | 0.0254 | 0.0023 | 0.0011 | 0.0008 | 0.002 | 1 | 0 | 10 | 0 | 0 | 0 | 0 | 0 | 0 | 1.3
35898 | 28.3 | 28.3 | 0 | 6836 | 6836 | 12379 | 1.45 | 0.42 | 0.48 | 0.02 | 0.01 | 0 | 10.71 | 0.66 | 0.68 | 0 | 0 | 0 | 0 | 81.88 | 44000.26 | 44000.22 | 44000.11 | 44000.2 | 44000.26 | 3483 | 517.99 | 7419 | 4767 | 5905 | 5056 | -0.21 | -5.21 | 5.05 | -1.75 | 42.13 | 13.79 | 25.07 | 31.14 | #DIV/0! | #DIV/0! | #DIV/0! | -144.49 | 11.47 | 0.12 | 0.428 | 1.53 | 0.254 | 84.9 | 11.14 | 0.726 | 0.0181 | 0.0101 | 0.0225 | 0.168 | 0.666 | 0.0406 | 0.0023 | 0.0471 | 0.0125 | 0.0002 | 0.0023 | 0.00063 | 0.00016 | 0.001 | 0.0072 | 0.0003 | 0.0038 | 0.0012 | 0.0076 | 0.001 | 0.0239 | 0.0022 | 0.0012 | 0.00073 | 0.002 | 1 | 0 | 20.9 | 0 | 0.8 | 0 | 0 | 3.5 | 0 | 2.1
35899 | 4.7 | 4.7 | 0 | 6696 | 6696 | 12379 | 1.43 | 0.41 | 0.47 | 0.02 | 0.01 | 0 | 10.59 | 0.64 | 0.66 | 0 | 0 | 0 | 0 | 80.1 | 44000.33 | 44000.28 | 44000.18 | 44000.27 | 44000.33 | 3428 | 511.49 | 7238 | 4464 | 5559 | 4877 | -0.99 | -10.43 | 0.94 | -1.36 | 36.87 | 11.56 | 18.56 | 13.66 | #DIV/0! | #DIV/0! | #DIV/0! | -174.11 | -5.57 | 0.35 | 0.438 | 1.54 | 0.276 | 84.6 | 11.33 | 0.751 | 0.0197 | 0.0127 | 0.0242 | 0.171 | 0.697 | 0.0445 | 0.0028 | 0.0477 | 0.014 | 0.0002 | 0.0026 | 0.00071 | 0.00031 | 0.001 | 0.0062 | 0.0003 | 0.0036 | 0.0013 | 0.008 | 0.001 | 0.022 | 0.0023 | 0.0012 | 0.00087 | 0.002 | 1 | 0 | 0 | 0 | 0 | 0 | 0 | 0.8 | 0 | 2.9
35901 | 3.7 | 3.7 | 0 | 6694 | 6694 | 12379 | 1.44 | 0.46 | 0.43 | 0.02 | 0.02 | 0 | 10.57 | 0.64 | 0.65 | 0 | 0 | 0 | 0 | 80.08 | 44000.46 | 44000.42 | 44000.32 | 44000.4 | 44000.46 | 3333 | 493.12 | 7274 | 4183 | 5442 | 4684 | -2.04 | -11.13 | -2.46 | -3.71 | 39.39 | 6.76 | 29.42 | 38.72 | #DIV/0! | #DIV/0! | #DIV/0! | -287.16 | -22.77 | 0.6 | 0.423 | 1.58 | 0.294 | 84.4 | 11.44 | 0.756 | 0.0183 | 0.0099 | 0.024 | 0.184 | 0.711 | 0.0419 | 0.0019 | 0.0541 | 0.0131 | 0.0002 | 0.0027 | 0.0007 | 0.0001 | 0.001 | 0.0061 | 0.0003 | 0.0034 | 0.0012 | 0.0076 | 0.001 | 0.0226 | 0.0023 | 0.0014 | 0.00084 | 0.002 | 1 | 0 | 2.7 | 0 | 0 | 0 | 0 | 0 | 0 | 0
35902 | 18.5 | 18.5 | 0 | 6694 | 6694 | 12379 | 1.44 | 0.46 | 0.43 | 0.02 | 0.02 | 0 | 10.57 | 0.64 | 0.65 | 0 | 0 | 0 | 0 | 80.08 | 44000.53 | 44000.49 | 44000.38 | 44000.47 | 44000.53 | 3456 | 506.15 | 7534 | 4673 | 5835 | 5119 | -1.51 | -5.1 | 1.87 | -1.08 | 40.01 | 13.81 | 29.42 | 43.05 | #DIV/0! | #DIV/0! | #DIV/0! | -263.52 | 22.46 | 0.36 | 0.391 | 1.54 | 0.291 | 84.6 | 11.38 | 0.715 | 0.0183 | 0.0092 | 0.025 | 0.177 | 0.681 | 0.0452 | 0.0012 | 0.0498 | 0.0123 | 0.0002 | 0.0024 | 0.0007 | 0.0001 | 0.001 | 0.0059 | 0.0003 | 0.0036 | 0.0012 | 0.0075 | 0.001 | 0.0224 | 0.0023 | 0.001 | 0.00078 | 0.002 | 1 | 0 | 11.3 | 0 | 1.8 | 0 | 0 | 2.4 | 0 | 2
35903 | 29.4 | 29.4 | 0 | 6894 | 6894 | 12379 | 1.48 | 0.46 | 0.44 | 0.02 | 0.01 | 0 | 10.88 | 0.66 | 0.67 | 0 | 0 | 0 | 0 | 82.49 | 44000.6 | 44000.56 | 44000.45 | 44000.54 | 44000.6 | 3412 | 505.71 | 7411 | 4596 | 5882 | 5151 | -1.29 | -3.94 | 5.53 | 0.94 | 41.25 | 9.02 | 23.5 | 35.52 | #DIV/0! | #DIV/0! | #DIV/0! | -256.11 | 42.11 | 0.26 | 0.41 | 1.51 | 0.281 | 84.7 | 11.35 | 0.708 | 0.0187 | 0.0094 | 0.0243 | 0.171 | 0.656 | 0.0377 | 0.00087 | 0.0516 | 0.0117 | 0.0002 | 0.0024 | 0.00063 | 0.0001 | 0.001 | 0.0065 | 0.0003 | 0.0052 | 0.0012 | 0.0076 | 0.001 | 0.0222 | 0.0023 | 0.0012 | 0.0008 | 0.0021 | 1 | 0 | 15.9 | 0 | 3.2 | 0 | 0 | 5.2 | 0 | 4.1
35909 | 38 | 38 | 0 | 6720 | 6720 | 12379 | 1.44 | 0.45 | 0.44 | 0.02 | 0.01 | 0 | 10.57 | 0.64 | 0.66 | 0 | 0 | 0 | 0 | 80.45 | 44000.99 | 44000.95 | 44000.85 | 44000.93 | 44000.99 | 3457 | 516.82 | 6781 | 4258 | 5236 | 4517 | -1.85 | -8.13 | 8.94 | -0.74 | 38.84 | 8.21 | 19.25 | 37.7 | #DIV/0! | #DIV/0! | #DIV/0! | -306 | 31.89 | 0.43 | 0.422 | 1.53 | 0.291 | 84.6 | 11.37 | 0.728 | 0.0194 | 0.0089 | 0.0257 | 0.177 | 0.638 | 0.0529 | 0.0012 | 0.0541 | 0.0145 | 0.0002 | 0.0027 | 0.00064 | 0.0001 | 0.001 | 0.0064 | 0.0003 | 0.0047 | 0.0013 | 0.0081 | 0.001 | 0.0215 | 0.0022 | 0.0014 | 0.00078 | 0.002 | 1 | 0 | 28 | 0 | 0.6 | 0 | 0 | 5.8 | 0 | 2.6
35910 | 39.3 | 39.3 | 0 | 6740 | 6740 | 12379 | 1.44 | 0.46 | 0.43 | 0.02 | 0.01 | 0 | 10.61 | 0.65 | 0.67 | 0 | 0 | 0 | 0 | 80.67 | 44001.06 | 44001.01 | 44000.91 | 44001 | 44001.06 | 3429 | 513.48 | 7251 | 4439 | 5543 | 4792 | -1.72 | -9.48 | 1.73 | 0.53 | 36.43 | 9.17 | 16.78 | 45.36 | #DIV/0! | #DIV/0! | #DIV/0! | -325.53 | -691.27 | 0.41 | 0.413 | 1.51 | 0.305 | 84.6 | 11.36 | 0.748 | 0.02 | 0.0078 | 0.0261 | 0.185 | 0.693 | 0.042 | 0.0139 | 0.056 | 0.0143 | 0.0002 | 0.0032 | 0.00075 | 0.00068 | 0.001 | 0.0066 | 0.0003 | 0.0034 | 0.0013 | 0.0085 | 0.001 | 0.0187 | 0.0023 | 0.0011 | 0.00085 | 0.002 | 1 | 0 | 28.3 | 0 | 0 | 0 | 0 | 6.1 | 0 | 3.9
35911 | 32.4 | 32.4 | 0 | 6710 | 6710 | 12379 | 1.44 | 0.45 | 0.43 | 0.02 | 0.01 | 0 | 10.6 | 0.65 | 0.67 | 0 | 0 | 0 | 0 | 80.27 | 44001.12 | 44001.08 | 44000.98 | 44001.06 | 44001.12 | 3476 | 516.03 | 6849 | 4298 | 5251 | 4673 | -2.89 | -5.05 | -4.06 | -4.85 | 33.05 | 10.61 | 19.52 | 46.28 | #DIV/0! | #DIV/0! | #DIV/0! | -311.06 | -41.68 | 0.7 | 0.406 | 1.6 | 0.32 | 84.3 | 11.54 | 0.717 | 0.0194 | 0.0077 | 0.0264 | 0.184 | 0.734 | 0.0552 | 0.0025 | 0.0551 | 0.0136 | 0.0002 | 0.0028 | 0.00069 | 0.0001 | 0.001 | 0.0067 | 0.0003 | 0.0033 | 0.0012 | 0.0082 | 0.001 | 0.0189 | 0.0023 | 0.0013 | 0.00083 | 0.002 | 1 | 0 | 25 | 0 | 1.4 | 0 | 0 | 5 | 0 | 0
35912 | 28.8 | 28.8 | 0 | 6700 | 6700 | 12379 | 1.44 | 0.46 | 0.42 | 0.02 | 0.01 | 0 | 10.61 | 0.65 | 0.67 | 0 | 0 | 0 | 0 | 80.12 | 44001.18 | 44001.14 | 44001.04 | 44001.13 | 44001.19 | 3434 | 514.23 | 6986 | 4501 | 5345 | 4807 | -2.61 | -7.91 | -1.68 | -0.96 | 20.57 | 4.35 | 16.91 | 39.76 | #DIV/0! | #DIV/0! | #DIV/0! | -356.1 | -143.33 | 0.79 | 0.427 | 1.54 | 0.383 | 84.2 | 11.53 | 0.743 | 0.02 | 0.0086 | 0.0252 | 0.19 | 0.723 | 0.0535 | 0.0043 | 0.0597 | 0.0145 | 0.0002 | 0.0038 | 0.00074 | 0.0001 | 0.001 | 0.0072 | 0.0003 | 0.0037 | 0.0013 | 0.0085 | 0.001 | 0.0242 | 0.0024 | 0.0013 | 0.0008 | 0.002 | 1 | 0 | 20 | 0 | 0 | 0 | 0 | 5 | 0 | 2.8
35955 | 37 | 37 | 0 | 6713 | 6713 | 12379 | 1.42 | 0.48 | 0.43 | 0.02 | 0.02 | 0 | 10.58 | 0.64 | 0.67 | 0 | 0 | 0 | 0 | 80.33 | 44007.54 | 44007.49 | 44007.39 | 44007.47 | 44007.54 | 3144 | 463.51 | 8443 | 4619 | 6140 | 5046 | -0.9 | -2.9 | 0.46 | 3.12 | 44.97 | 14.81 | 29.69 | 53.84 | #DIV/0! | #DIV/0! | #DIV/0! | -241.61 | 40.69 | 0.15 | 0.387 | 1.45 | 0.277 | 84.8 | 11.29 | 0.699 | 0.0182 | 0.0074 | 0.0274 | 0.19 | 0.7 | 0.0475 | 0.0017 | 0.0538 | 0.0129 | 0.0002 | 0.0024 | 0.00054 | 0.0001 | 0.001 | 0.0061 | 0.0003 | 0.0039 | 0.0012 | 0.0078 | 0.001 | 0.0209 | 0.002 | 0.0017 | 0.0004 | 0.002 | 1 | 0 | 23.4 | 0 | 3.5 | 0 | 0 | 1.1 | 0 | 8
35957 | 32.6 | 32.6 | 0 | 7229 | 7229 | 12379 | 1.51 | 0.53 | 0.48 | 0.03 | 0.02 | 0 | 11.38 | 0.69 | 0.71 | 0 | 0 | 0 | 0 | 86.51 | 44007.67 | 44007.63 | 44007.53 | 44007.61 | 44007.68 | 3779 | 530.01 | 7642 | 5093 | 5985 | 5326 | -2.46 | 1.93 | 1.28 | -6.61 | 35.24 | 7.21 | 25.97 | 44.47 | #DIV/0! | #DIV/0! | #DIV/0! | -211 | -13.97 | 0.63 | 0.434 | 1.58 | 0.335 | 84.4 | 11.45 | 0.668 | 0.019 | 0.009 | 0.0275 | 0.193 | 0.684 | 0.0398 | 0.0035 | 0.0538 | 0.0131 | 0.0002 | 0.003 | 0.00054 | 0.0001 | 0.001 | 0.0069 | 0.0003 | 0.0043 | 0.0012 | 0.0083 | 0.001 | 0.0167 | 0.002 | 0.0019 | 0.0004 | 0.0022 | 1 | 0 | 23 | 0 | 6.8 | 0 | 0 | 1.8 | 0 | 0
36004 | 15 | 15 | 0 | 6193 | 6193 | 12379 | 1.29 | 0.46 | 0.42 | 0.02 | 0.01 | 0 | 9.83 | 0.59 | 0.62 | 0 | 0 | 0 | 0 | 74 | 44014.13 | 44014.09 | 44013.99 | 44014.07 | 44014.14 | 3592 | 530.81 | 7592 | 4858 | 6081 | 4885 | -2.58 | -3 | 5.28 | 0.69 | 23.95 | 11.22 | 30.2 | 65.29 | #DIV/0! | #DIV/0! | #DIV/0! | -145.6 | 47.69 | 0.47 | 0.427 | 1.47 | 0.404 | 84.4 | 11.56 | 0.7 | 0.0177 | 0.0057 | 0.0234 | 0.173 | 0.671 | 0.0383 | 0.002 | 0.0548 | 0.0116 | 0.0002 | 0.0027 | 0.00056 | 0.0001 | 0.001 | 0.0064 | 0.0003 | 0.0048 | 0.0012 | 0.0074 | 0.001 | 0.0249 | 0.0019 | 0.0013 | 0.00042 | 0.002 | 1 | 0 | 0 | 0 | 3.2 | 0 | 0 | 2.9 | 0 | 7.9
36006 | 28.1 | 28.1 | 0 | 6772 | 6772 | 12379 | 1.4 | 0.5 | 0.46 | 0.02 | 0.02 | 0 | 10.61 | 0.65 | 0.66 | 0 | 0 | 0 | 0 | 81.09 | 44014.28 | 44014.23 | 44014.13 | 44014.21 | 44014.28 | 3449 | 511.11 | 7334 | 4499 | 5841 | 4660 | -5.91 | 0.94 | 9.5 | 5.95 | 17.85 | 3 | 27.07 | 63.19 | #DIV/0! | #DIV/0! | #DIV/0! | -179.69 | 14.59 | 0.81 | 0.464 | 1.38 | 0.432 | 84.3 | 11.78 | 0.675 | 0.0186 | 0.006 | 0.0213 | 0.187 | 0.624 | 0.027 | 0.0028 | 0.0573 | 0.0127 | 0.0002 | 0.0031 | 0.00059 | 0.0001 | 0.001 | 0.0059 | 0.0003 | 0.0072 | 0.0013 | 0.0077 | 0.001 | 0.0242 | 0.002 | 0.0018 | 0.00052 | 0.002 | 1 | 0 | 0 | 0 | 5.9 | 0 | 0 | 6.8 | 0 | 14.4
36008 | 46 | 46 | 0 | 6756 | 6756 | 12379 | 1.38 | 0.42 | 0.49 | 0.02 | 0.01 | 0 | 10.64 | 0.66 | 0.68 | 0 | 0.03 | 0.01 | 0 | 80.85 | 44014.41 | 44014.37 | 44014.26 | 44014.34 | 44014.41 | 3440 | 510.69 | 7662 | 4920 | 6125 | 5322 | 0.04 | -5.56 | 6.36 | -2.58 | 19.94 | 17.49 | 17.09 | 45.97 | #DIV/0! | #DIV/0! | -590.21 | -109.13 | 16.76 | 0.27 | 0.427 | 1.49 | 0.357 | 84.7 | 11.17 | 0.734 | 0.02 | 0.0084 | 0.0273 | 0.189 | 0.665 | 0.0513 | 0.0031 | 0.0552 | 0.0121 | 0.0002 | 0.0031 | 0.00056 | 0.00014 | 0.001 | 0.0058 | 0.0003 | 0.0058 | 0.0014 | 0.0088 | 0.001 | 0.0258 | 0.0019 | 0.0016 | 0.00046 | 0.002 | 1 | 0 | 37.1 | 0 | 0.1 | 0 | 0 | 3.8 | 0 | 4
36009 | 35.2 | 35.2 | 0 | 6753 | 6753 | 12379 | 1.39 | 0.42 | 0.49 | 0.02 | 0.01 | 0 | 10.65 | 0.65 | 0.67 | 0 | 0.03 | 0.01 | 0 | 80.81 | 44014.47 | 44014.43 | 44014.33 | 44014.42 | 44014.48 | 3461 | 512.06 | 6723 | 4420 | 5247 | 4615 | -0.53 | -7.98 | 3.57 | -1.58 | 20.87 | 14.74 | 25.23 | 58.16 | #DIV/0! | #DIV/0! | -558.65 | -105.56 | 14.11 | 0.27 | 0.441 | 1.48 | 0.352 | 84.7 | 11.25 | 0.733 | 0.018 | 0.0065 | 0.0253 | 0.178 | 0.684 | 0.043 | 0.0032 | 0.0523 | 0.0121 | 0.0002 | 0.0031 | 0.0006 | 0.00024 | 0.001 | 0.006 | 0.0003 | 0.0048 | 0.0012 | 0.0104 | 0.001 | 0.0259 | 0.002 | 0.0013 | 0.00046 | 0.0026 | 1 | 0 | 27.1 | 0 | 0 | 0 | 0 | 1.9 | 0 | 5.2
36010 | 33.3 | 33.3 | 0 | 6679 | 6679 | 12379 | 1.38 | 0.42 | 0.48 | 0.02 | 0.01 | 0 | 10.57 | 0.64 | 0.67 | 0 | 0.02 | 0.01 | 0 | 79.88 | 44014.53 | 44014.49 | 44014.39 | 44014.48 | 44014.54 | 3255 | 489.11 | 6934 | 4392 | 5339 | 4352 | 0.14 | -5.01 | 2.78 | -7.18 | 25.5 | 15.01 | 24.12 | 48.76 | #DIV/0! | #DIV/0! | -602.03 | -116.66 | 36.29 | 0.33 | 0.436 | 1.57 | 0.329 | 84.6 | 11.22 | 0.714 | 0.0183 | 0.008 | 0.0245 | 0.18 | 0.693 | 0.051 | 0.0024 | 0.0559 | 0.0127 | 0.0002 | 0.0032 | 0.0006 | 0.0001 | 0.001 | 0.0057 | 0.0003 | 0.0043 | 0.0013 | 0.0101 | 0.001 | 0.0256 | 0.002 | 0.0013 | 0.00053 | 0.0023 | 1 | 0 | 29.2 | 0 | 2 | 0 | 0 | 1.1 | 0 | 0
36011 | 40 | 40 | 0 | 6639 | 6639 | 12379 | 1.38 | 0.41 | 0.49 | 0.02 | 0.01 | 0 | 10.53 | 0.62 | 0.67 | 0 | 0.02 | 0.01 | 0 | 79.39 | 44014.6 | 44014.56 | 44014.46 | 44014.54 | 44014.6 | 3247 | 485.35 | 6835 | 4156 | 5403 | 4682 | 0.15 | -3.38 | 4.45 | -2.67 | 23.15 | 17.29 | 23.61 | 40.51 | #DIV/0! | #DIV/0! | -627.23 | -104.66 | 28.75 | 0.19 | 0.43 | 1.51 | 0.337 | 84.7 | 11.24 | 0.687 | 0.0184 | 0.0093 | 0.0233 | 0.178 | 0.68 | 0.0581 | 0.0027 | 0.0542 | 0.0123 | 0.0002 | 0.0029 | 0.0006 | 0.0001 | 0.001 | 0.0058 | 0.0003 | 0.0046 | 0.0013 | 0.0121 | 0.001 | 0.0247 | 0.002 | 0.0016 | 0.00051 | 0.0025 | 1 | 0 | 28.7 | 0 | 4.9 | 0 | 0 | 2.4 | 0 | 3
36014 | 12.4 | 12.4 | 0 | 6694 | 6694 | 12379 | 1.38 | 0.42 | 0.49 | 0.02 | 0.01 | 0 | 10.58 | 0.64 | 0.67 | 0 | 0.02 | 0.01 | 0 | 80.08 | 44014.78 | 44014.74 | 44014.64 | 44014.72 | 44014.78 | 3322 | 495.75 | 9074 | 4032 | 5229 | 4523 | -2.36 | -6.97 | -2.45 | 2.21 | 20.46 | 15.32 | 22.47 | 55.15 | #DIV/0! | #DIV/0! | -611.42 | -127.38 | 38.81 | 0.59 | 0.438 | 1.43 | 0.351 | 84.4 | 11.48 | 0.728 | 0.0187 | 0.007 | 0.0232 | 0.182 | 0.729 | 0.0783 | 0.0023 | 0.0553 | 0.0134 | 0.0002 | 0.0032 | 0.00063 | 0.0001 | 0.001 | 0.0058 | 0.0003 | 0.0044 | 0.0013 | 0.008 | 0.001 | 0.0248 | 0.0021 | 0.0012 | 0.00047 | 0.0024 | 1 | 0 | 0 | 0 | 0.5 | 0 | 0 | 0 | 0 | 10.9
36016 | 1 | 1 | 0 | 7199 | 7199 | 12379 | 1.49 | 0.45 | 0.51 | 0.02 | 0.02 | 0 | 11.36 | 0.69 | 0.72 | 0 | 0.02 | 0.01 | 0 | 86.14 | 44014.91 | 44014.87 | 44014.77 | 44014.85 | 44014.92 | 3623 | 530.53 | 7180 | 4544 | 5541 | 5036 | -4.73 | -18.52 | -5.98 | -8.28 | 17.81 | 15.73 | 18.01 | 48.61 | #DIV/0! | #DIV/0! | -665.09 | -155.48 | 31.33 | 1.2 | 0.426 | 1.59 | 0.362 | 83.9 | 11.73 | 0.809 | 0.02 | 0.008 | 0.0292 | 0.182 | 0.754 | 0.0738 | 0.0024 | 0.055 | 0.014 | 0.0002 | 0.0034 | 0.0007 | 0.0001 | 0.001 | 0.0065 | 0.0003 | 0.0044 | 0.0014 | 0.0086 | 0.001 | 0.0293 | 0.0022 | 0.0011 | 0.0006 | 0.0028 | 1 | 0 | 0 | 0 | 0 | 0 | 0 | 0 | 0 | 0
36023 | 15.1 | 15.1 | 0 | 6694 | 6694 | 12379 | 1.38 | 0.42 | 0.49 | 0.02 | 0.01 | 0 | 10.58 | 0.64 | 0.67 | 0 | 0.02 | 0.01 | 0 | 80.07 | 44018.47 | 44018.43 | 44018.33 | 44018.42 | 44018.47 | 3470 | 516.91 | 6669 | 4259 | 5147 | 4469 | -2 | -10.06 | -0.89 | 1.52 | 20.01 | 17.64 | 23.61 | 58.51 | #DIV/0! | #DIV/0! | -630.97 | -151.13 | -99.69 | 0.46 | 0.426 | 1.44 | 0.353 | 84.5 | 11.44 | 0.749 | 0.0185 | 0.0065 | 0.0253 | 0.187 | 0.721 | 0.0468 | 0.0071 | 0.0542 | 0.0148 | 0.0002 | 0.0029 | 0.00063 | 0.00044 | 0.001 | 0.0066 | 0.0003 | 0.0045 | 0.0013 | 0.008 | 0.001 | 0.0187 | 0.0021 | 0.0018 | 0.00044 | 0.0023 | 1 | 0 | 4.4 | 0 | 0 | 0 | 0 | 0 | 0 | 9.7
36026 | 40.5 | 40.5 | 0 | 5964 | 5964 | 12379 | 1.23 | 0.37 | 0.45 | 0.02 | 0.01 | 0 | 9.53 | 0.57 | 0.61 | 0 | 0.02 | 0.01 | 0 | 71.22 | 44018.67 | 44018.62 | 44018.53 | 44018.61 | 44018.67 | 3443 | 508.57 | 6875 | 4271 | 5286 | 4697 | -2.95 | 3.19 | 4.76 | 2.37 | 19.37 | 16.76 | 18.74 | 58.93 | #DIV/0! | #DIV/0! | -617.47 | -126.09 | 57.4 | 0.53 | 0.441 | 1.43 | 0.356 | 84.3 | 11.67 | 0.658 | 0.0194 | 0.0065 | 0.0284 | 0.2 | 0.686 | 0.0471 | 0.0017 | 0.0562 | 0.0145 | 0.0002 | 0.0029 | 0.0006 | 0.0001 | 0.001 | 0.0064 | 0.0003 | 0.0052 | 0.0013 | 0.0089 | 0.001 | 0.0199 | 0.0023 | 0.0014 | 0.00059 | 0.0025 | 1 | 0 | 20 | 0 | 8.3 | 0 | 0 | 2.2 | 0 | 9
36030 | 44 | 44 | 0 | 6031 | 6031 | 12379 | 1.25 | 0.39 | 0.45 | 0.02 | 0.01 | 0 | 9.56 | 0.58 | 0.61 | 0 | 0.02 | 0.01 | 0 | 72.08 | 44018.92 | 44018.88 | 44018.78 | 44018.86 | 44018.92 | 3336 | 494.44 | 6941 | 4019 | 5261 | 4551 | 0.56 | -5.72 | 4.36 | -0.6 | 30.22 | 16.19 | 17.26 | 55.06 | #DIV/0! | #DIV/0! | -657.67 | -110.97 | 44.25 | 0.14 | 0.448 | 1.48 | 0.318 | 84.7 | 11.19 | 0.716 | 0.0194 | 0.0067 | 0.0302 | 0.212 | 0.685 | 0.0423 | 0.0022 | 0.0575 | 0.0138 | 0.0002 | 0.003 | 0.00057 | 0.0001 | 0.001 | 0.0068 | 0.0003 | 0.0056 | 0.0013 | 0.0086 | 0.001 | 0.0221 | 0.002 | 0.0015 | 0.0005 | 0.0028 | 1 | 0 | 34.5 | 0 | 2 | 0 | 0 | 1.9 | 0 | 4.6
36067 | 24.6 | 24.6 | 0 | 6693 | 6693 | 12379 | 1.37 | 0.45 | 0.44 | 0.02 | 0.01 | 0 | 10.58 | 0.64 | 0.66 | 0.01 | 0.1 | 0 | 0 | 80.02 | 44021.55 | 44021.51 | 44021.41 | 44021.49 | 44021.56 | 3715 | 553.49 | 8412 | 5316 | 6264 | 4959 | -1.12 | -20.1 | 0.5 | -1.93 | 27.56 | 9.84 | 27.22 | 44.37 | -521.49 | -750.01 | -135.63 | -244.35 | -19.52 | 0.53 | 0.42 | 1.48 | 0.344 | 84.4 | 11.34 | 0.812 | 0.0174 | 0.0075 | 0.026 | 0.257 | 0.696 | 0.0635 | 0.003 | 0.0534 | 0.0142 | 0.00021 | 0.0025 | 0.00058 | 0.00018 | 0.001 | 0.0045 | 0.0003 | 0.001 | 0.00077 | 0.0072 | 0.001 | 0.0241 | 0.0021 | 0.0023 | 0.00051 | 0.002 | 1 | 0 | 16.6 | 0 | 0 | 0 | 0 | 0.9 | 0 | 6.1
36075 | 34.2 | 34.2 | 0 | 6696 | 6696 | 12379 | 1.36 | 0.44 | 0.44 | 0.02 | 0.01 | 0 | 10.57 | 0.64 | 0.66 | 0.01 | 0.1 | 0 | 0 | 80.09 | 44022.14 | 44022.1 | 44022 | 44022.08 | 44022.15 | 3475 | 520.36 | 7244 | 4380 | 5630 | 4941 | -2.09 | -0.26 | 7.53 | -2.78 | 25.48 | 9.54 | 23.8 | 49.5 | -447.64 | -529.42 | -137.57 | -208.11 | 24.27 | 0.45 | 0.421 | 1.48 | 0.347 | 84.5 | 11.44 | 0.677 | 0.0183 | 0.0066 | 0.0229 | 0.259 | 0.646 | 0.047 | 0.0019 | 0.051 | 0.0127 | 0.00021 | 0.0026 | 0.00061 | 0.0001 | 0.001 | 0.0043 | 0.0003 | 0.001 | 0.00072 | 0.0074 | 0.001 | 0.0272 | 0.0021 | 0.002 | 0.00057 | 0.002 | 1 | 0 | 6.1 | 0 | 10.6 | 0 | 0 | 10.1 | 0 | 6.4
36076 | 36.1 | 36.1 | 0 | 6647 | 6647 | 12379 | 1.35 | 0.44 | 0.43 | 0.02 | 0.01 | 0 | 10.52 | 0.63 | 0.66 | 0.01 | 0.1 | 0 | 0 | 79.47 | 44022.22 | 44022.17 | 44022.07 | 44022.15 | 44022.22 | 3643 | 543.65 | 7449 | 4798 | 5969 | 5266 | -0.42 | -6.96 | -3.21 | -10.25 | 24.69 | 10.19 | 23.77 | 42.59 | -450.75 | -636.49 | -129.46 | -209.22 | 36.7 | 0.54 | 0.417 | 1.59 | 0.351 | 84.4 | 11.28 | 0.723 | 0.0183 | 0.0075 | 0.0232 | 0.252 | 0.722 | 0.0554 | 0.0016 | 0.0515 | 0.0127 | 0.00023 | 0.0026 | 0.00062 | 0.0001 | 0.001 | 0.0045 | 0.0003 | 0.001 | 0.00074 | 0.0075 | 0.001 | 0.028 | 0.0021 | 0.0012 | 0.00072 | 0.002 | 0 | 16 | 8 | 0 | 6.1 | 0 | 0 | 5 | 0 | 0
36079 | 21 | 21 | 0 | 6696 | 6696 | 12379 | 1.4 | 0.43 | 0.49 | 0.02 | 0.01 | 0 | 10.58 | 0.64 | 0.66 | 0 | 0.02 | 0.01 | 0 | 80.07 | 44025.21 | 44025.17 | 44025.07 | 44025.15 | 44025.22 | 3279 | 485.13 | 7524 | 4189 | 5596 | 4497 | -3.24 | -7.58 | -0.51 | -6.5 | 32.79 | 17.81 | 25.91 | 45.18 | #DIV/0! | #DIV/0! | -595.43 | -118.13 | 34.24 | 0.67 | 0.425 | 1.58 | 0.308 | 84.3 | 11.58 | 0.732 | 0.0176 | 0.008 | 0.0226 | 0.175 | 0.707 | 0.0493 | 0.0022 | 0.0496 | 0.0129 | 0.00028 | 0.0027 | 0.00066 | 0.0001 | 0.001 | 0.0043 | 0.0003 | 0.001 | 0.00077 | 0.0074 | 0.001 | 0.0263 | 0.0022 | 0.0012 | 0.00059 | 0.0092 | 1 | 0 | 20 | 0 | 0 | 0 | 0 | 0 | 0 | 0
36117 | 36 | 36 | 0 | 6694 | 6694 | 12379 | 1.39 | 0.39 | 0.52 | 0.02 | 0.02 | 0 | 10.57 | 0.64 | 0.67 | 0 | 0 | 0 | 0 | 80.1 | 44028 | 44027.96 | 44027.86 | 44027.95 | 44028.01 | 3259 | 486.27 | 6892 | 3956 | 5319 | 4394 | -0.92 | -6.63 | -10.36 | 6.37 | 16.56 | 13.13 | 25.93 | 63.66 | #DIV/0! | #DIV/0! | #DIV/0! | -142.88 | -270.56 | 0.38 | 0.478 | 1.38 | 0.344 | 84.6 | 11.31 | 0.726 | 0.0193 | 0.006 | 0.0239 | 0.181 | 0.779 | 0.0545 | 0.0093 | 0.0582 | 0.0123 | 0.00035 | 0.003 | 0.00062 | 0.0001 | 0.001 | 0.0046 | 0.0003 | 0.001 | 0.00074 | 0.007 | 0.001 | 0.0236 | 0.0021 | 0.0015 | 0.00046 | 0.0084 | 1 | 0 | 21.6 | 0 | 0.9 | 0 | 0 | 0 | 0 | 12.5
36135 | 39.1 | 39.1 | 0 | 6158 | 6158 | 12379 | 1.26 | 0.39 | 0.46 | 0.02 | 0.01 | 0 | 9.68 | 0.59 | 0.61 | 0 | 0 | 0.01 | 0 | 73.75 | 44054.12 | 44054.08 | 44053.98 | 44054.06 | 44054.12 | 3492 | 534.03 | 7235 | 4552 | 5710 | 4864 | -0.62 | -4.93 | 5.17 | -8.48 | 26.99 | 16.9 | 27.1 | 52.84 | #DIV/0! | #DIV/0! | #DIV/0! | -82.63 | 32.33 | 0.34 | 0.439 | 1.57 | 0.33 | 84.7 | 11.22 | 0.711 | 0.018 | 0.0074 | 0.0214 | 0.158 | 0.667 | 0.0369 | 0.002 | 0.0482 | 0.0117 | 0.0002 | 0.0025 | 0.00059 | 0.0001 | 0.001 | 0.0038 | 0.0003 | 0.001 | 0.00074 | 0.0074 | 0.001 | 0.0277 | 0.0021 | 0.0012 | 0.00051 | 0.008 | 1 | 0 | 33.1 | 0 | 2 | 0 | 0 | 3 | 0 | 0
36141 | 22.6 | 22.6 | 0 | 6653 | 6653 | 12379 | 1.38 | 0.42 | 0.48 | 0.02 | 0.01 | 0 | 10.58 | 0.64 | 0.67 | 0 | 0 | 0.01 | 0 | 79.54 | 44054.57 | 44054.52 | 44054.41 | 44054.5 | 44054.57 | 3377 | 516.44 | 7921 | 4499 | 6377 | 5270 | -2.1 | -6.66 | 3.05 | -7.73 | 32.25 | 11.62 | 26.61 | 45.71 | #DIV/0! | #DIV/0! | #DIV/0! | -112.9 | -53.53 | 0.64 | 0.448 | 1.59 | 0.304 | 84.3 | 11.52 | 0.728 | 0.0184 | 0.0085 | 0.0222 | 0.165 | 0.688 | 0.0369 | 0.0042 | 0.0493 | 0.012 | 0.0002 | 0.0026 | 0.00057 | 0.00089 | 0.001 | 0.004 | 0.0003 | 0.001 | 0.00074 | 0.0078 | 0.001 | 0.0266 | 0.0021 | 0.0013 | 0.00059 | 0.0083 | 1 | 0 | 0 | 0 | 0.4 | 20 | 0 | 1.2 | 0 | 0
36143 | 30 | 30 | 0 | 6693 | 6693 | 12379 | 1.38 | 0.42 | 0.48 | 0.02 | 0.01 | 0 | 10.58 | 0.64 | 0.67 | 0 | 0 | 0.01 | 0 | 80.09 | 44054.71 | 44054.67 | 44054.56 | 44054.65 | 44054.71 | 3358 | 509.71 | 7486 | 4784 | 5985 | 5113 | -2.95 | -3 | 6.49 | -5.59 | 33.91 | 12.37 | 31.62 | 48.82 | #DIV/0! | #DIV/0! | #DIV/0! | -118.76 | 0.71 | 0.61 | 0.446 | 1.55 | 0.296 | 84.4 | 11.55 | 0.701 | 0.0171 | 0.008 | 0.0224 | 0.164 | 0.66 | 0.0495 | 0.0027 | 0.0472 | 0.0126 | 0.0002 | 0.0025 | 0.00057 | 0.0001 | 0.001 | 0.0039 | 0.0003 | 0.001 | 0.00072 | 0.0075 | 0.001 | 0.0263 | 0.002 | 0.0011 | 0.00049 | 0.0081 | 1 | 0 | 0 | 0 | 3 | 20 | 0 | 4 | 0 | 2
36146 | 37.6 | 37.6 | 0 | 6638 | 6638 | 12379 | 1.37 | 0.42 | 0.48 | 0.02 | 0.01 | 0 | 10.5 | 0.64 | 0.66 | 0 | 0 | 0.01 | 0 | 79.43 | 44054.99 | 44054.94 | 44054.84 | 44054.92 | 44054.99 | 3619 | 554.38 | 7901 | 5040 | 6195 | 5511 | -1.15 | -8.48 | 1.81 | -8.37 | 30.36 | 13.97 | 27.55 | 53.31 | #DIV/0! | #DIV/0! | #DIV/0! | -191 | 41.64 | 0.49 | 0.439 | 1.59 | 0.312 | 84.5 | 11.35 | 0.738 | 0.0181 | 0.0073 | 0.0267 | 0.171 | 0.693 | 0.0443 | 0.0016 | 0.0509 | 0.0169 | 0.00023 | 0.0028 | 0.00057 | 0.0001 | 0.001 | 0.0038 | 0.0003 | 0.001 | 0.00076 | 0.0077 | 0.001 | 0.0282 | 0.0021 | 0.0013 | 0.00055 | 0.0077 | 1 | 15.2 | 0 | 0 | 0 | 20 | 0 | 1.4 | 0 | 0
36148 | 26.5 | 26.5 | 0 | 6117 | 6117 | 12379 | 1.25 | 0.39 | 0.46 | 0.02 | 0.01 | 0 | 9.65 | 0.58 | 0.59 | 0 | 0 | 0.01 | 0 | 73.22 | 44055.12 | 44055.08 | 44054.98 | 44055.06 | 44055.13 | 3498 | 539.73 | 7333 | 4740 | 5837 | 5185 | -2.43 | -4.74 | 2.64 | -8.6 | 31.63 | 19.47 | 25.02 | 52.77 | #DIV/0! | #DIV/0! | #DIV/0! | -83.67 | -5.59 | 0.53 | 0.427 | 1.58 | 0.307 | 84.5 | 11.47 | 0.707 | 0.0185 | 0.0074 | 0.0224 | 0.169 | 0.671 | 0.037 | 0.0029 | 0.0534 | 0.0118 | 0.00021 | 0.0026 | 0.00058 | 0.0001 | 0.001 | 0.0038 | 0.0003 | 0.001 | 0.00075 | 0.0078 | 0.001 | 0.0272 | 0.0021 | 0.0014 | 0.00059 | 0.0084 | 1 | 0 | 0 | 0 | 2.2 | 20 | 0 | 3.3 | 0 | 0
V28614 | 74 | 74 | 0 | 7000 | 7000 | 12379 | 1.49 | 0.48 | 0.58 | 0.02 | 0.01 | 0 | 10.83 | 0.63 | 0.67 | 0 | 0.04 | 0 | 0 | 83.88 | 43111.76 | 43111.72 | 43111.66 | 43111.7 | 43111.77 | 3777 | 549.62 | 8521 | 5278 | 5616 | 4770 | -0.31 | -1.59 | 5.33 | 3.33 | 32.16 | 10.13 | -1 | 16.17 | #DIV/0! | #DIV/0! | -490.57 | -148.36 | #DIV/0! | 0.2 | 0.524942 | 1.464014 | 0.330502 | 84.881129 | 11.011076 | 0.650832 | 0.019799 | 0.008458 | 0.023639 | 0.210919 | 0.64289 | 0.021869 | 0.050536 | 0.060208 | 0.012347 | 0 | 0.003597 | 0 | 0.000192 | 0.024286 | 0.006479 | 0.002 | 0.002 | 0.000285 | 0 | 0.02 | 0.020312 | 0 | 0.00769 | 0 | 0 | 5 | 0 | 48 | 0 | 9 | 0 | 0 | 8 | 0 | 4
V28615 | 44 | 44 | 0 | 7000 | 7000 | 12379 | 1.49 | 0.48 | 0.58 | 0.02 | 0.01 | 0 | 10.83 | 0.63 | 0.67 | 0 | 0.04 | 0 | 0 | 83.88 | 43111.83 | 43111.79 | 43111.73 | 43111.77 | 43111.84 | 3696 | 539.33 | 8731 | 5400 | 5879 | 4791 | -2.25 | -1.93 | 4.2 | 2.25 | 30.48 | 7.82 | -1.77 | 28.51 | #DIV/0! | #DIV/0! | -378.77 | -108.33 | #DIV/0! | 0.43 | 0.538474 | 1.480411 | 0.338712 | 84.678371 | 11.223903 | 0.653033 | 0.019949 | 0.007213 | 0.024062 | 0.170988 | 0.650569 | 0.028646 | 0.033297 | 0.056233 | 0.010357 | 0 | 0.003826 | 0 | 0.0002 | 0.025295 | 0.006407 | 0.002 | 0.002 | 0.000241 | 0 | 0.02 | 0.018693 | 0 | 0.007122 | 0 | 0 | 5 | 0 | 20 | 0 | 9 | 0 | 0 | 6 | 0 | 4
V28833 | 81 | 81 | 0 | 7002 | 7002 | 12379 | 1.51 | 0.48 | 0.56 | 0.02 | 0.01 | 0 | 10.82 | 0.62 | 0.68 | 0 | 0 | 0 | 0 | 83.95 | 43131.87 | 43131.83 | 43131.77 | 43131.81 | 43131.88 | 4008 | 574.13 | 8544 | 5309 | 5820 | 4901 | 0.1 | -0.62 | 5.99 | 1.73 | 37.74 | 14.95 | 10.73 | 39.37 | #DIV/0! | #DIV/0! | #DIV/0! | -258.1 | #DIV/0! | 0.07 | 0.485986 | 1.501355 | 0.303438 | 85.035557 | 10.955325 | 0.633892 | 0.019631 | 0.007957 | 0.023632 | 0.186553 | 0.643238 | 0.025116 | 0.011691 | 0.059985 | 0.017184 | 0 | 0.003119 | 0 | 0.000188 | 0.025515 | 0.006668 | 0.002 | 0.002 | 0.0002 | 0 | 0.02 | 0.023054 | 0 | 0.006715 | 0 | 0 | 5 | 0 | 58 | 0 | 11 | 0 | 0 | 7 | 0 | 0
v28946 | 112 | 112 | 0 | 6992 | 6992 | 12379 | 1.31 | 0.51 | 0.54 | 0.02 | 0.02 | 0 | 10.82 | 0.62 | 0.67 | 0 | 0.01 | 0 | 0 | 83.99 | 43141.48 | 43141.44 | 43141.38 | 43141.43 | 43141.48 | 3398 | 495.33 | 6476 | 4268 | 5004 | 4483 | -2.55 | -11.2 | 4.79 | 3.15 | 37.61 | 18.45 | 18.15 | 35.16 | #DIV/0! | #DIV/0! | -1671.67 | -146.06 | #DIV/0! | 0.55 | 0.446379 | 1.289082 | 0.319898 | 84.788291 | 11.262843 | 0.70361 | 0.019315 | 0.010068 | 0.027353 | 0.253386 | 0.648801 | 0.032064 | 0.034265 | 0.065101 | 0.0101 | 0 | 0.003069 | 0 | 0.000237 | 0.023275 | 0.0068 | 0.002 | 0.002 | 0.000262 | 0 | 0.02 | 0.024465 | 0 | 0.00734 | 0 | 0 | 1 | 0 | 65 | 0 | 11 | 0 | 0 | 17 | 0 | 18
V28974 | 84 | 84 | 0 | 6988 | 6988 | 12379 | 1.3 | 0.57 | 0.52 | 0.02 | 0.01 | 0.02 | 10.81 | 0.76 | 0.73 | 0.02 | 0.02 | 0 | 0 | 83.67 | 43145.2 | 43145.16 | 43145.1 | 43145.14 | 43145.21 | 3734 | 531.98 | 8154 | 4525 | 5535 | 4886 | 3.34 | -7.13 | -1.48 | -20.03 | 26.65 | 16 | 5.29 | 30.37 | -40.29 | -454.8 | -1132.64 | -527.8 | #DIV/0! | 0.24 | 0.447282 | 1.589771 | 0.426735 | 84.768071 | 10.61591 | 0.823723 | 0.021589 | 0.009882 | 0.030114 | 0.211672 | 0.748444 | 0.095272 | 0.038419 | 0.068243 | 0.017878 | 0 | 0.003515 | 0 | 0.000198 | 0.020974 | 0.007202 | 0.002 | 0.002 | 0.000286 | 0 | 0.02 | 0.023789 | 0 | 0.007029 | 0 | 0 | 5 | 79 | 0 | 0 | 0 | 0 | 0 | 0 | 0 | 0
V28977 | 167 | 167 | 0 | 7066 | 7066 | 12379 | 1.33 | 0.47 | 0.55 | 0.02 | 0.02 | 0 | 10.92 | 0.63 | 0.68 | 0 | 0 | 0.01 | 0 | 84.93 | 43145.42 | 43145.37 | 43145.32 | 43145.36 | 43145.42 | 3959 | 557.14 | 8458 | 5460 | 5782 | 4980 | 3.67 | -4 | -3.38 | -13.57 | 38.11 | 7.65 | 11.96 | 49.73 | #DIV/0! | #DIV/0! | #DIV/0! | -68.72 | #DIV/0! | 0.04 | 0.510952 | 1.519839 | 0.294114 | 85.267827 | 10.568405 | 0.658782 | 0.020929 | 0.007774 | 0.025836 | 0.184027 | 0.706178 | 0.059534 | 0.012478 | 0.061051 | 0.012321 | 0 | 0.003422 | 0 | 0.000294 | 0.024466 | 0.006608 | 0.002 | 0.002 | 0.000398 | 0 | 0.02 | 0.023725 | 0 | 0.007041 | 0 | 0 | 5 | 40 | 110 | 0 | 10 | 0 | 0 | 2 | 0 | 0
V28982 | 102 | 102 | 0 | 6988 | 6988 | 12379 | 1.38 | 0.48 | 0.54 | 0.02 | 0.02 | 0 | 10.79 | 0.62 | 0.67 | 0 | 0 | 0.01 | 0 | 83.94 | 43145.77 | 43145.73 | 43145.67 | 43145.71 | 43145.77 | 3680 | 543.33 | 7701 | 4736 | 5539 | 4795 | -1.73 | -14.99 | -3.35 | -11.23 | 41.52 | 4.69 | 11.67 | 43.51 | #DIV/0! | #DIV/0! | #DIV/0! | -65.53 | #DIV/0! | 0.88 | 0.523754 | 1.558141 | 0.282881 | 84.497246 | 11.149043 | 0.723155 | 0.021313 | 0.008612 | 0.026082 | 0.20867 | 0.706127 | 0.04175 | 0.086295 | 0.066561 | 0.011631 | 0 | 0.003596 | 0 | 0.000276 | 0.022893 | 0.007037 | 0.002 | 0.002 | 0.00033 | 0 | 0.02 | 0.023056 | 0 | 0.007553 | 0 | 0 | 5 | 0 | 87 | 0 | 9 | 0 | 0 | 1 | 0 | 0
V29396 | 111 | 111 | 0 | 6992 | 6992 | 12379 | 1.32 | 0.48 | 0.59 | 0.02 | 0.01 | 0 | 10.84 | 0.62 | 0.67 | 0 | 0.04 | 0 | 0 | 83.92 | 43187.84 | 43187.8 | 43187.69 | 43187.77 | 43187.84 | 3645 | 551.35 | 8928 | 5097 | 6174 | 5273 | 0.3 | -3.58 | 13.33 | -8.35 | 33.09 | 17.65 | 6.62 | 13.4 | #DIV/0! | #DIV/0! | -437.98 | -85.09 | #DIV/0! | 0.25 | 0.491325 | 1.448192 | 0.32723 | 84.971083 | 10.964585 | 0.655491 | 0.020202 | 0.011817 | 0.027348 | 0.232751 | 0.591154 | 0.032885 | 0.062738 | 0.058595 | 0.008855 | 0 | 0.003628 | 0 | 0.000237 | 0.028307 | 0.006456 | 0.002 | 0.002 | 0.000212 | 0 | 0.02 | 0.024803 | 0 | 0.008107 | 0 | 0 | 5 | 0 | 78 | 0 | 9 | 0 | 0 | 12 | 0 | 7
V29535 | 17 | 17 | 0 | 6999 | 6999 | 12379 | 1.36 | 0.51 | 0.46 | 0.02 | 0.01 | 0 | 10.81 | 0.62 | 0.67 | 0 | 0.01 | 0.01 | 0 | 84.13 | 43206.47 | 43206.43 | 43206.32 | 43206.4 | 43206.47 | 3925 | 579.85 | 9022 | 5890 | 6204 | 5316 | -3.66 | -1.45 | -8.86 | -11.36 | 37.83 | 4.87 | 8.16 | 30.74 | #DIV/0! | #DIV/0! | -2945.3 | -1812.76 | -628.25 | 1.12 | 0.445214 | 1.536965 | 0.322639 | 84.352361 | 11.366589 | 0.638115 | 0.021622 | 0.009399 | 0.035675 | 0.195797 | 0.737986 | 0.062705 | 0.017262 | 0.062191 | 0.101869 | 0 | 0.003787 | 0 | 0.00038 | 0.022794 | 0.007448 | 0.002 | 0.002 | 0.0002 | 0 | 0.02 | 0.025344 | 0 | 0.009659 | 0 | 0 | 5 | 0 | 0 | 0 | 10 | 0 | 0 | 0 | 0 | 2
V29905 | 42 | 42 | 0 | 6986 | 6986 | 12379 | 1.47 | 0.5 | 0.56 | 0.02 | 0.01 | 0 | 10.84 | 0.67 | 0.67 | 0 | 0.03 | 0 | 0 | 83.66 | 43250.52 | 43250.48 | 43250.37 | 43250.46 | 43250.53 | 3855 | 566.91 | 9172 | 5514 | 6483 | 5559 | -3.26 | -4.11 | 2.56 | -5.64 | 38.6 | 23.03 | 6.91 | 44.62 | #DIV/0! | #DIV/0! | -414.19 | -63.12 | -725.29 | 0.6 | 0.435329 | 1.572596 | 0.310741 | 84.476096 | 11.375087 | 0.705521 | 0.019204 | 0.00606 | 0.025568 | 0.181248 | 0.664967 | 0.035381 | 0.032747 | 0.057403 | 0.007752 | 0 | 0.003117 | 0 | 0.000155 | 0.028673 | 0.006819 | 0.002 | 0.002 | 0.0002 | 0 | 0.02 | 0.023491 | 0 | 0.007846 | 0 | 0 | 5 | 0 | 30 | 0 | 3 | 0 | 0 | 4 | 0 | 0
V30079 | 78 | 78 | 0 | 7001 | 7001 | 12379 | 1.44 | 0.51 | 0.46 | 0.02 | 0.01 | 0 | 10.86 | 0.68 | 0.68 | 0 | 0.04 | 0 | 0 | 83.94 | 43270.42 | 43270.38 | 43270.28 | 43270.36 | 43270.43 | 3906 | 572.56 | 8751 | 5369 | 5650 | 5061 | -2.29 | -1.36 | 3.01 | -3.12 | 37.44 | 18.51 | 12.36 | 33.24 | #DIV/0! | #DIV/0! | -354.38 | -84.13 | -2823.71 | 0.53 | 0.382004 | 1.509058 | 0.321576 | 84.638769 | 11.262474 | 0.694851 | 0.019978 | 0.008848 | 0.026 | 0.194708 | 0.665076 | 0.037994 | 0.077676 | 0.064088 | 0.006904 | 0 | 0.00353 | 0 | 0.000171 | 0.021253 | 0.006951 | 0.002 | 0.002 | 0.000376 | 0 | 0.02 | 0.026088 | 0 | 0.007629 | 0 | 0 | 14 | 0 | 45 | 0 | 10 | 0 | 0 | 5 | 0 | 4
V30223 | 54 | 54 | 0 | 7039 | 7039 | 12379 | 1.55 | 0.52 | 0.48 | 0.02 | 0.01 | 0 | 11.45 | 0.63 | 0.63 | 0 | 0.04 | 0 | 0 | 83.84 | 43284.58 | 43284.54 | 43284.44 | 43284.53 | 43284.59 | 3814 | 555.09 | 8572 | 5040 | 5446 | 4627 | 2.79 | -4.43 | 4.07 | 3.67 | -3.99 | 2.14 | 0.61 | 21.98 | #DIV/0! | #DIV/0! | -402.13 | -145.81 | -944.57 | 0.06 | 0.471785 | 1.504541 | 0.545064 | 84.483696 | 11.224488 | 0.664668 | 0.021109 | 0.008526 | 0.026882 | 0.192604 | 0.612816 | 0.047839 | 0.029086 | 0.067788 | 0.005762 | 0 | 0.00639 | 0 | 0.000177 | 0.023297 | 0.007623 | 0.002 | 0.002 | 0.000256 | 0 | 0.02 | 0.023553 | 0 | 0.008052 | 0 | 0 | 15 | 0 | 19 | 0 | 8 | 0 | 0 | 9 | 0 | 3
V30273 | 34 | 34 | 0 | 7046 | 7046 | 12379 | 1.44 | 0.47 | 0.49 | 0.02 | 0.01 | 0 | 11.29 | 0.63 | 0.63 | 0 | 0 | 0 | 0 | 84.3 | 43290.47 | 43290.43 | 43290.33 | 43290.41 | 43290.47 | 3902 | 579.45 | 8512 | 5219 | 5438 | 4794 | -0.43 | -6.24 | -11.61 | 4.26 | 33.71 | 9.98 | 11.46 | 30.25 | #DIV/0! | #DIV/0! | #DIV/0! | -166.01 | -1688.87 | 0.42 | 0.446495 | 1.386309 | 0.31607 | 84.547143 | 11.417133 | 0.671118 | 0.020425 | 0.009503 | 0.02672 | 0.199843 | 0.703378 | 0.059132 | 0.028435 | 0.063275 | 0.009646 | 0 | 0.00302 | 0 | 0.000198 | 0.025415 | 0.007189 | 0.002 | 0.002 | 0.00039 | 0 | 0.02 | 0.02714 | 0 | 0.008021 | 0 | 0 | 15 | 0 | 0 | 0 | 6 | 0 | 0 | 1 | 0 | 12
V30546 | 65 | 65 | 0 | 6989 | 6989 | 12379 | 1.35 | 0.51 | 0.53 | 0.02 | 0.01 | 0.01 | 10.84 | 0.64 | 0.64 | 0.01 | 0.05 | 0 | 0 | 83.85 | 43340.79 | 43340.75 | 43340.65 | 43340.73 | 43340.79 | 3969 | 583.68 | 8880 | 5773 | 6042 | 4981 | -2.52 | -3.27 | -8.73 | -12.77 | 19.38 | 10.17 | 11.46 | -4.13 | -87.65 | -245.54 | -272.61 | -109.37 | #DIV/0! | 0.92 | 0.485649 | 1.541885 | 0.418136 | 84.365563 | 11.289554 | 0.666875 | 0.019547 | 0.014384 | 0.026849 | 0.191929 | 0.707717 | 0.039552 | 0.065407 | 0.060537 | 0.008096 | 0 | 0.006509 | 0 | 0.000239 | 0.023261 | 0.007518 | 0.002 | 0.002 | 0.000225 | 0 | 0.02 | 0.028656 | 0 | 0.007914 | 0 | 0 | 12 | 0 | 39 | 0 | 7 | 0 | 0 | 6 | 0 | 1
V31223 | 21 | 21 | 0 | 7000 | 7000 | 12379 | 1.53 | 0.42 | 0.35 | 0.03 | 0.01 | 0 | 10.85 | 0.7 | 0.7 | 0 | 0 | 0 | 0 | 84.04 | 43416.94 | 43416.89 | 43416.83 | 43416.88 | 43416.94 | 3587 | 538.02 | 9097 | 4826 | 5750 | 4719 | -3.99 | 0.77 | -0.06 | 4.96 | 25.48 | -2.71 | 14.34 | 42.19 | #DIV/0! | #DIV/0! | #DIV/0! | #DIV/0! | #DIV/0! | 0.92 | 0.359486 | 1.473119 | 0.320448 | 84.424206 | 11.439026 | 0.704546 | 0.023984 | 0.008671 | 0.030694 | 0.209876 | 0.710457 | 0.051884 | 0.061899 | 0.079583 | 0.004084 | 0 | 0.003224 | 0 | 0.000212 | 0.025375 | 0.008034 | 0.002 | 0.002 | 0.000216 | 0 | 0.02 | 0.029536 | 0 | 0.007438 | 0 | 0 | 12 | 0 | 0 | 0 | 3 | 0 | 0 | 0 | 0 | 6
V31224 | 28 | 28 | 0 | 7000 | 7000 | 12379 | 1.53 | 0.42 | 0.35 | 0.03 | 0.01 | 0 | 10.85 | 0.7 | 0.7 | 0 | 0 | 0 | 0 | 84.04 | 43417 | 43416.96 | 43416.9 | 43416.94 | 43417.01 | 3957 | 579.61 | 9137 | 5590 | 5754 | 5014 | -5.32 | 5.2 | 6.67 | 8.09 | 24.5 | -8.9 | 16.54 | 44.98 | #DIV/0! | #DIV/0! | #DIV/0! | #DIV/0! | #DIV/0! | 0.89 | 0.381166 | 1.424625 | 0.324635 | 84.445938 | 11.585347 | 0.673069 | 0.023368 | 0.008253 | 0.030644 | 0.205068 | 0.662644 | 0.046548 | 0.009768 | 0.073096 | 0.008997 | 0 | 0.002821 | 0 | 0.000283 | 0.025581 | 0.007656 | 0.002 | 0.002 | 0.0002 | 0 | 0.02 | 0.02939 | 0 | 0.006906 | 0 | 0 | 7 | 0 | 0 | 0 | 6 | 0 | 0 | 5 | 0 | 10
V31285 | 59 | 59 | 0 | 7030 | 7030 | 12379 | 1.54 | 0.43 | 0.35 | 0.03 | 0.01 | 0 | 10.9 | 0.7 | 0.7 | 0 | 0 | 0 | 0 | 84.4 | 43423.47 | 43423.43 | 43423.37 | 43423.41 | 43423.48 | 3973 | 578.14 | 9133 | 5219 | 6004 | 5104 | -3.04 | 1.3 | 6.25 | 6.23 | 35.91 | -8.78 | 17.72 | 46.2 | #DIV/0! | #DIV/0! | #DIV/0! | #DIV/0! | #DIV/0! | 0.69 | 0.380719 | 1.453503 | 0.275589 | 84.615721 | 11.334521 | 0.700776 | 0.023039 | 0.00807 | 0.030209 | 0.239359 | 0.665613 | 0.045232 | 0.050222 | 0.078058 | 0.005471 | 0 | 0.002435 | 0 | 0.000278 | 0.022916 | 0.007281 | 0.002 | 0.002 | 0.000269 | 0 | 0.02 | 0.029701 | 0 | 0.007019 | 0 | 0 | 7 | 25 | 5 | 0 | 4 | 0 | 0 | 8 | 0 | 10
V31768 | 80 | 80 | 0 | 7004 | 7004 | 12379 | 1.34 | 0.55 | 0.49 | 0.02 | 0.01 | 0 | 10.88 | 0.67 | 0.7 | 0 | 0.02 | 0.01 | 0 | 84 | 43486.98 | 43486.94 | 43486.89 | 43486.93 | 43486.99 | 3810 | 563.61 | 8401 | 5198 | 5511 | 4780 | -0.6 | 11.28 | 13.05 | -2.42 | 23.72 | 19.06 | -2.85 | -10.57 | #DIV/0! | #DIV/0! | -889.92 | -453.07 | #DIV/0! | 0.13 | 0.405252 | 1.394677 | 0.423203 | 85.007134 | 11.088006 | 0.60429 | 0.023956 | 0.014614 | 0.026208 | 0.176671 | 0.613944 | 0.031327 | 0.003002 | 0.065583 | 0.030441 | 0 | 0.004024 | 0 | 0.000187 | 0.021875 | 0.006778 | 0.002 | 0.002 | 0.000325 | 0 | 0.02 | 0.027172 | 0 | 0.007331 | 0 | 0 | 5 | 0 | 41 | 0 | 15 | 0 | 0 | 10 | 0 | 9
V31806 | 56 | 56 | 0 | 6990 | 6990 | 12379 | 1.34 | 0.55 | 0.49 | 0.02 | 0.02 | 0 | 10.85 | 0.67 | 0.69 | 0 | 0 | 0.01 | 0 | 83.86 | 43489.7 | 43489.66 | 43489.6 | 43489.64 | 43489.7 | 3968 | 567.02 | 8556 | 5468 | 5771 | 4868 | -0.27 | -2.52 | 5.65 | -10.06 | 14.03 | 16.45 | -2.47 | -9.15 | #DIV/0! | #DIV/0! | #DIV/0! | -12.51 | -498.45 | 0.54 | 0.412791 | 1.500969 | 0.477302 | 84.685674 | 11.050916 | 0.698127 | 0.022052 | 0.018411 | 0.031571 | 0.201843 | 0.657619 | 0.066503 | 0.008219 | 0.067623 | 0.006229 | 0 | 0.004014 | 0 | 0.00023 | 0.025072 | 0.007356 | 0.002 | 0.002 | 0.00028 | 0 | 0.02 | 0.026158 | 0 | 0.00704 | 0 | 0 | 5 | 0 | 39 | 0 | 4 | 0 | 6 | 0 | 0 | 2
V31993 | 40.4 | 40.4 | 0 | 6861 | 6861 | 12379 | 1.28 | 0.49 | 0.53 | 0.02 | 0.02 | 0 | 10.87 | 0.67 | 0.69 | 0 | 0 | 0.01 | 0 | 82.1 | 43508.34 | 43508.29 | 43508.23 | 43508.28 | 43508.34 | 3819 | 555.09 | 8106 | 5219 | 5471 | 4957 | -1.86 | 0.2 | 7.13 | -16.74 | 16.64 | 16.56 | 23.53 | 25.74 | #DIV/0! | #DIV/0! | #DIV/0! | -12.88 | -115.52 | 0.74 | 0.45316 | 1.542859 | 0.420371 | 84.300085 | 11.452218 | 0.689767 | 0.018935 | 0.013679 | 0.031009 | 0.195267 | 0.665623 | 0.044092 | 0.00578 | 0.058169 | 0.007971 | 0 | 0.003633 | 0 | 0.000249 | 0.02542 | 0.007483 | 0.002 | 0.002 | 0.000414 | 0 | 0.02 | 0.032238 | 0 | 0.007578 | 0 | 0 | 12 | 0 | 20 | 0 | 4.1 | 0 | 0 | 3.3 | 0 | 1
V32060 | 54.6 | 54.6 | 0 | 6989 | 6989 | 12379 | 1.37 | 0.43 | 0.5 | 0.02 | 0.02 | 0 | 10.85 | 0.67 | 0.69 | 0 | 0 | 0.01 | 0 | 83.92 | 43515.51 | 43515.47 | 43515.42 | 43515.46 | 43515.52 | 3617 | 534.35 | 8244 | 5005 | 5454 | 4469 | -3.67 | -11.23 | -4.36 | -9.04 | 15.49 | 12.7 | 19.65 | 32.82 | #DIV/0! | #DIV/0! | #DIV/0! | -65.63 | -78.96 | 1.14 | 0.446997 | 1.520345 | 0.364823 | 84.249337 | 11.421722 | 0.757426 | 0.020043 | 0.011456 | 0.030699 | 0.205331 | 0.727112 | 0.072322 | 0.003828 | 0.063689 | 0.009349 | 0 | 0.003872 | 0 | 0.000202 | 0.026395 | 0.007173 | 0.002 | 0.002 | 0.000399 | 0 | 0.02 | 0.026742 | 0 | 0.006737 | 0 | 0 | 12 | 0 | 40 | 0 | 0 | 0 | 0 | 0 | 0 | 2.6
V32061 | 55.2 | 55.2 | 0 | 6989 | 6989 | 12379 | 1.37 | 0.43 | 0.5 | 0.02 | 0.02 | 0 | 10.85 | 0.67 | 0.69 | 0 | 0 | 0.01 | 0 | 83.92 | 43515.58 | 43515.54 | 43515.48 | 43515.52 | 43515.59 | 3817 | 558.78 | 8835 | 5064 | 5794 | 4798 | -4.12 | -4.53 | 0.52 | -6.44 | 18.88 | 11.56 | 20.34 | 35.73 | #DIV/0! | #DIV/0! | #DIV/0! | -56.98 | -85.13 | 1 | 0.45283 | 1.484053 | 0.350226 | 84.36739 | 11.471678 | 0.711807 | 0.019871 | 0.01096 | 0.029038 | 0.18706 | 0.693113 | 0.053033 | 0.00396 | 0.061678 | 0.008861 | 0 | 0.003742 | 0 | 0.000311 | 0.026827 | 0.007097 | 0.002 | 0.002 | 0.000295 | 0 | 0.02 | 0.025615 | 0 | 0.006557 | 0 | 0 | 7 | 0 | 40 | 0 | 2 | 0 | 0 | 1.1 | 0 | 5.1
V32133 | 66.7 | 66.7 | 0 | 6676 | 6676 | 12379 | 1.33 | 0.43 | 0.52 | 0.02 | 0.01 | 0 | 10.38 | 0.64 | 0.67 | 0 | 0.03 | 0.01 | 0 | 80.02 | 43522.34 | 43522.3 | 43522.24 | 43522.28 | 43522.35 | 3514 | 525.5 | 8341 | 4905 | 5527 | 4813 | -1.41 | -4.96 | 5.25 | -9.69 | 8.22 | 19.75 | 4.59 | 33.13 | #DIV/0! | #DIV/0! | -425.96 | 14.99 | -2.22 | 0.57 | 0.44063 | 1.55366 | 0.420733 | 84.58302 | 11.189413 | 0.712425 | 0.020083 | 0.0082 | 0.025075 | 0.180219 | 0.678227 | 0.035613 | 0.003874 | 0.054193 | 0.006322 | 0 | 0.004017 | 0 | 0.000271 | 0.023055 | 0.006788 | 0.002 | 0.002 | 0.000327 | 0 | 0.02 | 0.023371 | 0 | 0.006486 | 0 | 0 | 12 | 0 | 50 | 0 | 2.3 | 0 | 0 | 2.4 | 0 | 0
V32134 | 60.1 | 60.1 | 0 | 6700 | 6700 | 12379 | 1.35 | 0.42 | 0.51 | 0.02 | 0.01 | 0 | 10.39 | 0.64 | 0.67 | 0 | 0.03 | 0.01 | 0 | 80.36 | 43522.41 | 43522.37 | 43522.31 | 43522.35 | 43522.41 | 3821 | 569.11 | 8485 | 5278 | 5624 | 4923 | -1.79 | -6.5 | 2.35 | -6.01 | 15.16 | 20.35 | 1.26 | 35.71 | #DIV/0! | #DIV/0! | -618.48 | 38.02 | -40.38 | 0.62 | 0.431734 | 1.510786 | 0.37991 | 84.596974 | 11.197678 | 0.724229 | 0.021352 | 0.00814 | 0.027167 | 0.206429 | 0.691432 | 0.044161 | 0.004819 | 0.058371 | 0.004343 | 0 | 0.004036 | 0 | 0.000385 | 0.026348 | 0.006943 | 0.002 | 0.002 | 0.000422 | 0 | 0.02 | 0.023656 | 0 | 0.006686 | 0 | 0 | 7 | 0 | 48.9 | 0 | 1.1 | 0 | 0 | 0.9 | 0 | 2.2
V32255 | 12.4 | 12.4 | 0 | 6667 | 6667 | 12379 | 1.34 | 0.41 | 0.46 | 0.02 | 0.01 | 0 | 10.55 | 0.64 | 0.67 | 0 | 0.02 | 0 | 0 | 79.81 | 43536.1 | 43536.06 | 43536 | 43536.04 | 43536.1 | 3589 | 536.87 | 7792 | 5025 | 5455 | 4789 | -0.65 | -7.05 | -0.8 | -7.89 | 21.01 | 13.72 | 19.09 | 42.18 | #DIV/0! | #DIV/0! | -985.77 | -43.98 | -122.14 | 0.54 | 0.426333 | 1.539231 | 0.340783 | 84.499881 | 11.305249 | 0.732847 | 0.019151 | 0.009099 | 0.027794 | 0.177107 | 0.715298 | 0.043888 | 0.004758 | 0.054361 | 0.007159 | 0 | 0.003428 | 0 | 0.000362 | 0.023713 | 0.00668 | 0.002 | 0.002 | 0.000233 | 0 | 0.02 | 0.030807 | 0 | 0.007837 | 0 | 0 | 5 | 0 | 4.8 | 0 | 0 | 0 | 0 | 0 | 0 | 2.6
V32256 | 40.1 | 40.1 | 0 | 6745 | 6745 | 12379 | 1.33 | 0.4 | 0.48 | 0.02 | 0.02 | 0 | 10.4 | 0.65 | 0.67 | 0 | 0.01 | 0 | 0 | 81.05 | 43536.16 | 43536.12 | 43536.06 | 43536.1 | 43536.17 | 3876 | 575.24 | 8150 | 5213 | 5601 | 4971 | -1.39 | -5.81 | 2.15 | -7.26 | 27.31 | 17.69 | 18.27 | 33.19 | #DIV/0! | #DIV/0! | -1365 | -24.68 | -46.71 | 0.57 | 0.414582 | 1.503092 | 0.305826 | 84.791688 | 11.098556 | 0.725923 | 0.019891 | 0.0106 | 0.032986 | 0.187333 | 0.689325 | 0.051379 | 0.003502 | 0.058302 | 0.006516 | 0 | 0.002966 | 0 | 0.000235 | 0.025663 | 0.007195 | 0.002 | 0.002 | 0.000324 | 0 | 0.02 | 0.032205 | 0 | 0.007908 | 0 | 0 | 5 | 0 | 28.9 | 0 | 0.8 | 0 | 0 | 1.5 | 0 | 3.9
V32474 | 78.9 | 78.9 | 0 | 6303 | 6303 | 12379 | 1.35 | 0.41 | 0.54 | 0.02 | 0.01 | 0 | 9.75 | 0.6 | 0.62 | 0 | 0 | 0.01 | 0 | 75.49 | 43557.93 | 43557.89 | 43557.79 | 43557.87 | 43557.93 | 3767 | 561.15 | 8568 | 5158 | 5591 | 4974 | -1.53 | -2.63 | 4.54 | 0.38 | 27.39 | 22.49 | 16.14 | 43.99 | #DIV/0! | #DIV/0! | #DIV/0! | 42.36 | #DIV/0! | 0.3 | 0.473718 | 1.510559 | 0.338893 | 84.742566 | 11.146339 | 0.69474 | 0.020092 | 0.008862 | 0.0325 | 0.169803 | 0.670228 | 0.034302 | 0.002947 | 0.056844 | 0.005171 | 0 | 0.003339 | 0 | 0.000205 | 0.027616 | 0.006719 | 0.002 | 0.002 | 0.000302 | 0 | 0.02 | 0.02316 | 0 | 0.007097 | 0 | 0 | 12 | 0 | 57 | 0 | 3.8 | 0 | 0 | 3.1 | 0 | 3
V32475 | 82.2 | 82.2 | 0 | 6708 | 6708 | 12379 | 1.44 | 0.44 | 0.56 | 0.02 | 0.01 | 0 | 10.38 | 0.64 | 0.67 | 0 | 0 | 0.01 | 0 | 80.35 | 43558 | 43557.96 | 43557.85 | 43557.94 | 43558.01 | 3712 | 546.36 | 8856 | 5250 | 6231 | 5645 | -1.93 | -3.5 | 1.95 | 1.44 | 24.43 | 23.73 | 17.31 | 36.43 | #DIV/0! | #DIV/0! | #DIV/0! | 25.43 | #DIV/0! | 0.4 | 0.45539 | 1.496887 | 0.350644 | 84.670186 | 11.192248 | 0.70172 | 0.020011 | 0.010019 | 0.025361 | 0.170302 | 0.690072 | 0.061767 | 0.00387 | 0.052468 | 0.006303 | 0 | 0.00319 | 0 | 0.000246 | 0.027721 | 0.006658 | 0.002 | 0.002 | 0.000332 | 0 | 0.02 | 0.023901 | 0 | 0.006704 | 0 | 0 | 7 | 0 | 60.6 | 0 | 3.3 | 0 | 0 | 6.9 | 0 | 4.4
V32532 | 22.2 | 22.2 | 0 | 6698 | 6698 | 12379 | 1.4 | 0.5 | 0.44 | 0.02 | 0.01 | 0 | 10.38 | 0.64 | 0.66 | 0 | 0.01 | 0 | 0 | 80.3 | 43564.17 | 43564.13 | 43564.03 | 43564.11 | 43564.18 | 3403 | 501.77 | 9022 | 4509 | 5648 | 4570 | -3.49 | -1.09 | 0.55 | -0.63 | 8.64 | 13.14 | 22.97 | 28.77 | #DIV/0! | #DIV/0! | -2522.03 | -21.13 | -73.48 | 0.82 | 0.40816 | 1.490616 | 0.481812 | 84.383067 | 11.38274 | 0.687495 | 0.020028 | 0.011077 | 0.029031 | 0.196711 | 0.698512 | 0.042043 | 0.003108 | 0.062283 | 0.005371 | 0 | 0.003931 | 0 | 0.000205 | 0.025724 | 0.007383 | 0.002 | 0.002 | 0.00027 | 0 | 0.02 | 0.02941 | 0 | 0.007025 | 0 | 0 | 12 | 0 | 0 | 0 | 4.8 | 0 | 0 | 0.7 | 0 | 4.7
V32533 | 34 | 34 | 0 | 6699 | 6699 | 12379 | 1.4 | 0.5 | 0.45 | 0.02 | 0.01 | 0 | 10.38 | 0.64 | 0.67 | 0 | 0.02 | 0 | 0 | 80.3 | 43564.24 | 43564.2 | 43564.1 | 43564.18 | 43564.25 | 3771 | 557.92 | 9058 | 4913 | 5976 | 4955 | -3 | 3.71 | 5.65 | 4.7 | 12.32 | 9.62 | 20.82 | 36.7 | #DIV/0! | #DIV/0! | -893.5 | -95.87 | -39.17 | 0.57 | 0.426283 | 1.411476 | 0.460044 | 84.579486 | 11.328675 | 0.654895 | 0.020158 | 0.009341 | 0.031959 | 0.192798 | 0.670093 | 0.041856 | 0.002493 | 0.06248 | 0.008903 | 0 | 0.004401 | 0 | 0.000241 | 0.026771 | 0.007355 | 0.002 | 0.002 | 0.000257 | 0 | 0.02 | 0.029174 | 0 | 0.006862 | 0 | 0 | 7 | 0 | 6.1 | 0 | 8.2 | 0 | 0 | 3 | 0 | 9.7
V32771 | 67.8 | 67.8 | 0 | 6705 | 6705 | 12379 | 1.36 | 0.49 | 0.45 | 0.02 | 0.01 | 0 | 10.38 | 0.64 | 0.66 | 0 | 0.05 | 0 | 0 | 80.4 | 43592.18 | 43592.14 | 43592.03 | 43592.11 | 43592.18 | 3900 | 589.12 | 8419 | 5736 | 5844 | 5255 | -2.16 | -0.74 | 11.47 | -2.2 | 11.21 | 9.8 | 20.57 | 41.86 | #DIV/0! | #DIV/0! | -269.1 | -93.31 | -182.57 | 0.51 | 0.429939 | 1.472773 | 0.463766 | 84.673182 | 11.223631 | 0.684554 | 0.019587 | 0.008376 | 0.026305 | 0.18166 | 0.61676 | 0.045781 | 0.00354 | 0.054631 | 0.008822 | 0 | 0.003354 | 0 | 0.000234 | 0.021005 | 0.006778 | 0.002 | 0.002 | 0.000308 | 0 | 0.02 | 0.024154 | 0 | 0.006859 | 0 | 0 | 12 | 0 | 38 | 0 | 5 | 0 | 0 | 8.1 | 0 | 4.7
V32772 | 74 | 74 | 0 | 6690 | 6690 | 12379 | 1.36 | 0.49 | 0.45 | 0.02 | 0.01 | 0 | 10.38 | 0.64 | 0.66 | 0 | 0.05 | 0 | 0 | 80.2 | 43592.25 | 43592.21 | 43592.1 | 43592.18 | 43592.26 | 3747 | 563.97 | 9055 | 5699 | 6406 | 5663 | -1.18 | -3.76 | 12.69 | -0.16 | 6.88 | 8.09 | 19.05 | 34.88 | #DIV/0! | #DIV/0! | -308.48 | -75.25 | -141.24 | 0.42 | 0.434327 | 1.44622 | 0.486876 | 84.716322 | 11.140637 | 0.70662 | 0.019973 | 0.009388 | 0.026874 | 0.201494 | 0.609572 | 0.045482 | 0.003029 | 0.05691 | 0.007898 | 0 | 0.003652 | 0 | 0.000184 | 0.022161 | 0.007094 | 0.002 | 0.002 | 0.000414 | 0 | 0.02 | 0.024242 | 0 | 0.006631 | 0 | 0 | 7 | 0 | 48.6 | 0 | 3 | 0 | 0 | 8 | 0 | 7.4
V32834 | 46.8 | 46.8 | 0 | 6664 | 6664 | 12379 | 1.28 | 0.45 | 0.47 | 0.02 | 0.01 | 0 | 10.31 | 0.64 | 0.67 | 0 | 0.03 | 0.01 | 0 | 80.01 | 43599.15 | 43599.11 | 43599 | 43599.09 | 43599.16 | 3907 | 572.12 | 9040 | 5464 | 6311 | 5386 | -6.38 | -3.68 | 4.88 | -11.14 | 13.93 | 10.81 | 6.26 | 9.36 | #DIV/0! | #DIV/0! | -415.07 | -173.83 | -70.1 | 1.3 | 0.450152 | 1.514905 | 0.408365 | 84.097814 | 11.676746 | 0.708656 | 0.020555 | 0.01067 | 0.026203 | 0.188397 | 0.67535 | 0.035744 | 0.003645 | 0.060261 | 0.025559 | 0 | 0.004907 | 0 | 0.000239 | 0.023305 | 0.007259 | 0.002 | 0.002 | 0.000454 | 0 | 0.02 | 0.028999 | 0 | 0.007817 | 0 | 0 | 7 | 0 | 30 | 0 | 2.4 | 0 | 0 | 2.6 | 0 | 4.8
V32983 | 152.4 | 152.4 | 0 | 6504 | 6504 | 12379 | 1.22 | 0.54 | 0.4 | 0.02 | 0.01 | 0 | 9.91 | 0.65 | 0.66 | 0 | 0.05 | 0 | 0 | 78.17 | 43614.36 | 43614.32 | 43614.22 | 43614.3 | 43614.37 | 3913 | 573.08 | 8509 | 5518 | 5995 | 5127 | -1.5 | -6.64 | 1.79 | 0.25 | 10.43 | 4.14 | -2.35 | 18.36 | -1386.95 | #DIV/0! | -255.15 | -310.2 | #DIV/0! | 0.56 | 0.420669 | 1.327541 | 0.526873 | 84.816424 | 10.976512 | 0.756078 | 0.023449 | 0.009733 | 0.030178 | 0.212743 | 0.712402 | 0.055289 | 0.002201 | 0.072354 | 0.010974 | 0 | 0.001652 | 0 | 0.000506 | 0.003875 | 0.004026 | 0.000729 | 0.001458 | 0.000567 | 0 | 0.001 | 0.030828 | 0 | 0.001941 | 0 | 0 | 7 | 30 | 100.6 | 0 | 0 | 0 | 0 | 0 | 0 | 14.8
V33005 | 58.1 | 58.1 | 0 | 6748 | 6748 | 12379 | 1.29 | 0.52 | 0.43 | 0.02 | 0.02 | 0 | 10.4 | 0.64 | 0.67 | 0 | 0.02 | 0 | 0 | 81.08 | 43620.14 | 43620.1 | 43620 | 43620.08 | 43620.15 | 3552 | 527.32 | 8613 | 4560 | 5671 | 4953 | -3.65 | -4.88 | -0.45 | -15.04 | 10.53 | 7.13 | 11.54 | 17.36 | -1683.05 | #DIV/0! | -840.9 | -166.99 | #DIV/0! | 1.15 | 0.417504 | 1.555811 | 0.487135 | 84.288911 | 11.335473 | 0.70976 | 0.022198 | 0.013259 | 0.031708 | 0.210546 | 0.707068 | 0.047385 | 0.004929 | 0.063538 | 0.008487 | 0 | 0.003957 | 0 | 0.000181 | 0.023121 | 0.007296 | 0.002 | 0.002 | 0.000351 | 0 | 0.02 | 0.030621 | 0 | 0.00676 | 0 | 0 | 12 | 0 | 41.6 | 0 | 2.2 | 0 | 0 | 0 | 0 | 2.3
V33006 | 52.6 | 52.6 | 0 | 6713 | 6713 | 12379 | 1.28 | 0.52 | 0.42 | 0.02 | 0.02 | 0 | 10.41 | 0.64 | 0.67 | 0 | 0.02 | 0 | 0 | 80.59 | 43620.21 | 43620.17 | 43620.07 | 43620.15 | 43620.22 | 3863 | 576.4 | 9094 | 5655 | 6353 | 5469 | -5.48 | -5.5 | -0.27 | -12.23 | 18.17 | 9.01 | 11.34 | 32.55 | -1965.17 | #DIV/0! | -857.56 | -150.43 | #DIV/0! | 1.29 | 0.407518 | 1.52319 | 0.447084 | 84.097141 | 11.603678 | 0.713992 | 0.022274 | 0.010813 | 0.038147 | 0.217103 | 0.706658 | 0.042604 | 0.002512 | 0.063458 | 0.007778 | 0 | 0.003542 | 0 | 0.000159 | 0.022678 | 0.007727 | 0.002 | 0.002 | 0.000315 | 0 | 0.02 | 0.03126 | 0 | 0.00637 | 0 | 0 | 7 | 0 | 40 | 0 | 1.8 | 0 | 0 | 0 | 0 | 3.8
V33092 | 37.2 | 37.2 | 0 | 6873 | 6873 | 12379 | 1.44 | 0.47 | 0.44 | 0.03 | 0.02 | 0 | 10.67 | 0.66 | 0.68 | 0 | 0 | 0 | 0 | 82.43 | 43629.34 | 43629.3 | 43629.19 | 43629.27 | 43629.34 | 3318 | 502.04 | 8582 | 5039 | 5940 | 5360 | -1.02 | -11.6 | -4.95 | 0.5 | 25.99 | 9.33 | 26 | 50.19 | #DIV/0! | #DIV/0! | #DIV/0! | -250.5 | #DIV/0! | 0.54 | 0.413525 | 1.483086 | 0.361507 | 84.66092 | 11.128515 | 0.761457 | 0.019914 | 0.007784 | 0.027814 | 0.190537 | 0.737448 | 0.047348 | 0.002582 | 0.058652 | 0.009409 | 0 | 0.003043 | 0 | 0.000181 | 0.018251 | 0.007056 | 0.002 | 0.002 | 0.0002 | 0 | 0.02 | 0.029631 | 0 | 0.007143 | 0 | 0 | 5 | 0 | 27.1 | 0 | 0 | 0 | 0 | 0 | 0 | 5.1
V33203 | 39 | 39 | 0 | 6698 | 6698 | 12379 | 1.38 | 0.47 | 0.42 | 0.02 | 0.02 | 0 | 10.39 | 0.64 | 0.66 | 0 | 0 | 0 | 0 | 80.36 | 43643.44 | 43643.4 | 43643.29 | 43643.38 | 43643.45 | 3855 | 549.61 | 9161 | 5502 | 6220 | 5263 | -1.47 | -3.43 | -0.43 | -3.2 | 19.5 | 6.51 | 16.98 | 50.95 | #DIV/0! | #DIV/0! | #DIV/0! | -100.89 | -309.42 | 0.6 | 0.417371 | 1.513602 | 0.404408 | 84.636359 | 11.166028 | 0.703115 | 0.020497 | 0.008507 | 0.028573 | 0.188179 | 0.707121 | 0.043297 | 0.002934 | 0.065952 | 0.007693 | 0 | 0.003537 | 0 | 0.000167 | 0.017581 | 0.007507 | 0.002 | 0.002 | 0.000202 | 0 | 0.02 | 0.026278 | 0 | 0.007091 | 0 | 0 | 7 | 0 | 26.1 | 0 | 3.1 | 0 | 0 | 0 | 0 | 2.8
V33795 | 131.4 | 131.4 | 0 | 6688 | 6688 | 12379 | 1.24 | 0.55 | 0.55 | 0.02 | 0.02 | 0 | 10.38 | 0.64 | 0.66 | 0 | 0 | 0.01 | 0 | 80.17 | 43725.39 | 43725.35 | 43725.25 | 43725.34 | 43725.4 | 3256 | 480.02 | 8198 | 4562 | 5535 | 4684 | 0.93 | -2.06 | 5.3 | -7.27 | 5.55 | 14.17 | 28.56 | -10.62 | #DIV/0! | #DIV/0! | #DIV/0! | -48.01 | -133.55 | 0.31 | 0.497661 | 1.406447 | 0.553524 | 84.807363 | 10.913268 | 0.695402 | 0.017623 | 0.018664 | 0.030271 | 0.174554 | 0.665689 | 0.050781 | 0.005301 | 0.060691 | 0.010158 | 0 | 0.009016 | 0 | 0.000199 | 0.020174 | 0.007531 | 0.002 | 0.002 | 0.000311 | 0 | 0.02 | 0.02452 | 0 | 0.006852 | 0 | 0 | 2 | 0 | 113 | 0 | 4 | 0 | 0 | 3.4 | 0 | 9
V33873 | 70.5 | 70.5 | 0 | 6697 | 6697 | 12379 | 1.37 | 0.46 | 0.41 | 0.02 | 0.01 | 0 | 10.38 | 0.64 | 0.65 | 0 | 0.01 | 0 | 0 | 80.39 | 43733.02 | 43732.98 | 43732.88 | 43732.96 | 43733.03 | 3561 | 539.79 | 8483 | 4816 | 5463 | 4540 | -4.27 | 1.03 | 6.58 | 3.85 | 14.52 | 8.41 | 28.38 | 19.37 | #DIV/0! | #DIV/0! | -1177.54 | -142.14 | -155.59 | 0.73 | 0.402034 | 1.396891 | 0.413486 | 84.57108 | 11.469359 | 0.673519 | 0.01848 | 0.011886 | 0.027303 | 0.178841 | 0.647574 | 0.036596 | 0.00316 | 0.059868 | 0.007647 | 0 | 0.00305 | 0 | 0.000254 | 0.016252 | 0.006847 | 0.002 | 0.002 | 0.0002 | 0 | 0.02 | 0.025596 | 0 | 0.006079 | 0 | 0 | 12 | 0 | 35 | 0 | 5.9 | 0 | 0 | 4.9 | 0 | 12.7
V33874 | 62.2 | 62.2 | 0 | 6691 | 6691 | 12379 | 1.37 | 0.46 | 0.41 | 0.02 | 0.01 | 0 | 10.38 | 0.64 | 0.65 | 0 | 0.01 | 0 | 0 | 80.31 | 43733.09 | 43733.05 | 43732.95 | 43733.03 | 43733.1 | 3902 | 576.37 | 9173 | 5652 | 6146 | 5000 | -3.24 | -3.13 | 6.81 | 1.88 | 17.3 | 5.67 | 27.66 | 26.37 | #DIV/0! | #DIV/0! | -1226.45 | -142.14 | -94.18 | 0.67 | 0.414021 | 1.426577 | 0.399772 | 84.615866 | 11.362118 | 0.701476 | 0.01867 | 0.01086 | 0.02615 | 0.183375 | 0.646105 | 0.035963 | 0.002403 | 0.062978 | 0.007643 | 0 | 0.002979 | 0 | 0.000208 | 0.017762 | 0.007034 | 0.002 | 0.002 | 0.0002 | 0 | 0.02 | 0.027783 | 0 | 0.006058 | 0 | 0 | 7 | 0 | 36.2 | 0 | 3.1 | 0 | 0 | 5.2 | 0 | 10.7
V34302 | 36.8 | 36.8 | 0 | 6644 | 6644 | 12379 | 1.27 | 0.49 | 0.44 | 0.02 | 0.01 | 0 | 10.35 | 0.64 | 0.65 | 0 | 0 | 0 | 0 | 79.73 | 43782.09 | 43782.05 | 43781.99 | 43782.03 | 43782.09 | 3779 | 566.65 | 8214 | 4936 | 5429 | 4837 | -2.86 | -5.12 | 4.03 | -9.64 | 25.37 | 21.05 | 26.86 | 20.47 | #DIV/0! | #DIV/0! | #DIV/0! | 35.13 | 60.15 | 0.66 | 0.375 | 1.49 | 0.392 | 84.6 | 11.37 | 0.72 | 0.0181 | 0.0115 | 0.0234 | 0.184 | 0.666 | 0.0424 | 0.0011 | 0.0534 | 0.0029 | 0.00023 | 0.0025 | 0.00053 | 0.0001 | 0.0087 | 0.0047 | 0.0003 | 0.001 | 0.00077 | 0.0073 | 0.001 | 0.0295 | 0.0014 | 0.001 | 0.00043 | 0.002 | 7 | 0 | 20 | 0 | 1 | 0 | 0 | 2.9 | 0 | 5.9
V34643 | 78.6 | 78.6 | 0 | 6784 | 6784 | 12379 | 1.41 | 0.5 | 0.52 | 0.03 | 0.02 | 0 | 10.7 | 0.65 | 0.67 | 0 | 0 | 0 | 0 | 81.09 | 43816.92 | 43816.88 | 43816.82 | 43816.86 | 43816.93 | 3358 | 488.51 | 8916 | 4920 | 6278 | 5246 | -0.98 | -2.67 | -0.57 | -5.95 | 15.59 | 21.67 | 27.9 | 56.99 | #DIV/0! | #DIV/0! | #DIV/0! | -131.11 | -39.42 | 0.5 | 0.429 | 1.56 | 0.445 | 84.4 | 11.3 | 0.701 | 0.0193 | 0.0075 | 0.0234 | 0.217 | 0.705 | 0.0422 | 0.0035 | 0.06 | 0.0116 | 0.00024 | 0.0031 | 0.00059 | 0.0001 | 0.001 | 0.0056 | 0.0003 | 0.001 | 0.00091 | 0.0082 | 0.001 | 0.0243 | 0.0014 | 0.001 | 0.00063 | 0.0047 | 15 | 0 | 60.2 | 0 | 3.2 | 0 | 0 | 0.2 | 0 | 0
V34644 | 74.1 | 74.1 | 0 | 6699 | 6699 | 12379 | 1.39 | 0.5 | 0.52 | 0.03 | 0.02 | 0 | 10.57 | 0.64 | 0.66 | 0 | 0 | 0 | 0 | 80.06 | 43816.99 | 43816.95 | 43816.89 | 43816.93 | 43817 | 3914 | 583.57 | 8915 | 5682 | 6140 | 4830 | -1.07 | -1.89 | 6.74 | -1.76 | 22.01 | 22.86 | 28.53 | 54.66 | #DIV/0! | #DIV/0! | #DIV/0! | -119.38 | 29.19 | 0.25 | 0.425 | 1.5 | 0.411 | 84.6 | 11.32 | 0.693 | 0.0191 | 0.0079 | 0.0244 | 0.212 | 0.653 | 0.0414 | 0.0018 | 0.056 | 0.0112 | 0.0002 | 0.0028 | 0.00057 | 0.0001 | 0.001 | 0.0053 | 0.0003 | 0.001 | 0.0009 | 0.0078 | 0.001 | 0.0264 | 0.0015 | 0.001 | 0.00072 | 0.0048 | 12 | 0 | 50 | 0 | 4.2 | 0 | 0 | 4.3 | 0 | 3.6
V34645 | 68.4 | 68.4 | 0 | 6699 | 6699 | 12379 | 1.39 | 0.5 | 0.52 | 0.03 | 0.02 | 0 | 10.57 | 0.64 | 0.66 | 0 | 0 | 0 | 0 | 80.06 | 43817.06 | 43817.02 | 43816.96 | 43817 | 43817.07 | 3749 | 562.15 | 9162 | 5292 | 5703 | 4800 | -5.26 | 0.17 | 0.03 | 5.03 | 21.44 | 18.87 | 30.03 | 47.78 | #DIV/0! | #DIV/0! | #DIV/0! | -113.51 | -25.88 | 0.84 | 0.447 | 1.4 | 0.414 | 84.1 | 11.79 | 0.679 | 0.0187 | 0.0091 | 0.0238 | 0.219 | 0.7 | 0.0379 | 0.0032 | 0.0577 | 0.0109 | 0.0002 | 0.003 | 0.0006 | 0.0001 | 0.001 | 0.0054 | 0.0003 | 0.0011 | 0.00088 | 0.008 | 0.001 | 0.0273 | 0.0015 | 0.001 | 0.00077 | 0.0049 | 10 | 0 | 40 | 0 | 5.2 | 0 | 0 | 0.6 | 0 | 12.6
V34891 | 12.5 | 12.5 | 0 | 6697 | 6697 | 12379 | 1.42 | 0.47 | 0.43 | 0.02 | 0.02 | 0 | 10.58 | 0.64 | 0.66 | 0 | 0 | 0 | 0 | 80.12 | 43859.23 | 43859.19 | 43859.13 | 43859.17 | 43859.24 | 3944 | 581.54 | 8713 | 5029 | 5877 | 5040 | -4.21 | -4.42 | 1.41 | -7.29 | 25.97 | 13.88 | 23.88 | 42.57 | #DIV/0! | #DIV/0! | #DIV/0! | -289.3 | 31.31 | 0.95 | 0.389 | 1.61 | 0.372 | 84.1 | 11.68 | 0.71 | 0.0196 | 0.0092 | 0.0233 | 0.192 | 0.692 | 0.0484 | 0.0016 | 0.0561 | 0.0143 | 0.0002 | 0.0028 | 0.0007 | 0.0001 | 0.001 | 0.0064 | 0.0003 | 0.001 | 0.0009 | 0.0077 | 0.001 | 0.0283 | 0.0018 | 0.001 | 0.00082 | 0.0043 | 8 | 0 | 0 | 0 | 2.7 | 0 | 0 | 1.8 | 0 | 0
V34946 | 47.5 | 47.5 | 0 | 6419 | 6419 | 12379 | 1.37 | 0.45 | 0.39 | 0.02 | 0.02 | 0 | 10.28 | 0.62 | 0.64 | 0 | 0 | 0 | 0 | 76.65 | 43865.61 | 43865.57 | 43865.51 | 43865.55 | 43865.62 | 3852 | 566.97 | 8875 | 5300 | 6154 | 5298 | -0.08 | -1.25 | 5.88 | 8.17 | 21.45 | 9.29 | 28.85 | 38.21 | #DIV/0! | #DIV/0! | #DIV/0! | -315.44 | -105.05 | 0.29 | 0.394 | 1.39 | 0.389 | 84.5 | 11.37 | 0.698 | 0.0194 | 0.0106 | 0.0682 | 0.188 | 0.671 | 0.12 | 0.0023 | 0.057 | 0.0133 | 0.0002 | 0.0026 | 0.00061 | 0.00015 | 0.001 | 0.0064 | 0.0003 | 0.001 | 0.00092 | 0.0073 | 0.001 | 0.0295 | 0.0016 | 0.001 | 0.00076 | 0.0054 | 12 | 0 | 16.3 | 0 | 3.6 | 0 | 0 | 3.3 | 0 | 12.3
V34948 | 63.6 | 63.6 | 0 | 6699 | 6699 | 12379 | 1.43 | 0.46 | 0.4 | 0.02 | 0.02 | 0 | 10.73 | 0.65 | 0.67 | 0 | 0.01 | 0 | 0 | 79.98 | 43865.75 | 43865.71 | 43865.64 | 43865.69 | 43865.76 | 3450 | 500.14 | 8784 | 4979 | 6056 | 5125 | 2.17 | -3.35 | 0.93 | 5.8 | 21.12 | 5.71 | 22.43 | 45.62 | #DIV/0! | #DIV/0! | -1372.08 | -439.23 | -141.91 | -0.08 | 0.404 | 1.43 | 0.386 | 84.8 | 11.12 | 0.714 | 0.0205 | 0.0088 | 0.0232 | 0.217 | 0.707 | 0.0534 | 0.0026 | 0.0639 | 0.0163 | 0.0002 | 0.0032 | 0.00058 | 0.0001 | 0.001 | 0.0069 | 0.0003 | 0.0016 | 0.00096 | 0.0074 | 0.001 | 0.0254 | 0.0017 | 0.001 | 0.00063 | 0.0049 | 7 | 0 | 46.6 | 0 | 2.3 | 0 | 0 | 0.4 | 0 | 7.3
V35009 | 72.1 | 72.1 | 0 | 6665 | 6665 | 12379 | 1.42 | 0.44 | 0.41 | 0.03 | 0.02 | 0 | 10.52 | 0.64 | 0.66 | 0 | 0 | 0 | 0 | 79.79 | 43872.65 | 43872.6 | 43872.54 | 43872.59 | 43872.65 | 3877 | 579.52 | 8070 | 5340 | 5515 | 5053 | -1.95 | -4.89 | -1.12 | -2.53 | 23.24 | 7.31 | 23.96 | 33.58 | #DIV/0! | #DIV/0! | #DIV/0! | -445.32 | -5.53 | 0.66 | 0.403 | 1.55 | 0.359 | 84.4 | 11.42 | 0.713 | 0.0207 | 0.0111 | 0.0233 | 0.192 | 0.707 | 0.0723 | 0.0019 | 0.0575 | 0.0162 | 0.0002 | 0.0029 | 0.0006 | 0.0001 | 0.001 | 0.0066 | 0.0003 | 0.0018 | 0.00094 | 0.0074 | 0.001 | 0.0275 | 0.002 | 0.001 | 0.00075 | 0.0051 | 12 | 0 | 56 | 0 | 2.1 | 0 | 0 | 0 | 0 | 2
V35061 | 79.8 | 79.8 | 0 | 6999 | 6999 | 12379 | 1.43 | 0.51 | 0.54 | 0.03 | 0.02 | 0.02 | 11.04 | 0.68 | 0.69 | 0.01 | 0.01 | 0 | 0 | 83.64 | 43879.06 | 43879.02 | 43878.96 | 43879 | 43879.06 | 3832 | 560.23 | 8296 | 4705 | 5303 | 4721 | -2.51 | -2.73 | 2.87 | -6.21 | 25.2 | 13.02 | 22.08 | 46.97 | -42.18 | -290.84 | -1402.03 | -189.61 | #DIV/0! | 0.6 | 0.479 | 1.54 | 0.387 | 84.3 | 11.48 | 0.704 | 0.0199 | 0.0085 | 0.0226 | 0.191 | 0.681 | 0.0497 | 0.0029 | 0.0591 | 0.0144 | 0.0002 | 0.003 | 0.00062 | 0.00012 | 0.001 | 0.0067 | 0.0003 | 0.0016 | 0.00097 | 0.0071 | 0.001 | 0.0211 | 0.0015 | 0.0011 | 0.0007 | 0.002 | 12 | 0 | 60 | 0 | 2.7 | 0 | 0 | 2.1 | 0 | 3
V35062 | 75.2 | 75.2 | 0 | 6999 | 6999 | 12379 | 1.43 | 0.51 | 0.54 | 0.03 | 0.02 | 0.02 | 11.04 | 0.68 | 0.69 | 0.01 | 0.01 | 0 | 0 | 83.64 | 43879.12 | 43879.08 | 43879.03 | 43879.07 | 43879.13 | 3840 | 576.4 | 8522 | 4971 | 5493 | 4551 | -2.96 | -3.32 | 4.01 | -7.59 | 25.01 | 13.2 | 24.42 | 46.97 | -91.25 | -506.32 | -1394.17 | -187.6 | #DIV/0! | 0.72 | 0.478 | 1.56 | 0.388 | 84.2 | 11.53 | 0.708 | 0.0193 | 0.0085 | 0.0304 | 0.19 | 0.673 | 0.0771 | 0.0046 | 0.0519 | 0.0143 | 0.0002 | 0.0031 | 0.00064 | 0.0001 | 0.001 | 0.0064 | 0.0003 | 0.0015 | 0.00097 | 0.0072 | 0.001 | 0.0236 | 0.0016 | 0.001 | 0.00078 | 0.002 | 9 | 0 | 60 | 0 | 2.3 | 0 | 0 | 2.6 | 0 | 1.3
V35131 | 20.9 | 20.9 | 0 | 6901 | 6901 | 12379 | 1.5 | 0.45 | 0.54 | 0.02 | 0.01 | 0 | 10.9 | 0.66 | 0.68 | 0 | 0 | 0.01 | 0 | 82.47 | 43886.81 | 43886.77 | 43886.71 | 43886.76 | 43886.82 | 3822 | 574.3 | 8956 | 5099 | 5898 | 4826 | -1.89 | -5.5 | 0.51 | 1.17 | 28.87 | 16.83 | 23.02 | 29.98 | #DIV/0! | #DIV/0! | #DIV/0! | -95.14 | 32.76 | 0.37 | 0.462 | 1.52 | 0.332 | 84.5 | 11.42 | 0.712 | 0.0191 | 0.0107 | 0.0221 | 0.166 | 0.692 | 0.0472 | 0.0019 | 0.0518 | 0.0137 | 0.0002 | 0.0031 | 0.00063 | 0.0001 | 0.001 | 0.0067 | 0.0003 | 0.001 | 0.00098 | 0.0076 | 0.001 | 0.0202 | 0.0017 | 0.001 | 0.00071 | 0.002 | 7 | 0 | 6.5 | 0 | 2.2 | 0 | 0 | 1.1 | 0 | 4.1
V35182 | 32.8 | 32.8 | 0 | 6697 | 6697 | 12379 | 1.4 | 0.44 | 0.4 | 0.03 | 0.02 | 0 | 10.6 | 0.64 | 0.65 | 0 | 0 | 0 | 0 | 80.19 | 43893.07 | 43893.03 | 43892.97 | 43893.01 | 43893.07 | 3770 | 562.52 | 8062 | 5037 | 5383 | 4815 | -2.72 | -3.94 | 1.87 | -2.54 | 22.42 | 1.44 | 26.87 | 27.43 | #DIV/0! | #DIV/0! | #DIV/0! | -388.65 | -286.37 | 0.68 | 0.413 | 1.52 | 0.361 | 84.4 | 11.54 | 0.707 | 0.0197 | 0.0123 | 0.0271 | 0.179 | 0.679 | 0.0545 | 0.003 | 0.0528 | 0.0139 | 0.0002 | 0.0026 | 0.00064 | 0.0001 | 0.001 | 0.0072 | 0.0003 | 0.0011 | 0.00097 | 0.0073 | 0.001 | 0.0281 | 0.0019 | 0.001 | 0.00075 | 0.002 | 12 | 0 | 10 | 0 | 2.6 | 0 | 0 | 3.2 | 0 | 5
V35237 | 41.1 | 41.1 | 0 | 6695 | 6695 | 12379 | 1.37 | 0.47 | 0.42 | 0.02 | 0.01 | 0 | 10.58 | 0.64 | 0.66 | 0 | 0.04 | 0 | 0 | 80.11 | 43900.17 | 43900.13 | 43900.07 | 43900.11 | 43900.18 | 3341 | 490.1 | 8665 | 4960 | 5894 | 5064 | -1.28 | -7.83 | 3.92 | 2.45 | 30.02 | 9.96 | 18.56 | 4.78 | #DIV/0! | #DIV/0! | -381.55 | -284.58 | -71.67 | 0.37 | 0.397 | 1.42 | 0.351 | 84.6 | 11.36 | 0.734 | 0.0194 | 0.0141 | 0.0292 | 0.196 | 0.676 | 0.062 | 0.002 | 0.0527 | 0.0137 | 0.0002 | 0.0024 | 0.00064 | 0.00023 | 0.001 | 0.007 | 0.0003 | 0.0015 | 0.001 | 0.0075 | 0.001 | 0.0287 | 0.002 | 0.0011 | 0.00078 | 0.0022 | 12 | 0 | 15.6 | 0 | 0 | 0 | 0 | 2.8 | 0 | 10.7
V35238 | 25.6 | 25.6 | 0 | 6695 | 6695 | 12379 | 1.37 | 0.47 | 0.42 | 0.02 | 0.01 | 0 | 10.58 | 0.64 | 0.66 | 0 | 0.04 | 0 | 0 | 80.11 | 43900.24 | 43900.2 | 43900.14 | 43900.18 | 43900.25 | 3950 | 588.41 | 8609 | 5727 | 5894 | 4999 | -1.72 | -3.27 | 5.2 | -6.48 | 24.04 | 13.14 | 18.56 | 8.83 | #DIV/0! | #DIV/0! | -388.92 | -264.93 | -71.67 | 0.49 | 0.383 | 1.55 | 0.381 | 84.5 | 11.41 | 0.703 | 0.0194 | 0.0135 | 0.0254 | 0.199 | 0.667 | 0.0503 | 0.002 | 0.055 | 0.013 | 0.0002 | 0.0024 | 0.00063 | 0.0001 | 0.001 | 0.0069 | 0.0003 | 0.001 | 0.00098 | 0.0074 | 0.001 | 0.0272 | 0.0019 | 0.001 | 0.00069 | 0.002 | 9 | 0 | 8.2 | 0 | 3.3 | 0 | 0 | 3.2 | 0 | 1.9
V35307 | 13.9 | 13.9 | 0 | 6630 | 6630 | 12379 | 1.37 | 0.47 | 0.42 | 0.02 | 0.02 | 0 | 10.56 | 0.64 | 0.66 | 0 | 0 | 0 | 0 | 79.26 | 43908.51 | 43908.46 | 43908.4 | 43908.45 | 43908.51 | 3818 | 575.09 | 8870 | 4692 | 5889 | 5008 | -1.32 | -2.95 | 1.08 | -6.32 | 28.91 | 11.14 | 25.53 | 36.12 | #DIV/0! | #DIV/0! | #DIV/0! | -372.58 | 29.38 | 0.52 | 0.398 | 1.56 | 0.358 | 84.4 | 11.45 | 0.701 | 0.0195 | 0.011 | 0.0236 | 0.188 | 0.7 | 0.0506 | 0.0018 | 0.0526 | 0.017 | 0.0002 | 0.0026 | 0.00062 | 0.0001 | 0.001 | 0.0068 | 0.0003 | 0.003 | 0.0011 | 0.0076 | 0.001 | 0.0233 | 0.002 | 0.0012 | 0.00072 | 0.0021 | 5 | 0 | 2.9 | 0 | 3 | 0 | 0 | 1 | 0 | 2
V35348 | 44.3 | 44.3 | 0 | 6696 | 6696 | 12379 | 1.36 | 0.49 | 0.44 | 0.02 | 0.02 | 0 | 10.93 | 0.64 | 0.66 | 0 | 0 | 0 | 0 | 79.79 | 43915.48 | 43915.44 | 43915.38 | 43915.42 | 43915.48 | 2964 | 458.18 | 8182 | 3697 | 5437 | 4640 | 0.95 | -11.99 | 0.29 | -5.33 | 37.35 | 16.1 | 23.17 | 39.89 | #DIV/0! | #DIV/0! | #DIV/0! | -211.34 | #DIV/0! | 0.2 | 0.391 | 1.52 | 0.326 | 84.4 | 11.47 | 0.762 | 0.0196 | 0.01 | 0.0217 | 0.187 | 0.693 | 0.0508 | 0.0015 | 0.0496 | 0.0136 | 0.0002 | 0.0027 | 0.00065 | 0.0001 | 0.001 | 0.0066 | 0.0003 | 0.002 | 0.0011 | 0.0073 | 0.001 | 0.0238 | 0.002 | 0.0011 | 0.00058 | 0.002 | 9 | 0 | 30 | 0 | 0 | 0 | 0 | 1 | 0 | 4.3
V35493 | 32.7 | 32.7 | 0 | 5860 | 5860 | 12379 | 1.23 | 0.45 | 0.4 | 0.02 | 0.01 | 0 | 9.32 | 0.56 | 0.6 | 0 | 0.05 | 0 | 0 | 69.93 | 43941.47 | 43941.43 | 43941.32 | 43941.41 | 43941.48 | 3845 | 599.66 | 8799 | 5685 | 6063 | 5254 | -3.38 | -5 | 5.73 | -6.43 | 35.6 | 24.98 | 14.78 | 11.31 | #DIV/0! | #DIV/0! | -247.13 | -154.26 | #DIV/0! | 0.58 | 0.365 | 1.59 | 0.349 | 84.2 | 11.67 | 0.711 | 0.0187 | 0.0095 | 0.0218 | 0.194 | 0.687 | 0.036 | 0.001 | 0.05 | 0.0126 | 0.0002 | 0.0023 | 0.00066 | 0.0001 | 0.001 | 0.0076 | 0.0003 | 0.0029 | 0.0012 | 0.0078 | 0.001 | 0.0296 | 0.0021 | 0.0014 | 0.0007 | 0.002 | 9 | 0 | 20 | 0 | 2.2 | 0 | 0 | 1.5 | 0 | 0
V35510 | 26.9 | 26.9 | 0 | 6353 | 6353 | 12379 | 1.37 | 0.45 | 0.51 | 0.02 | 0.01 | 0 | 9.98 | 0.61 | 0.64 | 0 | 0.04 | 0 | 0 | 75.89 | 43942.67 | 43942.63 | 43942.53 | 43942.61 | 43942.68 | 3632 | 536.41 | 8285 | 4800 | 5707 | 5040 | -2.28 | -3.86 | 5.4 | 1.86 | 30.45 | 19.02 | 18.32 | 21.49 | #DIV/0! | #DIV/0! | -458.07 | -286.9 | #DIV/0! | 0.33 | 0.462 | 1.5 | 0.348 | 84.5 | 11.4 | 0.706 | 0.0182 | 0.0093 | 0.0218 | 0.224 | 0.677 | 0.0422 | 0.0027 | 0.0491 | 0.0169 | 0.0002 | 0.0028 | 0.00061 | 0.0001 | 0.001 | 0.0072 | 0.0003 | 0.0024 | 0.0012 | 0.0076 | 0.001 | 0.03 | 0.002 | 0.0018 | 0.00063 | 0.002 | 5 | 0 | 10.4 | 0 | 2.6 | 0 | 0 | 3 | 0 | 5.9
V35604 | 28 | 28 | 0 | 6695 | 6695 | 12379 | 1.39 | 0.48 | 0.44 | 0.02 | 0.01 | 0 | 10.58 | 0.64 | 0.68 | 0 | 0.05 | 0 | 0 | 80.04 | 43957.48 | 43957.44 | 43957.34 | 43957.42 | 43957.49 | 3631 | 537.21 | 9081 | 5223 | 6099 | 5114 | -1.71 | -3.74 | 3.88 | 3.63 | 21.09 | 17.16 | 17.75 | 34 | #DIV/0! | #DIV/0! | -304.19 | -249.7 | #DIV/0! | 0.4 | 0.389 | 1.42 | 0.401 | 84.5 | 11.41 | 0.706 | 0.0189 | 0.0082 | 0.0402 | 0.203 | 0.689 | 0.11 | 0.0025 | 0.0554 | 0.0152 | 0.0002 | 0.0031 | 0.00062 | 0.0001 | 0.001 | 0.0074 | 0.0003 | 0.0025 | 0.0012 | 0.0079 | 0.001 | 0.024 | 0.0018 | 0.0014 | 0.00054 | 0.002 | 12 | 0 | 0 | 0 | 2.8 | 0 | 0 | 1.5 | 0 | 11.7
V35605 | 22.7 | 22.7 | 0 | 6695 | 6695 | 12379 | 1.39 | 0.48 | 0.44 | 0.02 | 0.01 | 0 | 10.58 | 0.64 | 0.68 | 0 | 0.05 | 0 | 0 | 80.04 | 43957.56 | 43957.52 | 43957.41 | 43957.49 | 43957.56 | 3927 | 578.01 | 9295 | 5439 | 6275 | 5247 | -2.07 | 0.67 | 2.21 | -0.44 | 23.85 | 17.8 | 15.57 | 32.39 | #DIV/0! | #DIV/0! | -308.17 | -231.3 | #DIV/0! | 0.52 | 0.386 | 1.48 | 0.387 | 84.4 | 11.45 | 0.676 | 0.0194 | 0.0084 | 0.0374 | 0.205 | 0.701 | 0.1 | 0.0025 | 0.0573 | 0.0144 | 0.0002 | 0.0029 | 0.0007 | 0.00017 | 0.001 | 0.0079 | 0.0003 | 0.0022 | 0.0012 | 0.0077 | 0.001 | 0.0271 | 0.002 | 0.0013 | 0.00061 | 0.002 | 9 | 0 | 0 | 0 | 5.9 | 0 | 0 | 0.5 | 0 | 7.3
V35606 | 17.4 | 17.4 | 0 | 6699 | 6699 | 12379 | 1.39 | 0.48 | 0.44 | 0.02 | 0.01 | 0 | 10.58 | 0.64 | 0.68 | 0 | 0.05 | 0 | 0 | 80.09 | 43957.63 | 43957.59 | 43957.49 | 43957.57 | 43957.64 | 3846 | 568.01 | 8671 | 5559 | 5898 | 5153 | -1.43 | -0.34 | 5.85 | -3.9 | 22.26 | 20.14 | 10.81 | 26.78 | #DIV/0! | #DIV/0! | -304.43 | -203.87 | #DIV/0! | 0.53 | 0.375 | 1.53 | 0.395 | 84.4 | 11.37 | 0.683 | 0.0205 | 0.0091 | 0.0414 | 0.203 | 0.675 | 0.117 | 0.0019 | 0.0591 | 0.0132 | 0.0002 | 0.0028 | 0.00059 | 0.0001 | 0.001 | 0.0081 | 0.0003 | 0.0038 | 0.0013 | 0.0079 | 0.001 | 0.027 | 0.0018 | 0.0014 | 0.00055 | 0.002 | 6 | 0 | 0 | 0 | 5 | 0 | 0 | 2.4 | 0 | 4
V35831 | 45.4 | 45.4 | 0 | 6828 | 6828 | 12379 | 1.43 | 0.44 | 0.52 | 0.02 | 0.02 | 0 | 10.68 | 0.66 | 0.67 | 0 | 0 | 0.01 | 0 | 81.76 | 43991.35 | 43991.31 | 43991.21 | 43991.29 | 43991.36 | 3582 | 529.57 | 9222 | 4979 | 6046 | 5289 | -0.01 | -8.14 | 7.5 | -2.15 | 35.87 | 13.72 | 22.54 | 43.99 | #DIV/0! | #DIV/0! | #DIV/0! | -103.02 | 62.52 | 0.21 | 0.464 | 1.52 | 0.295 | 84.8 | 11.1 | 0.745 | 0.0188 | 0.0091 | 0.0245 | 0.17 | 0.647 | 0.0458 | 0.0013 | 0.0523 | 0.0128 | 0.0002 | 0.0026 | 0.00062 | 0.0001 | 0.001 | 0.0063 | 0.0003 | 0.0043 | 0.0013 | 0.008 | 0.001 | 0.0278 | 0.002 | 0.0013 | 0.00061 | 0.012 | 12 | 0 | 26 | 0 | 0 | 0 | 0 | 5.2 | 0 | 2.2
V35834 | 50.8 | 50.8 | 0 | 6708 | 6708 | 12379 | 1.42 | 0.43 | 0.51 | 0.02 | 0.02 | 0 | 10.57 | 0.64 | 0.66 | 0 | 0 | 0.01 | 0 | 80.24 | 43991.55 | 43991.51 | 43991.41 | 43991.49 | 43991.56 | 3600 | 540.95 | 8773 | 5099 | 5830 | 5108 | -1.62 | 0.84 | 7.53 | 3.36 | 34.81 | 17.55 | 23.67 | 52 | #DIV/0! | #DIV/0! | #DIV/0! | -89.63 | 63.17 | 0.22 | 0.445 | 1.45 | 0.299 | 84.7 | 11.36 | 0.675 | 0.0185 | 0.0078 | 0.023 | 0.161 | 0.648 | 0.037 | 0.0013 | 0.0506 | 0.012 | 0.0002 | 0.0027 | 0.00057 | 0.0001 | 0.001 | 0.0065 | 0.0003 | 0.0044 | 0.0012 | 0.008 | 0.001 | 0.0263 | 0.002 | 0.0015 | 0.0006 | 0.012 | 6 | 0 | 25 | 0 | 5.8 | 0 | 0 | 4.8 | 0 | 9.2
V35916 | 24.7 | 24.7 | 0 | 6627 | 6627 | 12379 | 1.43 | 0.45 | 0.43 | 0.02 | 0.02 | 0 | 10.51 | 0.63 | 0.66 | 0 | 0 | 0 | 0 | 79.22 | 44004.63 | 44004.58 | 44004.48 | 44004.56 | 44004.63 | 3740 | 558.04 | 8742 | 5277 | 5881 | 5163 | -1.56 | -2.23 | 0.37 | 0.61 | 37.87 | 14.55 | 30.36 | 39.79 | #DIV/0! | #DIV/0! | #DIV/0! | -286.94 | 51.78 | 0.4 | 0.394 | 1.52 | 0.299 | 84.5 | 11.43 | 0.695 | 0.018 | 0.0097 | 0.0242 | 0.177 | 0.702 | 0.0565 | 0.0014 | 0.052 | 0.0134 | 0.0002 | 0.0024 | 0.00071 | 0.0001 | 0.001 | 0.0062 | 0.0003 | 0.0044 | 0.0013 | 0.009 | 0.001 | 0.0216 | 0.0024 | 0.0013 | 0.00089 | 0.0023 | 10 | 0 | 5.6 | 0 | 3.6 | 0 | 0 | 0.8 | 0 | 4.7
V35917 | 36.6 | 36.6 | 0 | 6777 | 6777 | 12379 | 1.45 | 0.46 | 0.44 | 0.02 | 0.02 | 0 | 10.69 | 0.66 | 0.67 | 0 | 0 | 0 | 0 | 81.07 | 44004.69 | 44004.65 | 44004.55 | 44004.63 | 44004.7 | 3895 | 579.18 | 8911 | 5639 | 6093 | 4950 | -1.01 | -1.8 | 2.69 | -1.13 | 28.36 | 18.34 | 29 | 42.45 | #DIV/0! | #DIV/0! | #DIV/0! | -270.48 | 40.12 | 0.35 | 0.375 | 1.54 | 0.346 | 84.6 | 11.31 | 0.7 | 0.0184 | 0.0093 | 0.0253 | 0.192 | 0.683 | 0.0508 | 0.0017 | 0.0551 | 0.0123 | 0.0002 | 0.0023 | 0.00067 | 0.0001 | 0.001 | 0.006 | 0.0003 | 0.0041 | 0.0013 | 0.0089 | 0.001 | 0.0213 | 0.0022 | 0.0013 | 0.00069 | 0.002 | 8 | 0 | 20.1 | 0 | 3.4 | 0 | 0 | 2.6 | 0 | 2.5
V36034 | 46.3 | 46.3 | 0 | 6747 | 6747 | 12379 | 1.41 | 0.43 | 0.49 | 0.02 | 0.01 | 0 | 10.65 | 0.65 | 0.67 | 0 | 0.02 | 0.01 | 0 | 80.7 | 44019.18 | 44019.14 | 44019.04 | 44019.12 | 44019.18 | 2903 | 430.2 | 8075 | 3959 | 5533 | 4727 | -2.14 | -2.96 | 2.82 | -2.61 | 28.89 | 9.37 | 27.31 | 48.05 | #DIV/0! | #DIV/0! | -634.56 | -124.9 | 12.65 | 0.45 | 0.467 | 1.52 | 0.325 | 84.5 | 11.44 | 0.708 | 0.0173 | 0.0076 | 0.0248 | 0.181 | 0.683 | 0.0406 | 0.0029 | 0.0488 | 0.0132 | 0.0002 | 0.0029 | 0.00062 | 0.0001 | 0.001 | 0.0064 | 0.0003 | 0.0059 | 0.0013 | 0.0082 | 0.001 | 0.0236 | 0.0022 | 0.0013 | 0.00058 | 0.0029 | 12 | 0 | 24.5 | 0 | 2.4 | 0 | 0 | 2.5 | 0 | 4.9
V36035 | 42.5 | 42.5 | 0 | 6757 | 6757 | 12379 | 1.41 | 0.44 | 0.5 | 0.02 | 0.01 | 0 | 10.66 | 0.64 | 0.67 | 0 | 0.02 | 0.01 | 0 | 80.82 | 44019.25 | 44019.21 | 44019.1 | 44019.19 | 44019.25 | 3760 | 561.03 | 8841 | 5425 | 6041 | 5195 | -2.59 | -0.35 | 3.55 | -2.46 | 30.71 | 14.04 | 25.08 | 46.49 | #DIV/0! | #DIV/0! | -618.06 | -120.19 | 9.5 | 0.46 | 0.447 | 1.52 | 0.317 | 84.5 | 11.49 | 0.676 | 0.0178 | 0.0078 | 0.0225 | 0.178 | 0.677 | 0.0415 | 0.003 | 0.0492 | 0.0131 | 0.0002 | 0.0028 | 0.00061 | 0.0001 | 0.001 | 0.0063 | 0.0003 | 0.0052 | 0.0013 | 0.008 | 0.001 | 0.023 | 0.0021 | 0.0015 | 0.00052 | 0.0024 | 10 | 0 | 20 | 0 | 5.8 | 0 | 0 | 2.3 | 0 | 4.4
V36036 | 48.7 | 48.7 | 0 | 6697 | 6697 | 12379 | 1.4 | 0.43 | 0.49 | 0.02 | 0.01 | 0 | 10.58 | 0.64 | 0.66 | 0 | 0.02 | 0.01 | 0 | 80.09 | 44019.32 | 44019.28 | 44019.17 | 44019.26 | 44019.32 | 4009 | 578.25 | 8794 | 5451 | 5672 | 5098 | -1.56 | -2.86 | 4.18 | -2.46 | 29.53 | 10.85 | 27.17 | 48.6 | #DIV/0! | #DIV/0! | -578.63 | -116.47 | -1.65 | 0.32 | 0.461 | 1.52 | 0.323 | 84.6 | 11.39 | 0.7 | 0.0173 | 0.0075 | 0.0229 | 0.171 | 0.674 | 0.04 | 0.0034 | 0.0498 | 0.0128 | 0.0002 | 0.0028 | 0.00064 | 0.00028 | 0.001 | 0.0064 | 0.0003 | 0.0049 | 0.0013 | 0.0077 | 0.001 | 0.0225 | 0.0022 | 0.0014 | 0.00057 | 0.0032 | 8 | 0 | 30.8 | 0 | 3.4 | 0 | 0 | 2.8 | 0 | 3.7
V36037 | 38.3 | 38.3 | 0 | 6697 | 6697 | 12379 | 1.4 | 0.43 | 0.49 | 0.02 | 0.01 | 0 | 10.58 | 0.64 | 0.66 | 0 | 0.02 | 0.01 | 0 | 80.09 | 44019.39 | 44019.34 | 44019.24 | 44019.33 | 44019.39 | 3835 | 569.33 | 8643 | 5151 | 5745 | 5023 | -2.09 | -12.12 | -0.09 | 2.93 | 33.24 | 12.2 | 26.75 | 42.44 | #DIV/0! | #DIV/0! | -574.66 | -118.16 | 31.24 | 0.43 | 0.454 | 1.44 | 0.306 | 84.5 | 11.45 | 0.763 | 0.0174 | 0.0084 | 0.0223 | 0.17 | 0.704 | 0.0398 | 0.0023 | 0.0499 | 0.0129 | 0.0002 | 0.0027 | 0.00063 | 0.00018 | 0.001 | 0.0067 | 0.0003 | 0.0051 | 0.0013 | 0.0078 | 0.001 | 0.0214 | 0.0022 | 0.0012 | 0.00053 | 0.0032 | 5 | 0 | 23.3 | 0 | 0 | 0 | 0 | 0.1 | 0 | 9.9
V36139 | 53 | 53 | 0 | 6638 | 6638 | 12379 | 1.37 | 0.42 | 0.48 | 0.02 | 0.01 | 0 | 10.49 | 0.63 | 0.66 | 0 | 0 | 0.01 | 0 | 79.43 | 44054.41 | 44054.37 | 44054.25 | 44054.34 | 44054.42 | 3740 | 583.28 | 9289 | 5160 | 6809 | 5354 | -1.25 | -3.72 | 5.76 | -6.91 | 26.93 | 13.59 | 28.24 | 46.82 | #DIV/0! | #DIV/0! | #DIV/0! | -102.54 | 38 | 0.5 | 0.443 | 1.57 | 0.327 | 84.5 | 11.36 | 0.697 | 0.0179 | 0.0083 | 0.0223 | 0.174 | 0.664 | 0.054 | 0.0017 | 0.0519 | 0.0119 | 0.0002 | 0.0025 | 0.00057 | 0.0001 | 0.001 | 0.0043 | 0.0003 | 0.001 | 0.00074 | 0.0076 | 0.001 | 0.0282 | 0.0021 | 0.0014 | 0.00052 | 0.0082 | 10 | 0 | 14.5 | 0 | 3.7 | 20 | 0 | 4.1 | 0 | 0.7
V36150 | 53.3 | 53.3 | 0 | 6707 | 6707 | 12379 | 1.38 | 0.42 | 0.48 | 0.02 | 0.01 | 0 | 10.58 | 0.64 | 0.65 | 0 | 0 | 0.01 | 0 | 80.29 | 44055.27 | 44055.23 | 44055.13 | 44055.21 | 44055.28 | 3765 | 579.85 | 8695 | 5184 | 6054 | 5165 | -1.32 | -4.4 | 1.72 | -9.26 | 26.94 | 15.78 | 28.36 | 51.99 | #DIV/0! | #DIV/0! | #DIV/0! | -127.01 | 20.15 | 0.55 | 0.431 | 1.6 | 0.328 | 84.5 | 11.34 | 0.707 | 0.0179 | 0.0075 | 0.021 | 0.162 | 0.681 | 0.0398 | 0.002 | 0.0494 | 0.0132 | 0.0002 | 0.0026 | 0.00065 | 0.0001 | 0.001 | 0.004 | 0.0003 | 0.001 | 0.00078 | 0.0075 | 0.001 | 0.0287 | 0.0022 | 0.0016 | 0.00064 | 0.0088 | 10 | 15.9 | 0 | 0 | 3.4 | 20 | 0 | 4 | 0 | 0
V22732 | 49 | 49 | 0 | 7050 | 7050 | 12343 | 0.38 | 0.77 | 0.35 | 0.02 | 0.01 | 0 | 4.79 | 1.19 | 0.45 | 0 | 0.02 | 0 | 0 | 91.35 | 42396.44 | 42396.4 | 42396.33 | 42396.38 | 42396.45 | 3957 | 549.66 | 10251 | 4978 | 6621 | 5330 | 0.68 | 5.31 | 18.84 | 9.75 | -3.24 | 17.82 | 39.57 | 76.19 | #DIV/0! | #DIV/0! | -787.25 | #DIV/0! | #DIV/0! | 0.1 | 0.286533 | 0.347685 | 0.801216 | 91.863271 | 4.787281 | 1.138504 | 0.014843 | 0.002898 | 0.01805 | 0.157313 | 0.371281 | 0.040049 | 0.023162 | 0.072587 | 0.004 | 0 | 0.00226 | 0 | 0.000166 | 0.01346 | 0.00692 | 0.002 | 0.002 | 0.001498 | 0 | 0.02 | 0.015539 | 0 | 0.007485 | 0 | 0 | 9 | 16 | 0 | 1 | 15 | 0 | 0 | 3 | 0 | 5
V22762 | 47 | 47 | 0 | 7022 | 7022 | 12343 | 0.37 | 0.71 | 0.36 | 0.02 | 0.01 | 0 | 4.77 | 1.2 | 0.46 | 0 | 0 | 0 | 0 | 91.05 | 42398.5 | 42398.46 | 42398.4 | 42398.44 | 42398.51 | 3482 | 492.23 | 9632 | 4954 | 6295 | 4902 | 1.81 | 1.7 | 26.97 | -1.46 | -28.64 | 27.03 | 30.76 | 63.66 | #DIV/0! | #DIV/0! | #DIV/0! | #DIV/0! | #DIV/0! | 0.32 | 0.263115 | 0.382041 | 0.916945 | 91.723988 | 4.734502 | 1.192293 | 0.01547 | 0.002988 | 0.017493 | 0.12279 | 0.339462 | 0.036098 | 0.107965 | 0.066504 | 0.004 | 0 | 0.002315 | 0 | 0.000178 | 0.013186 | 0.00649 | 0.002 | 0.002 | 0.001561 | 0 | 0.02 | 0.019086 | 0 | 0.007531 | 0 | 0 | 9 | 0 | 19 | 3 | 10 | 0 | 0 | 6 | 0 | 0
V22884 | 50 | 50 | 0 | 7002 | 7002 | 12343 | 0.37 | 0.75 | 0.34 | 0.02 | 0.01 | 0 | 4.76 | 1.19 | 0.48 | 0 | 0.16 | 0 | 0 | 90.6 | 42411.83 | 42411.79 | 42411.73 | 42411.77 | 42411.84 | 3759 | 541.72 | 8434 | 4566 | 5640 | 4834 | -1.98 | -0.94 | 25.1 | 0.41 | -8.29 | 15.92 | 19.06 | 64.86 | #DIV/0! | #DIV/0! | 15.72 | #DIV/0! | #DIV/0! | 0.21 | 0.289877 | 0.369699 | 0.823469 | 91.630272 | 4.920338 | 1.217632 | 0.014382 | 0.002103 | 0.015279 | 0.135855 | 0.360908 | 0.020579 | 0.065496 | 0.060739 | 0.004 | 0 | 0.001851 | 0 | 0.000178 | 0.014005 | 0.0063 | 0.002 | 0.002 | 0.001372 | 0 | 0.02 | 0.01532 | 0 | 0.006347 | 0 | 0 | 9 | 0 | 0 | 1 | 2 | 8 | 0 | 5 | 0 | 25
V23088 | 49 | 49 | 0 | 6987 | 6987 | 12343 | 0.39 | 0.75 | 0.34 | 0.02 | 0.01 | 0 | 4.75 | 1.19 | 0.44 | 0 | 0.06 | 0 | 0 | 90.5 | 42433.32 | 42433.28 | 42433.23 | 42433.27 | 42433.33 | 3890 | 560.28 | 8320 | 5134 | 5473 | 4662 | 1.22 | 2.48 | 17.28 | 4.32 | -14.79 | 25.44 | 31.01 | 84.12 | #DIV/0! | #DIV/0! | -112.37 | #DIV/0! | #DIV/0! | 0.1 | 0.256765 | 0.377948 | 0.868736 | 91.833378 | 4.762529 | 1.182369 | 0.014982 | 0.001988 | 0.01648 | 0.135255 | 0.368677 | 0.02428 | 0.021604 | 0.061687 | 0.004 | 0 | 0.001731 | 0 | 0.000156 | 0.014946 | 0.006298 | 0.002 | 0.002 | 0.001457 | 0 | 0.02 | 0.013452 | 0 | 0.007281 | 0 | 0 | 9 | 0 | 17 | 3 | 7 | 8 | 0 | 4 | 0 | 1
V23089 | 33 | 33 | 0 | 6960 | 6960 | 12343 | 0.38 | 0.74 | 0.34 | 0.02 | 0.01 | 0 | 4.74 | 1.17 | 0.44 | 0 | 0.09 | 0 | 0 | 90.14 | 42433.39 | 42433.35 | 42433.29 | 42433.33 | 42433.4 | 3739 | 552.7 | 10111 | 5576 | 6136 | 5306 | -0.71 | 4.08 | 15.83 | 1.32 | -17.49 | 13.94 | 24.81 | 77.89 | #DIV/0! | #DIV/0! | -52.23 | #DIV/0! | #DIV/0! | 0.33 | 0.296508 | 0.386678 | 0.889818 | 91.610515 | 4.863671 | 1.145 | 0.015384 | 0.002305 | 0.019613 | 0.144905 | 0.37552 | 0.042538 | 0.064318 | 0.067274 | 0.004 | 0 | 0.003015 | 0 | 0.000154 | 0.014327 | 0.00711 | 0.002 | 0.002 | 0.001466 | 0 | 0.02 | 0.014121 | 0 | 0.007758 | 0 | 0 | 9 | 0 | 4 | 0 | 10 | 6 | 0 | 3 | 0 | 1
V23150 | 66 | 66 | 0 | 7191 | 7191 | 12343 | 0.4 | 0.75 | 0.34 | 0.02 | 0 | 0 | 4.9 | 1.22 | 0.44 | 0 | 0.18 | 0 | 0 | 93.08 | 42439.95 | 42439.91 | 42439.85 | 42439.89 | 42439.95 | 3924 | 555.41 | 8837 | 4758 | 5535 | 4724 | -0.2 | 1.72 | 24.11 | 3.81 | -10.66 | 19.12 | 13.22 | 51.87 | #DIV/0! | #DIV/0! | 25.76 | #DIV/0! | #DIV/0! | 0.08 | 0.274996 | 0.375347 | 0.815809 | 91.789364 | 4.8432 | 1.180642 | 0.014397 | 0.002293 | 0.01587 | 0.134204 | 0.329285 | 0.021899 | 0.05739 | 0.06938 | 0.004 | 0 | 0.002725 | 0 | 0.000179 | 0.01269 | 0.007141 | 0.002 | 0.002 | 0.001474 | 0 | 0.02 | 0.015237 | 0 | 0.008477 | 0 | 0 | 9 | 20 | 8 | 2 | 6 | 13 | 0 | 7 | 0 | 1
V23195 | 34 | 34 | 0 | 7006 | 7006 | 12343 | 0.36 | 0.76 | 0.37 | 0.02 | 0.01 | 0 | 4.77 | 1.19 | 0.47 | 0 | 0.18 | 0 | 0 | 90.59 | 42445.61 | 42445.57 | 42445.51 | 42445.55 | 42445.62 | 3718 | 530.39 | 8926 | 5185 | 6001 | 5040 | -2.15 | 6.06 | 18.16 | -6.8 | -28.52 | 13.11 | 17.3 | 56.33 | #DIV/0! | #DIV/0! | 13.54 | #DIV/0! | #DIV/0! | 0.69 | 0.321269 | 0.391353 | 0.994711 | 91.134382 | 4.934287 | 1.128132 | 0.015664 | 0.002809 | 0.015958 | 0.156732 | 0.393136 | 0.021271 | 0.340772 | 0.067988 | 0.004 | 0 | 0.003404 | 0 | 0.000225 | 0.014036 | 0.007161 | 0.002 | 0.002 | 0.001623 | 0 | 0.02 | 0.017681 | 0 | 0.009405 | 0 | 0 | 9 | 0 | 0 | 0 | 12 | 10 | 0 | 1 | 0 | 2
V23378 | 71 | 71 | 0 | 7144 | 7144 | 12343 | 0.38 | 0.76 | 0.32 | 0.02 | 0.01 | 0 | 4.86 | 1.21 | 0.44 | 0 | 0.07 | 0 | 0 | 92.58 | 42467.98 | 42467.94 | 42467.84 | 42467.92 | 42467.99 | 3827 | 535.99 | 8655 | 5040 | 5745 | 4744 | 1.14 | -3.66 | 25.22 | 1.44 | -4.99 | 25.56 | 32.13 | 90.66 | #DIV/0! | #DIV/0! | -64.8 | #DIV/0! | #DIV/0! | 0.11 | 0.238736 | 0.367683 | 0.78755 | 91.870394 | 4.773041 | 1.248407 | 0.014807 | 0.001208 | 0.018009 | 0.119093 | 0.330373 | 0.024313 | 0.071404 | 0.060795 | 0.004 | 0 | 0.00175 | 0 | 0.000229 | 0.014267 | 0.006368 | 0.002 | 0.002 | 0.00144 | 0 | 0.02 | 0.014649 | 0 | 0.007485 | 0 | 0 | 9 | 0 | 16 | 6 | 0 | 31 | 0 | 7 | 0 | 2
V23386 | 65 | 65 | 0 | 7269 | 7269 | 12343 | 0.38 | 0.74 | 0.36 | 0.02 | 0.01 | 0 | 4.94 | 1.23 | 0.46 | 0 | 0.09 | 0 | 0 | 94.19 | 42468.54 | 42468.5 | 42468.39 | 42468.47 | 42468.55 | 4052 | 568.62 | 9328 | 5619 | 6700 | 5620 | -2.03 | 3.6 | 24.91 | -0.06 | -2.81 | 24.43 | 27.64 | 71.19 | #DIV/0! | #DIV/0! | -105.69 | #DIV/0! | #DIV/0! | 0.26 | 0.265403 | 0.376113 | 0.743491 | 91.719072 | 4.923853 | 1.154596 | 0.015788 | 0.003427 | 0.020209 | 0.172258 | 0.339436 | 0.024661 | 0.089797 | 0.068383 | 0.004 | 0 | 0.001684 | 0 | 0.000316 | 0.01887 | 0.006819 | 0.002 | 0.002 | 0.001552 | 0 | 0.02 | 0.018238 | 0 | 0.008035 | 0 | 0 | 9 | 0 | 0 | 3 | 10 | 35 | 0 | 6 | 0 | 2
V23387 | 57 | 57 | 0 | 7243 | 7243 | 12343 | 0.37 | 0.74 | 0.37 | 0.02 | 0 | 0 | 4.93 | 1.22 | 0.46 | 0 | 0.2 | 0 | 0 | 93.73 | 42468.61 | 42468.57 | 42468.46 | 42468.55 | 42468.62 | 3903 | 552.05 | 9454 | 5218 | 6041 | 4947 | -0.32 | 6.85 | 26.76 | 0.21 | -27.17 | 18.24 | 7.23 | 23.31 | #DIV/0! | #DIV/0! | 24.8 | #DIV/0! | #DIV/0! | 0.13 | 0.296819 | 0.361915 | 0.926263 | 91.723192 | 4.849392 | 1.11407 | 0.016156 | 0.003669 | 0.019052 | 0.146919 | 0.332704 | 0.026022 | 0.032549 | 0.069705 | 0.004 | 0 | 0.002617 | 0 | 0.000184 | 0.015397 | 0.006888 | 0.002 | 0.002 | 0.001451 | 0 | 0.02 | 0.018566 | 0 | 0.008471 | 0 | 0 | 9 | 0 | 6 | 0 | 15 | 17 | 0 | 7 | 0 | 3
V23446 | 41 | 41 | 0 | 7258 | 7258 | 12343 | 0.38 | 0.75 | 0.36 | 0.02 | 0.01 | 0 | 4.94 | 1.23 | 0.46 | 0 | 0.15 | 0 | 0 | 93.97 | 42475.27 | 42475.23 | 42475.13 | 42475.21 | 42475.28 | 4124 | 572.3 | 10232 | 5414 | 5792 | 4815 | -2.11 | 4.33 | 23.95 | 1.05 | -13.39 | 21.84 | 26.65 | 68.08 | #DIV/0! | #DIV/0! | 8.06 | #DIV/0! | #DIV/0! | 0.16 | 0.274242 | 0.366448 | 0.835038 | 91.740365 | 4.928503 | 1.153048 | 0.014573 | 0.002851 | 0.016763 | 0.131584 | 0.345689 | 0.014555 | 0.028959 | 0.06362 | 0.004 | 0 | 0.001651 | 0 | 0.00015 | 0.019768 | 0.006729 | 0.002 | 0.002 | 0.001759 | 0 | 0.02 | 0.017657 | 0 | 0.008046 | 0 | 0 | 9 | 0 | 0 | 2 | 10 | 11 | 0 | 6 | 0 | 3
V23510 | 50 | 50 | 0 | 7209 | 7209 | 12343 | 0.38 | 0.74 | 0.34 | 0.02 | 0.01 | 0 | 4.9 | 1.21 | 0.45 | 0 | 0.1 | 0 | 0 | 93.43 | 42482.43 | 42482.39 | 42482.29 | 42482.37 | 42482.44 | 4054 | 589.93 | 9719 | 6150 | 6512 | 5326 | -0.3 | 1.9 | 17.38 | 1.34 | -18.49 | -2.73 | 25.34 | 80.53 | #DIV/0! | #DIV/0! | -26.81 | #DIV/0! | #DIV/0! | 0.28 | 0.34415 | 0.365919 | 0.85862 | 91.715524 | 4.837182 | 1.17313 | 0.015186 | 0.001945 | 0.015881 | 0.128415 | 0.365649 | 0.017776 | 0.017557 | 0.064642 | 0.004456 | 0 | 0.0018 | 0 | 0.000178 | 0.014207 | 0.006663 | 0.002 | 0.002 | 0.00154 | 0 | 0.02 | 0.017766 | 0 | 0.007814 | 0 | 0 | 9 | 0 | 8 | 0 | 7 | 19 | 0 | 4 | 0 | 3
V23710 | 26 | 26 | 0 | 7179 | 7179 | 12343 | 0.38 | 0.71 | 0.36 | 0.02 | 0.01 | 0 | 4.9 | 1.21 | 0.44 | 0 | 0.05 | 0 | 0 | 93.08 | 42509.45 | 42509.41 | 42509.3 | 42509.38 | 42509.46 | 3870 | 544.76 | 10072 | 4700 | 6188 | 5305 | -1.71 | 1.99 | 21.28 | 1.25 | -30.16 | 12.96 | 29.94 | 47.39 | #DIV/0! | #DIV/0! | -220.53 | #DIV/0! | #DIV/0! | 0.48 | 0.30661 | 0.371624 | 0.912245 | 91.574835 | 4.924937 | 1.170699 | 0.01584 | 0.007094 | 0.021315 | 0.156267 | 0.342124 | 0.026196 | 0.019658 | 0.065083 | 0.004 | 0 | 0.001916 | 0 | 0.000202 | 0.022591 | 0.007044 | 0.002 | 0.002 | 0.001815 | 0 | 0.02 | 0.015776 | 0 | 0.008129 | 0 | 0 | 9 | 0 | 0 | 0 | 8 | 0 | 0 | 6 | 0 | 3
V23713 | 31 | 31 | 0 | 7243 | 7243 | 12343 | 0.38 | 0.72 | 0.36 | 0.02 | 0.01 | 0 | 4.93 | 1.23 | 0.45 | 0 | 0.09 | 0 | 0 | 93.87 | 42509.66 | 42509.62 | 42509.51 | 42509.6 | 42509.66 | 3927 | 571.95 | 11143 | 5519 | 5867 | 5115 | -1.37 | -2.41 | 20.4 | 4.77 | -11.27 | 23.78 | 30.75 | 46.31 | #DIV/0! | #DIV/0! | -38.76 | #DIV/0! | #DIV/0! | 0.21 | 0.269255 | 0.353563 | 0.783151 | 91.781694 | 4.896262 | 1.239224 | 0.014659 | 0.00596 | 0.016255 | 0.120458 | 0.347655 | 0.016284 | 0.016428 | 0.059096 | 0.004 | 0 | 0.001611 | 0 | 0.000177 | 0.019344 | 0.006512 | 0.002 | 0.002 | 0.001838 | 0 | 0.02 | 0.014787 | 0 | 0.007787 | 0 | 0 | 9 | 0 | 1 | 2 | 0 | 11 | 0 | 5 | 0 | 3
V23833 | 59 | 59 | 0 | 6978 | 6978 | 12343 | 0.37 | 0.67 | 0.34 | 0.02 | 0.02 | 0 | 4.75 | 1.19 | 0.47 | 0 | 0.01 | 0 | 0 | 90.49 | 42524.47 | 42524.43 | 42524.32 | 42524.4 | 42524.48 | 4250 | 614.25 | 11659 | 6528 | 6899 | 5798 | 2.81 | 0.07 | 32.78 | -1.45 | -17.32 | 33.34 | 42.18 | 81.89 | -1135.13 | -8308.35 | -1303.02 | -326.79 | #DIV/0! | 0.02 | 0.231076 | 0.376746 | 0.803265 | 92.017218 | 4.692869 | 1.206085 | 0.014281 | 0.002924 | 0.01447 | 0.108484 | 0.322429 | 0.027582 | 0.040914 | 0.055107 | 0.004 | 0 | 0.001575 | 0 | 0.00021 | 0.019485 | 0.007332 | 0.002 | 0.002 | 0.001565 | 0 | 0.02 | 0.022468 | 0 | 0.005917 | 0 | 0 | 9 | 0 | 25 | 6 | 0 | 11 | 0 | 8 | 0 | 0
V23834 | 76 | 76 | 0 | 6998 | 6998 | 12343 | 0.37 | 0.67 | 0.34 | 0.02 | 0.02 | 0 | 4.75 | 1.19 | 0.47 | 0 | 0.01 | 0 | 0 | 90.77 | 42524.56 | 42524.52 | 42524.4 | 42524.48 | 42524.57 | 4266 | 607.69 | 11284 | 7126 | 7533 | 6089 | 4.52 | 2.57 | 30.33 | -0.45 | -16.41 | 32.45 | 47.85 | 91.94 | -979.26 | -5426.82 | -1116.5 | -322.84 | #DIV/0! | -0.11 | 0.233944 | 0.372096 | 0.794761 | 92.155274 | 4.597708 | 1.172587 | 0.012857 | 0.001298 | 0.012762 | 0.09494 | 0.333206 | 0.018299 | 0.063147 | 0.056665 | 0.004 | 0 | 0.001603 | 0 | 0.000164 | 0.017986 | 0.007332 | 0.002 | 0.002 | 0.001536 | 0 | 0.02 | 0.017083 | 0 | 0.006751 | 0 | 0 | 9 | 0 | 35 | 6 | 8 | 11 | 0 | 7 | 0 | 0
V23876 | 42 | 42 | 0 | 7214 | 7214 | 12343 | 0.38 | 0.74 | 0.36 | 0.02 | 0.01 | 0 | 4.9 | 1.22 | 0.45 | 0 | 0.1 | 0 | 0 | 93.47 | 42529.74 | 42529.69 | 42529.59 | 42529.68 | 42529.74 | 4023 | 579.6 | 9055 | 5235 | 5737 | 4858 | 0.5 | 2.15 | 25.08 | 1.54 | -28.13 | 28.48 | 33.59 | 76.6 | #DIV/0! | #DIV/0! | -2.23 | #DIV/0! | #DIV/0! | 0.14 | 0.251875 | 0.365042 | 0.931588 | 91.823497 | 4.80023 | 1.175098 | 0.013925 | 0.002581 | 0.013122 | 0.102566 | 0.331912 | 0.007 | 0.044968 | 0.059137 | 0.004 | 0 | 0.001655 | 0 | 0.000155 | 0.015395 | 0.007266 | 0.002 | 0.002 | 0.001343 | 0 | 0.02 | 0.017922 | 0 | 0.005724 | 0 | 0 | 9 | 0 | 11 | 5 | 8 | 0 | 0 | 7 | 0 | 2
V23902 | 33 | 33 | 0 | 7219 | 7219 | 12343 | 0.37 | 0.74 | 0.36 | 0.02 | 0.01 | 0 | 4.9 | 1.22 | 0.47 | 0 | 0.11 | 0 | 0 | 93.51 | 42531.53 | 42531.49 | 42531.39 | 42531.47 | 42531.54 | 4138 | 585.62 | 9370 | 4868 | 5922 | 4935 | -3.06 | 4.72 | 23.32 | -3.38 | -15.29 | 10.58 | 30.72 | 69.84 | #DIV/0! | #DIV/0! | -40.28 | #DIV/0! | #DIV/0! | 0.34 | 0.318634 | 0.377829 | 0.836926 | 91.613167 | 4.966435 | 1.145953 | 0.014571 | 0.00329 | 0.017365 | 0.146471 | 0.356212 | 0.007 | 0.036258 | 0.073254 | 0.004 | 0 | 0.001872 | 0 | 0.000309 | 0.020529 | 0.00749 | 0.002 | 0.002 | 0.001453 | 0 | 0.02 | 0.021249 | 0 | 0.005732 | 0 | 0 | 9 | 0 | 0 | 0 | 10 | 7 | 0 | 5 | 0 | 2
V24172 | 55 | 55 | 0 | 7017 | 7017 | 12343 | 0.37 | 0.77 | 0.34 | 0.02 | 0.01 | 0 | 4.77 | 1.19 | 0.48 | 0 | 0.08 | 0 | 0 | 90.84 | 42559.32 | 42559.28 | 42559.16 | 42559.24 | 42559.33 | 4173 | 619.32 | 10986 | 7167 | 7296 | 6188 | 1.44 | 6.58 | 27.25 | 1.37 | -7.1 | 21.91 | 27.84 | 59.6 | #DIV/0! | #DIV/0! | -60.99 | #DIV/0! | #DIV/0! | -0.09 | 0.271566 | 0.3699 | 0.834337 | 91.962934 | 4.750123 | 1.124292 | 0.015532 | 0.004688 | 0.017119 | 0.136508 | 0.350025 | 0.025419 | 0.007255 | 0.062105 | 0.004 | 0 | 0.002058 | 0 | 0.000135 | 0.01227 | 0.006639 | 0.002 | 0.002 | 0.001843 | 0 | 0.02 | 0.012075 | 0 | 0.005175 | 0 | 0 | 9 | 0 | 17 | 2 | 13 | 8 | 0 | 5 | 0 | 1
V24173 | 39 | 39 | 0 | 7010 | 7010 | 12343 | 0.37 | 0.77 | 0.34 | 0.02 | 0.01 | 0 | 4.76 | 1.19 | 0.47 | 0 | 0.12 | 0 | 0 | 90.73 | 42559.39 | 42559.35 | 42559.25 | 42559.33 | 42559.41 | 4318 | 631.38 | 11637 | 6540 | 7497 | 4951 | -0.04 | 5.56 | 27.03 | 8.57 | -16.28 | 14.92 | 33.73 | 79.96 | #DIV/0! | #DIV/0! | -20.37 | #DIV/0! | #DIV/0! | 0.04 | 0.295786 | 0.338768 | 0.905032 | 91.815141 | 4.819182 | 1.133537 | 0.013294 | 0.001858 | 0.019112 | 0.145746 | 0.350801 | 0.017072 | 0.00308 | 0.065203 | 0.004 | 0 | 0.001839 | 0 | 0.000147 | 0.015748 | 0.006878 | 0.002 | 0.002 | 0.001358 | 0 | 0.02 | 0.017009 | 0 | 0.005409 | 0 | 0 | 9 | 0 | 10 | 0 | 11 | 0 | 0 | 5 | 0 | 4
V24283 | 48 | 48 | 0 | 6994 | 6994 | 12343 | 0.36 | 0.76 | 0.34 | 0.02 | 0.01 | 0 | 4.75 | 1.18 | 0.47 | 0 | 0.1 | 0 | 0 | 90.54 | 42571.4 | 42571.36 | 42571.25 | 42571.33 | 42571.41 | 3979 | 565.04 | 10999 | 5759 | 7228 | 5887 | -0.79 | 5.31 | 29.28 | 1.93 | 2.38 | 17.81 | 30 | 53.36 | #DIV/0! | #DIV/0! | -23.46 | #DIV/0! | #DIV/0! | -0.02 | 0.285217 | 0.363189 | 0.755679 | 91.889303 | 4.856255 | 1.137993 | 0.014767 | 0.005278 | 0.021124 | 0.128196 | 0.338956 | 0.020197 | 0.037957 | 0.068658 | 0.004 | 0 | 0.001849 | 0 | 0.000332 | 0.018032 | 0.006875 | 0.002 | 0.002 | 0.001834 | 0 | 0.02 | 0.014676 | 0 | 0.005633 | 0 | 0 | 9 | 0 | 4 | 1 | 12 | 14 | 0 | 6 | 0 | 2
V24285 | 47 | 47 | 0 | 6998 | 6998 | 12343 | 0.37 | 0.77 | 0.34 | 0.02 | 0.01 | 0 | 4.75 | 1.18 | 0.47 | 0 | 0.1 | 0 | 0 | 90.58 | 42571.57 | 42571.53 | 42571.42 | 42571.5 | 42571.59 | 4140 | 586.73 | 11048 | 6469 | 7498 | 5016 | -2.19 | 5.89 | 29.59 | -2.77 | -13.13 | 15.54 | 19.36 | 55.98 | #DIV/0! | #DIV/0! | -31.58 | #DIV/0! | #DIV/0! | 0.31 | 0.293966 | 0.38144 | 0.880171 | 91.579015 | 4.927158 | 1.128574 | 0.017063 | 0.004954 | 0.034605 | 0.137498 | 0.337844 | 0.099215 | 0.028023 | 0.069458 | 0.004 | 0 | 0.002702 | 0 | 0.000125 | 0.020295 | 0.007018 | 0.002 | 0.002 | 0.001829 | 0 | 0.02 | 0.01519 | 0 | 0.005857 | 0 | 0 | 9 | 0 | 0 | 0 | 12 | 17 | 0 | 7 | 0 | 2
V24286 | 28 | 28 | 0 | 7135 | 7135 | 12343 | 0.37 | 0.78 | 0.35 | 0.02 | 0.01 | 0 | 4.84 | 1.21 | 0.49 | 0 | 0.1 | 0 | 0 | 92.37 | 42571.66 | 42571.62 | 42571.51 | 42571.59 | 42571.67 | 4012 | 579.02 | 10322 | 5966 | 6974 | 5922 | -1.03 | 3.33 | 28.36 | -1.65 | -18.76 | 17.34 | 26.66 | 58.84 | #DIV/0! | #DIV/0! | -35.85 | #DIV/0! | #DIV/0! | 0.19 | 0.287381 | 0.376494 | 0.923374 | 91.694685 | 4.860741 | 1.163442 | 0.015579 | 0.004718 | 0.018864 | 0.137566 | 0.345759 | 0.022396 | 0.0047 | 0.065688 | 0.004 | 0 | 0.001993 | 0 | 0.000153 | 0.01878 | 0.007344 | 0.002 | 0.002 | 0.001718 | 0 | 0.02 | 0.014861 | 0 | 0.005764 | 0 | 0 | 9 | 0 | 4 | 0 | 8 | 0 | 0 | 5 | 0 | 2
V24298 | 20 | 20 | 0 | 6980 | 6980 | 12343 | 0.36 | 0.76 | 0.34 | 0.02 | 0.01 | 0 | 4.74 | 1.18 | 0.47 | 0 | 0.1 | 0 | 0 | 90.36 | 42572.7 | 42572.66 | 42572.55 | 42572.63 | 42572.71 | 4067 | 588.91 | 9903 | 6227 | 6512 | 5608 | -2.98 | 2.62 | 1.51 | 1.19 | -21.71 | 18.44 | 24.71 | 52.81 | #DIV/0! | #DIV/0! | -37.45 | #DIV/0! | #DIV/0! | 0.47 | 0.282876 | 0.365885 | 0.942263 | 91.439803 | 4.959527 | 1.172852 | 0.015681 | 0.005086 | 0.01745 | 0.14277 | 0.473126 | 0.01895 | 0.010867 | 0.07265 | 0.004 | 0 | 0.002074 | 0 | 0.000241 | 0.018737 | 0.007465 | 0.002 | 0.002 | 0.001759 | 0 | 0.02 | 0.015481 | 0 | 0.006457 | 0 | 0 | 9 | 0 | 0 | 1 | 7 | 0 | 0 | 0 | 0 | 3
v24471 | 48 | 48 | 0 | 7189 | 7189 | 12343 | 0.38 | 0.75 | 0.34 | 0.02 | 0.01 | 0 | 4.89 | 1.22 | 0.49 | 0 | 0.19 | 0 | 0 | 93.02 | 42615.73 | 42615.69 | 42615.59 | 42615.67 | 42615.74 | 4106 | 587.41 | 9250 | 5396 | 5575 | 4805 | 1.2 | 5.56 | 24.91 | -1.1 | -14.69 | 21.31 | 24.19 | 26.38 | #DIV/0! | #DIV/0! | 46.85 | #DIV/0! | #DIV/0! | -0.15 | 0.265663 | 0.375029 | 0.851869 | 91.961559 | 4.770844 | 1.136903 | 0.012988 | 0.004534 | 0.013773 | 0.097864 | 0.361067 | 0.014659 | 0.004524 | 0.053763 | 0.004 | 0 | 0.001864 | 0 | 0.000128 | 0.01551 | 0.006296 | 0.002 | 0.002 | 0.001439 | 0 | 0.02 | 0.016261 | 0 | 0.005463 | 0 | 0 | 9 | 0 | 15 | 2 | 11 | 6 | 0 | 4 | 0 | 1
V24513 | 44 | 44 | 0 | 6988 | 6988 | 12343 | 0.36 | 0.73 | 0.35 | 0.02 | 0.01 | 0 | 4.75 | 1.18 | 0.45 | 0 | 0.19 | 0 | 0 | 90.43 | 42622.13 | 42622.09 | 42621.99 | 42622.08 | 42622.14 | 4022 | 581.3 | 8591 | 5443 | 5598 | 4826 | -0.64 | 5.09 | 19.96 | 3.28 | -8.34 | 4.59 | 18.85 | 55.09 | #DIV/0! | #DIV/0! | 34.88 | #DIV/0! | #DIV/0! | 0.09 | 0.340668 | 0.358281 | 0.806086 | 91.752677 | 4.855025 | 1.133574 | 0.0145 | 0.002461 | 0.014651 | 0.125802 | 0.364247 | 0.021917 | 0.057483 | 0.074835 | 0.004 | 0 | 0.002058 | 0 | 0.000155 | 0.017971 | 0.007126 | 0.002 | 0.002 | 0.001462 | 0 | 0.02 | 0.015281 | 0 | 0.005739 | 0 | 0 | 9 | 0 | 6 | 0 | 12 | 10 | 0 | 4 | 0 | 3
v24516 | 43 | 43 | 0 | 7002 | 7002 | 12343 | 0.37 | 0.74 | 0.35 | 0.02 | 0.01 | 0 | 4.75 | 1.18 | 0.45 | 0 | 0.19 | 0 | 0 | 90.62 | 42622.34 | 42622.3 | 42622.2 | 42622.28 | 42622.35 | 3635 | 521.07 | 8382 | 4919 | 5981 | 5045 | -0.34 | 5.45 | 27.87 | -0.59 | -16.75 | 13.56 | 23.81 | 41.98 | #DIV/0! | #DIV/0! | 42.91 | #DIV/0! | #DIV/0! | 0 | 0.308678 | 0.372637 | 0.869797 | 91.850856 | 4.831352 | 1.128585 | 0.013654 | 0.003235 | 0.014078 | 0.110381 | 0.328588 | 0.017823 | 0.003995 | 0.068905 | 0.004 | 0 | 0.001662 | 0 | 0.000168 | 0.020184 | 0.006334 | 0.002 | 0.002 | 0.001447 | 0 | 0.02 | 0.01432 | 0 | 0.005322 | 0 | 0 | 9 | 0 | 8 | 0 | 13 | 4 | 0 | 7 | 0 | 2
V24849 | 38 | 38 | 0 | 7005 | 7005 | 12343 | 0.37 | 0.74 | 0.34 | 0.02 | 0.01 | 0 | 4.79 | 1.19 | 0.44 | 0 | 0.07 | 0 | 0 | 90.73 | 42662.36 | 42662.32 | 42662.22 | 42662.3 | 42662.37 | 4006 | 581.51 | 8569 | 5322 | 5685 | 4836 | -1.07 | 7.09 | 26.39 | 5.23 | -15.76 | 11.97 | 31.92 | 73.26 | #DIV/0! | #DIV/0! | -109.93 | #DIV/0! | #DIV/0! | 0.27 | 0.303485 | 0.352766 | 0.871713 | 91.669329 | 4.902094 | 1.123706 | 0.01493 | 0.003397 | 0.017401 | 0.150968 | 0.328801 | 0.048654 | 0.062604 | 0.078676 | 0.004 | 0 | 0.002195 | 0 | 0.000184 | 0.014698 | 0.007342 | 0.002 | 0.002 | 0.001391 | 0 | 0.02 | 0.011451 | 0 | 0.006216 | 0 | 0 | 9 | 0 | 1 | 0 | 14 | 3 | 0 | 7 | 0 | 4
V24867 | 50 | 50 | 0 | 7031 | 7031 | 12343 | 0.37 | 0.77 | 0.35 | 0.02 | 0.01 | 0 | 4.78 | 1.19 | 0.46 | 0 | 0.05 | 0 | 0 | 91.07 | 42663.7 | 42663.65 | 42663.55 | 42663.64 | 42663.7 | 3626 | 595.99 | 9044 | 4380 | 5969 | 5008 | 0.77 | 4.62 | 24.08 | -1.46 | -10.5 | 12 | 35.2 | 73.49 | #DIV/0! | #DIV/0! | -202.9 | #DIV/0! | #DIV/0! | 0.17 | 0.308522 | 0.376524 | 0.860036 | 91.764165 | 4.787894 | 1.148704 | 0.015224 | 0.003878 | 0.015801 | 0.140011 | 0.351149 | 0.029066 | 0.047524 | 0.071932 | 0.004 | 0 | 0.002047 | 0 | 0.000222 | 0.018546 | 0.00728 | 0.002 | 0.002 | 0.001545 | 0 | 0.02 | 0.0152 | 0 | 0.00673 | 0 | 0 | 9 | 0 | 18 | 0 | 11 | 6 | 0 | 5 | 0 | 1
V24915 | 41.5 | 41.5 | 0 | 6931 | 6931 | 12343 | 0.36 | 0.71 | 0.35 | 0.02 | 0.01 | 0 | 4.71 | 1.17 | 0.43 | 0 | 0.1 | 0 | 0 | 89.79 | 42669.43 | 42669.39 | 42669.29 | 42669.37 | 42669.44 | 3775 | 569.72 | 8518 | 4619 | 5714 | 4940 | 1.38 | 1.82 | 16.67 | -0.82 | -26.77 | 12.77 | 24.58 | 70.98 | -2169.76 | -5514.07 | -51.68 | -521.61 | #DIV/0! | 0.27 | 0.315104 | 0.373501 | 0.917463 | 91.693444 | 4.752413 | 1.179936 | 0.015616 | 0.002867 | 0.018257 | 0.161794 | 0.370215 | 0.012644 | 0.035543 | 0.068866 | 0.004 | 0 | 0.00223 | 0 | 0.0002 | 0.018936 | 0.007192 | 0.002 | 0.002 | 0.001611 | 0 | 0.02 | 0.017748 | 0 | 0.00642 | 0 | 0 | 9 | 0 | 16 | 0 | 12 | 0 | 0 | 3 | 0 | 1.5
V24944 | 31 | 31 | 0 | 6992 | 6992 | 12343 | 0.37 | 0.75 | 0.32 | 0.02 | 0.02 | 0 | 4.76 | 1.18 | 0.45 | 0 | 0 | 0 | 0 | 90.65 | 42671.43 | 42671.39 | 42671.29 | 42671.37 | 42671.44 | 3561 | 513.11 | 8894 | 4497 | 5851 | 4967 | -1.83 | 1.24 | 26.31 | 2.44 | -15.43 | -10.18 | 28.25 | 72.94 | #DIV/0! | #DIV/0! | #DIV/0! | #DIV/0! | #DIV/0! | 0.55 | 0.352297 | 0.362213 | 0.882685 | 91.505968 | 4.92143 | 1.184978 | 0.017665 | 0.004468 | 0.015945 | 0.165431 | 0.335145 | 0.043905 | 0.027698 | 0.098919 | 0.004 | 0 | 0.003041 | 0 | 0.000154 | 0.020383 | 0.007341 | 0.002 | 0.002 | 0.001633 | 0 | 0.02 | 0.014363 | 0 | 0.006337 | 0 | 0 | 9 | 0 | 0 | 0 | 7 | 4 | 0 | 8 | 0 | 3
V24979 | 24 | 24 | 0 | 6989 | 6989 | 12343 | 0.36 | 0.77 | 0.35 | 0.02 | 0.01 | 0 | 4.75 | 1.18 | 0.46 | 0 | 0.11 | 0 | 0 | 90.48 | 42678.37 | 42678.32 | 42678.26 | 42678.31 | 42678.38 | 4191 | 606.78 | 9980 | 6039 | 6508 | 5057 | -2.55 | -0.22 | 11.17 | -2.03 | -2.76 | 8.68 | 25 | 84.58 | #DIV/0! | #DIV/0! | -36.04 | #DIV/0! | #DIV/0! | 0.38 | 0.320505 | 0.377754 | 0.799718 | 91.525066 | 4.943041 | 1.202953 | 0.015814 | 0.001656 | 0.016006 | 0.145985 | 0.41181 | 0.045669 | 0.046461 | 0.07522 | 0.004 | 0 | 0.002046 | 0 | 0.000153 | 0.014079 | 0.006905 | 0.002 | 0.002 | 0.001402 | 0 | 0.02 | 0.014706 | 0 | 0.005052 | 0 | 0 | 9 | 0 | 0 | 0 | 3 | 10 | 0 | 0 | 0 | 2
V25114 | 57 | 57 | 0 | 6994 | 6994 | 12343 | 0.36 | 0.76 | 0.34 | 0.02 | 0.01 | 0 | 4.75 | 1.18 | 0.47 | 0 | 0.1 | 0 | 0 | 90.56 | 42697.74 | 42697.69 | 42697.64 | 42697.68 | 42697.74 | 4033 | 573.03 | 9164 | 5493 | 5800 | 4917 | 0.63 | 2.32 | 28.08 | 0.68 | -2.31 | 26.9 | 29.17 | 71.89 | #DIV/0! | #DIV/0! | -16.25 | #DIV/0! | #DIV/0! | -0.03 | 0.252098 | 0.367697 | 0.785544 | 91.920772 | 4.789537 | 1.172336 | 0.014783 | 0.003193 | 0.014707 | 0.116345 | 0.341421 | 0.021003 | 0.053093 | 0.073216 | 0.004 | 0 | 0.001597 | 0 | 0.000263 | 0.017965 | 0.006565 | 0.002 | 0.002 | 0.000574 | 0 | 0.02 | 0.013556 | 0 | 0.005736 | 0 | 0 | 9 | 0 | 14 | 4 | 8 | 13 | 0 | 7 | 0 | 2
V25202 | 53.5 | 53.5 | 0 | 6991 | 6991 | 12343 | 0.36 | 0.72 | 0.35 | 0.02 | 0 | 0 | 4.75 | 1.18 | 0.44 | 0 | 0.19 | 0 | 0 | 90.49 | 42706.61 | 42706.57 | 42706.5 | 42706.54 | 42706.62 | 4284 | 607.49 | 11353 | 6297 | 7049 | 5817 | 2.2 | 4.25 | 23.98 | -2.33 | -17.57 | 20.74 | 6.99 | 49.64 | #DIV/0! | #DIV/0! | 29.26 | #DIV/0! | #DIV/0! | 0.07 | 0.285245 | 0.378786 | 0.855186 | 91.801843 | 4.712097 | 1.14594 | 0.016219 | 0.002438 | 0.015027 | 0.136608 | 0.342533 | 0.034725 | 0.123034 | 0.070294 | 0.004 | 0 | 0.001761 | 0 | 0.000163 | 0.022194 | 0.006465 | 0.002 | 0.002 | 0.000434 | 0 | 0.02 | 0.014801 | 0 | 0.006204 | 0 | 0 | 9 | 0 | 21.5 | 1 | 11.5 | 5 | 0 | 5.5 | 0 | 0
V25335 | 30 | 30 | 0 | 7002 | 7002 | 12343 | 0.37 | 0.75 | 0.36 | 0.02 | 0.01 | 0 | 4.77 | 1.19 | 0.46 | 0 | 0.19 | 0 | 0 | 90.56 | 42720.7 | 42720.66 | 42720.59 | 42720.63 | 42720.71 | 4083 | 585.96 | 11076 | 6317 | 7055 | 6143 | -0.62 | 4.14 | 27.39 | -2.59 | -20.19 | 13.66 | 24.47 | 66.48 | #DIV/0! | #DIV/0! | 33.33 | #DIV/0! | #DIV/0! | 0.23 | 0.31233 | 0.380865 | 0.909238 | 91.578838 | 4.86128 | 1.153765 | 0.014162 | 0.002155 | 0.016883 | 0.129011 | 0.33827 | 0.032267 | 0.126401 | 0.067551 | 0.004 | 0 | 0.002114 | 0 | 0.000201 | 0.015898 | 0.00653 | 0.002 | 0.002 | 0.000747 | 0 | 0.02 | 0.015178 | 0 | 0.008316 | 0 | 0 | 9 | 0 | 4.5 | 0 | 8.5 | 0 | 0 | 6.5 | 0 | 1.5
V25441 | 37 | 37 | 0 | 6986 | 6986 | 12343 | 0.36 | 0.75 | 0.34 | 0.02 | 0.02 | 0 | 4.73 | 1.18 | 0.47 | 0 | 0.02 | 0 | 0 | 90.54 | 42740.74 | 42740.7 | 42740.64 | 42740.68 | 42740.75 | 4121 | 582.56 | 9567 | 5910 | 6409 | 5295 | -6.39 | 6.33 | 24.79 | -7.82 | -1.3 | -0.8 | 34.67 | 81.12 | #DIV/0! | #DIV/0! | -739.08 | #DIV/0! | #DIV/0! | 0.52 | 0.346355 | 0.398701 | 0.771032 | 91.507667 | 5.112167 | 1.124555 | 0.015827 | 0.003122 | 0.018814 | 0.153139 | 0.360287 | 0.033373 | 0.004223 | 0.074456 | 0.004 | 0 | 0.002426 | 0 | 0.000209 | 0.014914 | 0.007419 | 0.002 | 0.002 | 0.000721 | 0 | 0.02 | 0.01443 | 0 | 0.008164 | 0 | 0 | 9 | 0 | 0 | 0 | 11 | 13 | 0 | 4 | 0 | 0
V25443 | 66 | 66 | 0 | 7031 | 7031 | 12343 | 0.37 | 0.76 | 0.34 | 0.02 | 0.02 | 0 | 4.78 | 1.19 | 0.48 | 0 | 0.02 | 0 | 0 | 91.1 | 42740.91 | 42740.87 | 42740.81 | 42740.85 | 42740.92 | 4248 | 586.82 | 10488 | 6357 | 6770 | 5482 | 2.19 | 6.73 | 21.49 | 1.06 | 7.7 | 1.48 | 39.75 | 86.12 | #DIV/0! | #DIV/0! | -821.72 | #DIV/0! | #DIV/0! | 0.07 | 0.339524 | 0.366844 | 0.706636 | 91.888322 | 4.714365 | 1.123823 | 0.014664 | 0.002305 | 0.017475 | 0.163867 | 0.377628 | 0.031552 | 0.102091 | 0.0735 | 0.004 | 0 | 0.002908 | 0 | 0.000196 | 0.016131 | 0.007085 | 0.002 | 0.002 | 0.000687 | 0 | 0.02 | 0.014854 | 0 | 0.007543 | 0 | 0 | 9 | 0 | 21 | 0 | 12 | 19 | 0 | 3 | 0 | 2
V25450 | 25.5 | 25.5 | 0 | 6990 | 6990 | 12343 | 0.36 | 0.75 | 0.34 | 0.02 | 0.02 | 0 | 4.74 | 1.18 | 0.47 | 0 | 0.02 | 0 | 0 | 90.59 | 42741.43 | 42741.39 | 42741.33 | 42741.37 | 42741.44 | 3814 | 554.68 | 9649 | 4941 | 5978 | 4949 | -2.39 | 2.45 | 25.72 | 1.73 | -15.24 | 9.37 | 36.82 | 83.28 | #DIV/0! | #DIV/0! | -651.49 | #DIV/0! | #DIV/0! | 0.42 | 0.311967 | 0.364146 | 0.879865 | 91.583147 | 4.931492 | 1.164719 | 0.015352 | 0.002773 | 0.016378 | 0.134387 | 0.356528 | 0.025724 | 0.061996 | 0.073012 | 0.004193 | 0 | 0.00222 | 0 | 0.000296 | 0.016771 | 0.007139 | 0.002 | 0.002 | 0.000833 | 0 | 0.02 | 0.014504 | 0 | 0.008559 | 0 | 0 | 9 | 0 | 0 | 0 | 7 | 2.5 | 0 | 4 | 0 | 3
V25514 | 36 | 36 | 0 | 6983 | 6983 | 12343 | 0.36 | 0.69 | 0.36 | 0.02 | 0.01 | 0 | 4.75 | 1.17 | 0.44 | 0 | 0.1 | 0 | 0 | 90.5 | 42748.31 | 42748.27 | 42748.21 | 42748.25 | 42748.32 | 4133 | 590.93 | 9201 | 5752 | 5956 | 5116 | -3.78 | 3.27 | 12.35 | 1.06 | -12.08 | 22.93 | 12.29 | 25.98 | #DIV/0! | #DIV/0! | -28.33 | #DIV/0! | #DIV/0! | 0.44 | 0.280979 | 0.366805 | 0.780963 | 91.579051 | 5.005361 | 1.153143 | 0.015519 | 0.003965 | 0.018884 | 0.133233 | 0.389735 | 0.026837 | 0.099502 | 0.067759 | 0.004 | 0 | 0.001783 | 0 | 0.000166 | 0.017736 | 0.007068 | 0.002 | 0.002 | 0.00071 | 0 | 0.02 | 0.014496 | 0 | 0.008308 | 0 | 0 | 9 | 0 | 0 | 1 | 10 | 12 | 0 | 1.5 | 0 | 2.5
V25516 | 36 | 36 | 0 | 6973 | 6973 | 12343 | 0.36 | 0.68 | 0.36 | 0.02 | 0.01 | 0 | 4.74 | 1.17 | 0.44 | 0 | 0.1 | 0 | 0 | 90.37 | 42748.46 | 42748.42 | 42748.36 | 42748.4 | 42748.47 | 3694 | 528.09 | 9978 | 5205 | 6333 | 5406 | -2.31 | 5.72 | 23.04 | 3.74 | -24.34 | 21.44 | 17.38 | 41.53 | #DIV/0! | #DIV/0! | -55 | #DIV/0! | #DIV/0! | 0.34 | 0.286518 | 0.357109 | 0.866715 | 91.667245 | 4.937783 | 1.12478 | 0.014621 | 0.003131 | 0.021147 | 0.160878 | 0.34236 | 0.042969 | 0.025873 | 0.071239 | 0.004 | 0 | 0.001749 | 0 | 0.000215 | 0.017081 | 0.007299 | 0.002 | 0.002 | 0.000688 | 0 | 0.02 | 0.014586 | 0 | 0.008015 | 0 | 0 | 9 | 0 | 0 | 1.5 | 13 | 4 | 0 | 5.5 | 0 | 3
V25891 | 60.5 | 60.5 | 0 | 7006 | 7006 | 12343 | 0.34 | 0.72 | 0.35 | 0.02 | 0.01 | 0 | 4.75 | 1.19 | 0.44 | 0 | 0.08 | 0 | 0 | 90.84 | 42784 | 42783.95 | 42783.9 | 42783.94 | 42784 | 3986 | 561.88 | 8697 | 4822 | 5435 | 4686 | -0.92 | 6.87 | 22.41 | -2.33 | -39.74 | 13.55 | 8.61 | 43.37 | #DIV/0! | #DIV/0! | -80.24 | #DIV/0! | #DIV/0! | 0.51 | 0.303301 | 0.348732 | 1.019354 | 91.542548 | 4.853136 | 1.122402 | 0.015614 | 0.003028 | 0.023558 | 0.154361 | 0.342119 | 0.064666 | 0.062551 | 0.0663 | 0.004 | 0 | 0.001851 | 0 | 0.00027 | 0.017805 | 0.007403 | 0.002 | 0.002 | 0.000814 | 0 | 0.02 | 0.013907 | 0 | 0.008279 | 0 | 0 | 9 | 0 | 2.5 | 4.5 | 13 | 20 | 0 | 7.5 | 0 | 4
V25892 | 59 | 59 | 0 | 7026 | 7026 | 12343 | 0.34 | 0.72 | 0.35 | 0.02 | 0.01 | 0 | 4.76 | 1.19 | 0.44 | 0 | 0.04 | 0 | 0 | 91.15 | 42784.06 | 42784.02 | 42783.96 | 42784 | 42784.07 | 4142 | 568.96 | 9308 | 5156 | 5939 | 5075 | 1.26 | -3.17 | 23.63 | 0.78 | -18.41 | 4.78 | 13.53 | 62.82 | #DIV/0! | #DIV/0! | -269.62 | #DIV/0! | #DIV/0! | 0.36 | 0.334083 | 0.340002 | 0.863824 | 91.733621 | 4.745029 | 1.242683 | 0.014774 | 0.001988 | 0.020832 | 0.131518 | 0.336729 | 0.032594 | 0.051296 | 0.073276 | 0.004 | 0 | 0.001968 | 0 | 0.000237 | 0.01827 | 0.007146 | 0.002 | 0.002 | 0.000884 | 0 | 0.02 | 0.012586 | 0 | 0.008661 | 0 | 0 | 9 | 0 | 14.5 | 2 | 0 | 22.5 | 0 | 7 | 0 | 4
V25893 | 48.5 | 48.5 | 0 | 6990 | 6990 | 12343 | 0.34 | 0.72 | 0.35 | 0.02 | 0.01 | 0 | 4.74 | 1.19 | 0.43 | 0 | 0.08 | 0 | 0 | 90.62 | 42784.13 | 42784.09 | 42784.03 | 42784.07 | 42784.14 | 3947 | 556.62 | 8782 | 4860 | 5660 | 4830 | 1.65 | -2.54 | 23.13 | 2.67 | -19.28 | 6.63 | 8.91 | 64.63 | #DIV/0! | #DIV/0! | -56.15 | #DIV/0! | #DIV/0! | 0.28 | 0.327785 | 0.332126 | 0.871197 | 91.745927 | 4.736943 | 1.237673 | 0.015572 | 0.001889 | 0.017904 | 0.134032 | 0.339386 | 0.023813 | 0.070391 | 0.068253 | 0.004 | 0 | 0.001903 | 0 | 0.000273 | 0.017604 | 0.007086 | 0.002 | 0.002 | 0.000912 | 0 | 0.02 | 0.012903 | 0 | 0.00843 | 0 | 0 | 9 | 0 | 14.5 | 2.5 | 0 | 11.5 | 0 | 6.5 | 0 | 4.5
V26011 | 45 | 45 | 0 | 6957 | 6957 | 12343 | 0.33 | 0.75 | 0.36 | 0.02 | 0.01 | 0 | 4.72 | 1.17 | 0.46 | 0 | 0.11 | 0 | 0 | 90.08 | 42797.22 | 42797.18 | 42797.11 | 42797.15 | 42797.23 | 4066 | 589.79 | 9913 | 6213 | 6472 | 5774 | -0.66 | 3.64 | 14.17 | -2.98 | -24.35 | 22.93 | 28.82 | 85.32 | #DIV/0! | #DIV/0! | -34.95 | #DIV/0! | #DIV/0! | 0.33 | 0.28498 | 0.35177 | 0.948068 | 91.590792 | 4.84946 | 1.151835 | 0.015353 | 0.001584 | 0.021492 | 0.154207 | 0.406272 | 0.031008 | 0.0504 | 0.069594 | 0.004 | 0 | 0.002026 | 0 | 0.000218 | 0.012491 | 0.006934 | 0.002 | 0.002 | 0.000502 | 0 | 0.02 | 0.014793 | 0 | 0.00822 | 0 | 0 | 9 | 0 | 3 | 6 | 8 | 14 | 0 | 1 | 0 | 4
V26016 | 69 | 69 | 0 | 7006 | 7006 | 12343 | 0.34 | 0.79 | 0.35 | 0.02 | 0.01 | 0 | 4.74 | 1.19 | 0.47 | 0 | 0.11 | 0 | 0 | 90.71 | 42797.57 | 42797.53 | 42797.48 | 42797.52 | 42797.58 | 3774 | 536.23 | 9419 | 4608 | 5753 | 4688 | 3.13 | 2.81 | 23.9 | -1.89 | -12.89 | 4.54 | 15.72 | 50.26 | #DIV/0! | #DIV/0! | -53.98 | #DIV/0! | #DIV/0! | 0.07 | 0.338318 | 0.346921 | 0.906888 | 91.827898 | 4.654817 | 1.168784 | 0.014934 | 0.002544 | 0.015897 | 0.165938 | 0.359736 | 0.014686 | 0.028262 | 0.076922 | 0.004 | 0 | 0.002025 | 0 | 0.000263 | 0.015656 | 0.007447 | 0.002 | 0.002 | 0.000551 | 0 | 0.02 | 0.015514 | 0 | 0.007999 | 0 | 0 | 9 | 0 | 25 | 2 | 7 | 18 | 0 | 5 | 0 | 3
V26078 | 40 | 40 | 0 | 6990 | 6990 | 12343 | 0.34 | 0.68 | 0.36 | 0.02 | 0.01 | 0 | 4.74 | 1.17 | 0.43 | 0 | 0.12 | 0 | 0 | 90.63 | 42803.94 | 42803.9 | 42803.84 | 42803.88 | 42803.95 | 3790 | 595.35 | 9805 | 4979 | 6219 | 5212 | 0.56 | 1.53 | 13.16 | 0.94 | -32.88 | 2.75 | 19.51 | 78.23 | #DIV/0! | #DIV/0! | -25.75 | #DIV/0! | #DIV/0! | 0.39 | 0.353608 | 0.337925 | 0.919456 | 91.661265 | 4.784784 | 1.172754 | 0.014088 | 0.001174 | 0.016201 | 0.150672 | 0.381191 | 0.020329 | 0.042423 | 0.069749 | 0.004 | 0 | 0.001838 | 0 | 0.00024 | 0.014438 | 0.006821 | 0.002 | 0.002 | 0.000671 | 0 | 0.02 | 0.014129 | 0 | 0.008246 | 0 | 0 | 9 | 0 | 10 | 0 | 6 | 7 | 0 | 3 | 0 | 5
V26087 | 55 | 55 | 0 | 6976 | 6976 | 12343 | 0.33 | 0.69 | 0.35 | 0.02 | 0.01 | 0 | 4.73 | 1.17 | 0.43 | 0 | 0.08 | 0 | 0 | 90.47 | 42804.6 | 42804.56 | 42804.5 | 42804.54 | 42804.61 | 4071 | 586.01 | 9618 | 5448 | 6250 | 4720 | 0.26 | 7.73 | 22.58 | -4.47 | -26.93 | 18.82 | 29.47 | 86.99 | #DIV/0! | #DIV/0! | -98.2 | #DIV/0! | #DIV/0! | 0.23 | 0.292434 | 0.355828 | 0.889192 | 91.830575 | 4.795723 | 1.101447 | 0.015333 | 0.001597 | 0.017931 | 0.163364 | 0.339612 | 0.024959 | 0.028768 | 0.071981 | 0.004 | 0 | 0.002289 | 0 | 0.000278 | 0.011032 | 0.006889 | 0.002 | 0.002 | 0.000647 | 0 | 0.02 | 0.013689 | 0 | 0.00843 | 0 | 0 | 9 | 0 | 8.5 | 5 | 13.5 | 9.5 | 0 | 6.5 | 0 | 3
V26150 | 43 | 43 | 0 | 6973 | 6973 | 12343 | 0.34 | 0.66 | 0.37 | 0.02 | 0.01 | 0 | 4.73 | 1.17 | 0.43 | 0 | 0.1 | 0 | 0 | 90.44 | 42811.08 | 42811.04 | 42810.98 | 42811.02 | 42811.09 | 4224 | 595.68 | 9619 | 5400 | 5717 | 4791 | 0.95 | 2.92 | 6.76 | -2.01 | -39.71 | 16.31 | 21.84 | 77.67 | -1400.96 | -6920.22 | -50.6 | #DIV/0! | #DIV/0! | 0.42 | 0.312893 | 0.348502 | 0.94367 | 91.663094 | 4.766453 | 1.155065 | 0.015136 | 0.00163 | 0.017005 | 0.150566 | 0.404549 | 0.015907 | 0.060363 | 0.068393 | 0.004 | 0 | 0.001925 | 0 | 0.000342 | 0.015321 | 0.006986 | 0.002 | 0.002 | 0.000636 | 0 | 0.02 | 0.015707 | 0 | 0.007857 | 0 | 0 | 9 | 0 | 12.5 | 4 | 8 | 5 | 0 | 1 | 0 | 3.5
V26231 | 46.5 | 46.5 | 0 | 6981 | 6981 | 12343 | 0.34 | 0.71 | 0.34 | 0.02 | 0.01 | 0 | 4.74 | 1.18 | 0.43 | 0 | 0.05 | 0 | 0 | 90.55 | 42818.83 | 42818.79 | 42818.73 | 42818.77 | 42818.84 | 4174 | 590.88 | 9504 | 5699 | 5982 | 4684 | 0.72 | 2.49 | 24.2 | -1.55 | -23.1 | 18.68 | 15.4 | 43.67 | #DIV/0! | #DIV/0! | -192 | #DIV/0! | #DIV/0! | 0.33 | 0.284974 | 0.346504 | 0.893242 | 91.749159 | 4.782044 | 1.174674 | 0.015105 | 0.003042 | 0.016753 | 0.138033 | 0.334414 | 0.020728 | 0.101045 | 0.063678 | 0.004 | 0 | 0.001941 | 0 | 0.000217 | 0.014804 | 0.006664 | 0.002 | 0.002 | 0.000771 | 0 | 0.02 | 0.015502 | 0 | 0.008704 | 0 | 0 | 1 | 0 | 11 | 6 | 7 | 10 | 0 | 7.5 | 0 | 4
V26286 | 73.5 | 73.5 | 0 | 6962 | 6962 | 12343 | 0.33 | 0.7 | 0.34 | 0.02 | 0.01 | 0 | 4.7 | 1.18 | 0.44 | 0 | 0.05 | 0 | 0 | 90.32 | 42824.66 | 42824.62 | 42824.52 | 42824.6 | 42824.67 | 4067 | 580.09 | 9530 | 5279 | 5571 | 4737 | 1.24 | 6.38 | 25.29 | -1.57 | -33.34 | 18.7 | 33.87 | 86.14 | -1131.83 | -2777.14 | -185.51 | #DIV/0! | #DIV/0! | 0.28 | 0.280882 | 0.344638 | 0.953846 | 91.817094 | 4.72804 | 1.123182 | 0.014488 | 0.001799 | 0.016809 | 0.151408 | 0.338343 | 0.007852 | 0.079111 | 0.063407 | 0.004 | 0 | 0.00212 | 0 | 0.000167 | 0.015391 | 0.0073 | 0.002 | 0.002 | 0.000644 | 0 | 0.02 | 0.016733 | 0 | 0.008747 | 0 | 0 | 9 | 0 | 28.5 | 7 | 13.5 | 4.5 | 0 | 8 | 0 | 3
V26297 | 67.5 | 67.5 | 0 | 6982 | 6982 | 12343 | 0.34 | 0.72 | 0.33 | 0.02 | 0.01 | 0 | 4.74 | 1.18 | 0.42 | 0 | 0.04 | 0 | 0 | 90.59 | 42825.43 | 42825.39 | 42825.29 | 42825.37 | 42825.44 | 4069 | 583.12 | 9874 | 4918 | 6013 | 4767 | 2.54 | 8.67 | 28.09 | -1.09 | -29.74 | 12.71 | 18.98 | 57.88 | #DIV/0! | #DIV/0! | -280.42 | #DIV/0! | #DIV/0! | 0.16 | 0.295675 | 0.344753 | 0.950403 | 91.931702 | 4.695603 | 1.09519 | 0.014143 | 0.002407 | 0.016163 | 0.136213 | 0.308997 | 0.01204 | 0.059445 | 0.059748 | 0.004 | 0 | 0.001924 | 0 | 0.000212 | 0.01486 | 0.007138 | 0.002 | 0.002 | 0.000461 | 0 | 0.02 | 0.01744 | 0 | 0.007484 | 0 | 0 | 9 | 0 | 21 | 5.5 | 15 | 4 | 0 | 10 | 0 | 3
V26359 | 51.5 | 51.5 | 0 | 6981 | 6981 | 12343 | 0.34 | 0.71 | 0.35 | 0.02 | 0.02 | 0 | 4.74 | 1.19 | 0.43 | 0 | 0.02 | 0 | 0 | 90.55 | 42832.01 | 42831.97 | 42831.87 | 42831.95 | 42832.02 | 3710 | 524.46 | 10041 | 4660 | 6291 | 4926 | 0.62 | -2.11 | 18.31 | -3.91 | -12.69 | 19.93 | 36.73 | 81.36 | #DIV/0! | #DIV/0! | -751.42 | #DIV/0! | #DIV/0! | 0.35 | 0.281007 | 0.354822 | 0.818903 | 91.736474 | 4.788607 | 1.230839 | 0.015004 | 0.00287 | 0.016392 | 0.152453 | 0.360398 | 0.023187 | 0.071507 | 0.06804 | 0.004 | 0 | 0.001996 | 0 | 0.000275 | 0.017975 | 0.007076 | 0.002 | 0.002 | 0.000877 | 0 | 0.02 | 0.015446 | 0 | 0.007852 | 0 | 0 | 9 | 0 | 10 | 7 | 0.5 | 17 | 0 | 5 | 0 | 3
V26360 | 68.5 | 68.5 | 0 | 6981 | 6981 | 12343 | 0.34 | 0.71 | 0.35 | 0.02 | 0.01 | 0 | 4.73 | 1.19 | 0.43 | 0 | 0.02 | 0 | 0 | 90.56 | 42832.08 | 42832.04 | 42831.94 | 42832.02 | 42832.09 | 4059 | 573.87 | 9665 | 5321 | 5768 | 4666 | 3.29 | 4.98 | 10.6 | -1.48 | -17.32 | 17.25 | 36.83 | 86.64 | #DIV/0! | #DIV/0! | -834.56 | #DIV/0! | #DIV/0! | 0.22 | 0.292304 | 0.345842 | 0.85096 | 91.8616 | 4.653326 | 1.145378 | 0.014883 | 0.002031 | 0.018078 | 0.16734 | 0.39442 | 0.036821 | 0.068478 | 0.067424 | 0.004 | 0 | 0.0018 | 0 | 0.00022 | 0.018322 | 0.007649 | 0.002 | 0.002 | 0.00072 | 0 | 0.02 | 0.016672 | 0 | 0.007733 | 0 | 0 | 9 | 0 | 25 | 6 | 10 | 14 | 0 | 2 | 0 | 2.5
V26470 | 78 | 78 | 0 | 7031 | 7031 | 12343 | 0.34 | 0.74 | 0.36 | 0.02 | 0.01 | 0 | 4.76 | 1.19 | 0.46 | 0 | 0.03 | 0 | 0 | 91.18 | 42846.09 | 42846.05 | 42845.95 | 42846.03 | 42846.1 | 3949 | 555.65 | 9505 | 4979 | 6073 | 5101 | -0.66 | 0.45 | 16.12 | -5.57 | -28.81 | 7 | 18.37 | 67.65 | #DIV/0! | #DIV/0! | -467.37 | #DIV/0! | #DIV/0! | 0.58 | 0.336707 | 0.361278 | 0.964602 | 91.501415 | 4.831689 | 1.194187 | 0.014695 | 0.001723 | 0.015748 | 0.174504 | 0.387316 | 0.021259 | 0.03932 | 0.080564 | 0.004 | 0 | 0.001916 | 0 | 0.000232 | 0.01539 | 0.006934 | 0.002 | 0.002 | 0.000751 | 0 | 0.02 | 0.014086 | 0 | 0.007684 | 0 | 0 | 9 | 0 | 24 | 2 | 14 | 13 | 0 | 8 | 0 | 3
V26542 | 68 | 68 | 0 | 6970 | 6970 | 12343 | 0.34 | 0.62 | 0.34 | 0.02 | 0.01 | 0 | 4.74 | 1.18 | 0.39 | 0 | 0.03 | 0 | 0 | 90.55 | 42853.3 | 42853.25 | 42853.16 | 42853.24 | 42853.3 | 4119 | 642.59 | 8999 | 5459 | 5797 | 4711 | 2.15 | -1.88 | 15.01 | -0.39 | -49.62 | 21.35 | 10.53 | 58.67 | #DIV/0! | #DIV/0! | -388.1 | #DIV/0! | #DIV/0! | 0.46 | 0.272074 | 0.343167 | 0.950094 | 91.769448 | 4.720981 | 1.223782 | 0.015071 | 0.002563 | 0.019834 | 0.140056 | 0.341427 | 0.041779 | 0.032273 | 0.054676 | 0.004 | 0 | 0.001954 | 0 | 0.000223 | 0.014618 | 0.006583 | 0.002 | 0.002 | 0.000693 | 0 | 0.02 | 0.013195 | 0 | 0.007511 | 0 | 0 | 9 | 0 | 17 | 8 | 1 | 24 | 0 | 6 | 0 | 3
V26665 | 35 | 35 | 0 | 6977 | 6977 | 12343 | 0.34 | 0.71 | 0.36 | 0.02 | 0.01 | 0 | 4.74 | 1.18 | 0.43 | 0 | 0.09 | 0 | 0 | 90.44 | 42867.32 | 42867.28 | 42867.18 | 42867.27 | 42867.33 | 4123 | 589.34 | 9137 | 5579 | 5792 | 4733 | -3.15 | 6.72 | 3.87 | -15.77 | -25.56 | 19.81 | 27.02 | 63.13 | -1530.58 | -12524.12 | -58.58 | #DIV/0! | #DIV/0! | 0.59 | 0.290794 | 0.395484 | 0.909216 | 91.446456 | 4.974754 | 1.120962 | 0.015219 | 0.00379 | 0.019164 | 0.137314 | 0.41976 | 0.029674 | 0.109688 | 0.054385 | 0.00514 | 0 | 0.001889 | 0 | 0.000155 | 0.012965 | 0.006304 | 0.002 | 0.002 | 0.000777 | 0 | 0.02 | 0.014278 | 0 | 0.007832 | 0 | 0 | 9 | 0 | 0 | 6 | 11 | 8 | 0 | 0 | 0 | 1
V26769 | 47 | 47 | 0 | 6981 | 6981 | 12343 | 0.33 | 0.72 | 0.33 | 0.02 | 0.01 | 0 | 4.73 | 1.19 | 0.46 | 0 | 0.05 | 0 | 0 | 90.51 | 42878.95 | 42878.91 | 42878.81 | 42878.9 | 42878.96 | 4065 | 579.8 | 9158 | 5191 | 5494 | 4659 | 1.61 | 3.38 | 14.11 | -7.45 | -28.96 | 16.15 | 33.62 | 80.98 | #DIV/0! | #DIV/0! | -162.88 | #DIV/0! | #DIV/0! | 0.28 | 0.28273 | 0.365821 | 0.947419 | 91.752249 | 4.73341 | 1.165394 | 0.014801 | 0.002605 | 0.017668 | 0.131798 | 0.404902 | 0.031164 | 0.013636 | 0.059835 | 0.004 | 0 | 0.001992 | 0 | 0.000208 | 0.015371 | 0.006846 | 0.002 | 0.002 | 0.000847 | 0 | 0.02 | 0.014905 | 0 | 0.008399 | 0 | 0 | 9 | 0 | 15.5 | 6 | 8 | 4.5 | 0 | 3 | 0 | 1
V26773 | 50 | 50 | 0 | 6997 | 6997 | 12343 | 0.34 | 0.73 | 0.33 | 0.02 | 0.01 | 0 | 4.75 | 1.19 | 0.47 | 0 | 0.07 | 0 | 0 | 90.68 | 42879.23 | 42879.19 | 42879.08 | 42879.17 | 42879.24 | 4200 | 602.76 | 9800 | 5906 | 6055 | 5237 | 0.94 | 8.18 | 26.76 | -2.78 | -32.47 | 18.96 | 32.87 | 81.17 | #DIV/0! | #DIV/0! | -93.14 | #DIV/0! | #DIV/0! | 0.18 | 0.274369 | 0.350907 | 0.980848 | 91.80545 | 4.774172 | 1.104568 | 0.014474 | 0.002333 | 0.01579 | 0.138361 | 0.351941 | 0.028594 | 0.006488 | 0.075018 | 0.004 | 0 | 0.002077 | 0 | 0.000155 | 0.016075 | 0.007828 | 0.002 | 0.002 | 0.00082 | 0 | 0.02 | 0.013666 | 0 | 0.008065 | 0 | 0 | 9 | 0 | 11 | 7.5 | 13 | 1.5 | 0 | 5 | 0 | 3
V26908 | 52.5 | 52.5 | 0 | 6974 | 6974 | 12343 | 0.34 | 0.56 | 0.36 | 0.02 | 0.01 | 0 | 4.73 | 1.18 | 0.38 | 0 | 0.04 | 0 | 0 | 90.66 | 42895.72 | 42895.68 | 42895.58 | 42895.67 | 42895.73 | 4125 | 578.87 | 9017 | 5219 | 5645 | 4825 | -0.75 | 9.6 | 19.04 | -1.2 | -64.05 | 20.19 | 10.61 | 58.48 | -1004.04 | -7978.43 | -251.12 | #DIV/0! | #DIV/0! | 0.48 | 0.292739 | 0.345324 | 0.928363 | 91.816225 | 4.851438 | 1.089733 | 0.014118 | 0.003321 | 0.016939 | 0.136251 | 0.309278 | 0.024789 | 0.029002 | 0.063878 | 0.004 | 0 | 0.002209 | 0 | 0.000175 | 0.016644 | 0.007074 | 0.002 | 0.002 | 0.000818 | 0 | 0.02 | 0.015436 | 0 | 0.008246 | 0 | 0 | 9 | 0 | 3.5 | 5.5 | 15 | 6 | 0 | 9.5 | 0 | 4
V26910 | 80 | 80 | 0 | 6999 | 6999 | 12343 | 0.34 | 0.56 | 0.36 | 0.02 | 0.01 | 0 | 4.75 | 1.19 | 0.38 | 0 | 0.04 | 0 | 0 | 90.97 | 42895.85 | 42895.81 | 42895.72 | 42895.8 | 42895.86 | 3658 | 517.54 | 8853 | 4280 | 5436 | 4579 | 1.59 | 10.95 | 2.49 | -6.69 | -61.14 | 8.15 | 9.68 | 46.32 | -906.09 | -7569.07 | -207.42 | #DIV/0! | #DIV/0! | 0.43 | 0.337244 | 0.364426 | 0.914271 | 91.851671 | 4.742355 | 1.076484 | 0.014281 | 0.004298 | 0.015345 | 0.118793 | 0.373545 | 0.023394 | 0.033051 | 0.055027 | 0.004 | 0 | 0.002538 | 0 | 0.000254 | 0.013109 | 0.006803 | 0.002 | 0.002 | 0.000925 | 0 | 0.02 | 0.014934 | 0 | 0.009253 | 0 | 0 | 9 | 0 | 25 | 1 | 27 | 7.5 | 0 | 8.5 | 0 | 2
V26911 | 72 | 72 | 0 | 6999 | 6999 | 12343 | 0.34 | 0.56 | 0.36 | 0.02 | 0.01 | 0 | 4.74 | 1.19 | 0.38 | 0 | 0.04 | 0 | 0 | 91 | 42895.92 | 42895.88 | 42895.78 | 42895.86 | 42895.93 | 4003 | 572.67 | 9056 | 5073 | 5868 | 4727 | -2.22 | -3.84 | 8.5 | -6.17 | -63.5 | 8.17 | 3.11 | 42.45 | -987.88 | -9706.39 | -218.98 | #DIV/0! | #DIV/0! | 0.84 | 0.33659 | 0.361663 | 0.924952 | 91.499605 | 4.911976 | 1.248029 | 0.015296 | 0.00459 | 0.016748 | 0.123561 | 0.349124 | 0.030194 | 0.044046 | 0.056618 | 0.004 | 0 | 0.002672 | 0 | 0.000176 | 0.014795 | 0.006969 | 0.002 | 0.002 | 0.001143 | 0 | 0.02 | 0.014483 | 0 | 0.008769 | 0 | 0 | 9 | 0 | 10 | 2 | 15 | 21 | 0 | 11 | 0 | 4
V26914 | 65.5 | 65.5 | 0 | 6959 | 6959 | 12343 | 0.33 | 0.56 | 0.34 | 0.02 | 0.01 | 0 | 4.73 | 1.18 | 0.37 | 0 | 0.03 | 0 | 0 | 90.48 | 42896.13 | 42896.09 | 42895.99 | 42896.07 | 42896.14 | 4105 | 576.38 | 9430 | 5095 | 5796 | 4789 | 2.61 | -6.27 | -5.54 | -1.67 | -68.69 | -5.99 | 3.43 | 76.02 | #DIV/0! | #DIV/0! | -389.2 | #DIV/0! | #DIV/0! | 0.83 | 0.372626 | 0.347249 | 0.957404 | 91.508036 | 4.698858 | 1.281543 | 0.015551 | 0.002287 | 0.01728 | 0.140596 | 0.403177 | 0.0257 | 0.084092 | 0.064643 | 0.00657 | 0 | 0.002573 | 0 | 0.000265 | 0.01386 | 0.007442 | 0.002 | 0.002 | 0.000881 | 0 | 0.02 | 0.016389 | 0 | 0.008978 | 0 | 0 | 9 | 0 | 18 | 0 | 10 | 19 | 0 | 6 | 0 | 3.5
V26949 | 28 | 28 | 0 | 6953 | 6953 | 12343 | 0.33 | 0.68 | 0.36 | 0.02 | 0.01 | 0 | 4.72 | 1.18 | 0.43 | 0 | 0.06 | 0 | 0 | 90.19 | 42900.32 | 42900.27 | 42900.18 | 42900.26 | 42900.32 | 4023 | 574.14 | 9093 | 4761 | 5301 | 4622 | -3.64 | 4.83 | 14.94 | -7.65 | -41.04 | -5.16 | -0.63 | 68.79 | #DIV/0! | #DIV/0! | -177.42 | #DIV/0! | #DIV/0! | 0.87 | 0.381269 | 0.367687 | 0.972866 | 91.249722 | 4.995383 | 1.145651 | 0.017256 | 0.001723 | 0.030446 | 0.184036 | 0.374831 | 0.037713 | 0.092358 | 0.068784 | 0.004535 | 0 | 0.00382 | 0 | 0.000298 | 0.015664 | 0.007704 | 0.002 | 0.002 | 0.000777 | 0 | 0.02 | 0.014562 | 0 | 0.008915 | 0 | 0 | 9 | 0 | 0 | 0 | 10 | 2 | 0 | 4 | 0 | 3
V26995 | 61 | 61 | 0 | 6949 | 6949 | 12343 | 0.33 | 0.68 | 0.34 | 0.02 | 0.01 | 0 | 4.71 | 1.18 | 0.46 | 0 | 0.04 | 0 | 0 | 90.14 | 42907.68 | 42907.64 | 42907.54 | 42907.62 | 42907.69 | 4047 | 585.25 | 9274 | 5340 | 5615 | 4747 | 3.18 | 5.65 | 16.56 | -7.59 | -41.25 | 6.74 | 32.48 | 56.12 | #DIV/0! | #DIV/0! | -254.39 | #DIV/0! | #DIV/0! | 0.28 | 0.322956 | 0.366704 | 0.974693 | 91.80907 | 4.657724 | 1.136654 | 0.014902 | 0.006163 | 0.014645 | 0.127495 | 0.394216 | 0.024043 | 0.006294 | 0.067598 | 0.004 | 0 | 0.00244 | 0 | 0.000259 | 0.016127 | 0.006694 | 0.002 | 0.002 | 0.000776 | 0 | 0.02 | 0.014537 | 0 | 0.008012 | 0 | 0 | 9 | 0 | 24 | 4 | 18 | 3 | 0 | 2 | 0 | 1
V26996 | 73 | 73 | 0 | 6971 | 6971 | 12343 | 0.34 | 0.68 | 0.34 | 0.02 | 0.01 | 0 | 4.75 | 1.19 | 0.46 | 0 | 0.04 | 0 | 0 | 90.4 | 42907.75 | 42907.71 | 42907.61 | 42907.69 | 42907.76 | 3843 | 553.35 | 9049 | 5010 | 5602 | 4765 | 4.63 | 4.83 | 17.63 | 0.64 | -24.42 | 11.31 | 32.02 | 57.26 | #DIV/0! | #DIV/0! | -243.05 | #DIV/0! | #DIV/0! | 0.13 | 0.307559 | 0.340001 | 0.85849 | 91.916876 | 4.609668 | 1.151727 | 0.015002 | 0.005994 | 0.014618 | 0.123028 | 0.388639 | 0.021634 | 0.100482 | 0.069443 | 0.004 | 0 | 0.002913 | 0 | 0.000193 | 0.014619 | 0.006669 | 0.002 | 0.002 | 0.001085 | 0 | 0.02 | 0.014326 | 0 | 0.009035 | 0 | 0 | 9 | 0 | 30 | 5 | 10 | 14 | 0 | 3 | 0 | 2
V27025 | 50 | 50 | 0 | 6985 | 6985 | 12343 | 0.34 | 0.72 | 0.34 | 0.02 | 0.01 | 0 | 4.74 | 1.19 | 0.43 | 0 | 0.05 | 0 | 0 | 90.59 | 42909.86 | 42909.81 | 42909.71 | 42909.8 | 42909.86 | 3978 | 576.35 | 9011 | 5388 | 5729 | 4907 | -1.24 | 2.7 | 20.19 | -1.88 | -14.68 | 13.6 | 35.68 | 73.31 | #DIV/0! | #DIV/0! | -171.89 | #DIV/0! | #DIV/0! | 0.34 | 0.299035 | 0.3473 | 0.833821 | 91.73484 | 4.872228 | 1.17182 | 0.014039 | 0.003531 | 0.016823 | 0.146939 | 0.346592 | 0.022573 | 0.04868 | 0.065358 | 0.004 | 0 | 0.002077 | 0 | 0.000164 | 0.0154 | 0.006774 | 0.002 | 0.002 | 0.000673 | 0 | 0.02 | 0.014424 | 0 | 0.00891 | 0 | 0 | 9 | 0 | 2 | 6 | 8 | 14 | 0 | 7 | 0 | 4
V27243 | 59 | 59 | 0 | 7047 | 7047 | 12343 | 0.34 | 0.76 | 0.35 | 0.02 | 0 | 0 | 4.77 | 1.2 | 0.41 | 0 | 0.1 | 0 | 0 | 91.35 | 42930.66 | 42930.62 | 42930.52 | 42930.6 | 42930.67 | 4111 | 594.25 | 9977 | 5968 | 6171 | 5440 | 1.4 | 4.45 | 15.3 | 0.03 | -11.44 | 27.75 | 15.99 | 40.77 | -1412.13 | -8024.83 | -18.06 | #DIV/0! | #DIV/0! | -0.01 | 0.257691 | 0.340712 | 0.84808 | 92.005068 | 4.737234 | 1.151767 | 0.014295 | 0.002681 | 0.017649 | 0.117992 | 0.34724 | 0.018966 | 0.003457 | 0.05764 | 0.004 | 0 | 0.001287 | 0 | 0.000169 | 0.017872 | 0.006603 | 0.002 | 0.002 | 0.000929 | 0 | 0.02 | 0.015825 | 0 | 0.008842 | 0 | 0 | 7 | 0 | 16 | 1 | 10 | 18 | 0 | 4 | 0 | 3
V27588 | 65 | 65 | 0 | 6989 | 6989 | 12343 | 0.33 | 0.72 | 0.36 | 0.02 | 0 | 0 | 4.68 | 1.18 | 0.44 | 0 | 0.11 | 0 | 0 | 90.64 | 42991.57 | 42991.53 | 42991.43 | 42991.51 | 42991.58 | 4090 | 594.04 | 9694 | 5800 | 6388 | 5041 | 0.82 | -2.33 | 28.54 | 4.37 | 14.14 | 26.86 | 15.96 | 45.08 | -1424.76 | -17629.36 | -14.69 | #DIV/0! | #DIV/0! | -0.15 | 0.26711 | 0.315849 | 0.630505 | 92.177463 | 4.714399 | 1.22668 | 0.014446 | 0.002314 | 0.017126 | 0.123368 | 0.319153 | 0.039827 | 0.026486 | 0.052516 | 0.004 | 0 | 0.00103 | 0 | 0.000236 | 0.013243 | 0.005902 | 0.00488 | 0.002 | 0.000645 | 0 | 0.02 | 0.013872 | 0 | 0.00695 | 0 | 0 | 7 | 0 | 19 | 5 | 1 | 22 | 0 | 8 | 0 | 3
V27589 | 39.5 | 39.5 | 0 | 6991 | 6991 | 12343 | 0.33 | 0.74 | 0.36 | 0.02 | 0 | 0 | 4.69 | 1.18 | 0.44 | 0 | 0.09 | 0 | 0 | 90.65 | 42991.65 | 42991.6 | 42991.5 | 42991.59 | 42991.65 | 4093 | 601.2 | 9168 | 5518 | 6077 | 5099 | 0.74 | -4.25 | 4.99 | -5.41 | 0.08 | 25.53 | 13.23 | 51.37 | -1513.72 | -16991.46 | -26.95 | #DIV/0! | #DIV/0! | 0.14 | 0.273904 | 0.349052 | 0.745966 | 91.888783 | 4.728656 | 1.253952 | 0.014573 | 0.002153 | 0.017139 | 0.122397 | 0.426049 | 0.036305 | 0.008703 | 0.057913 | 0.004 | 0 | 0.000988 | 0 | 0.000237 | 0.014175 | 0.006481 | 0.004783 | 0.002 | 0.000785 | 0 | 0.02 | 0.013421 | 0 | 0.007585 | 0 | 0 | 7 | 0 | 15.5 | 5 | 0 | 11.5 | 0 | 0 | 0 | 0.5
V27605 | 61 | 61 | 0 | 7017 | 7017 | 12343 | 0.33 | 0.79 | 0.36 | 0.02 | 0 | 0 | 4.71 | 1.19 | 0.47 | 0 | 0.04 | 0 | 0 | 90.97 | 42993.07 | 42993.03 | 42992.93 | 42993.01 | 42993.08 | 4301 | 630.09 | 9837 | 5639 | 6454 | 5048 | 0.23 | 6.91 | 27.17 | -6.04 | 9.03 | 24.05 | 18.01 | 41.11 | -1840.98 | -23640.43 | -233.69 | #DIV/0! | #DIV/0! | -0.03 | 0.276534 | 0.350711 | 0.726774 | 92.039088 | 4.747665 | 1.118486 | 0.014358 | 0.002435 | 0.019183 | 0.140654 | 0.343883 | 0.046926 | 0.036902 | 0.059252 | 0.004 | 0 | 0.000925 | 0 | 0.000243 | 0.017714 | 0.006121 | 0.005128 | 0.002 | 0.000927 | 0 | 0.02 | 0.012237 | 0 | 0.007855 | 0 | 0 | 7 | 0 | 15.5 | 5 | 12.5 | 14 | 0 | 6.5 | 0 | 0.5
V27734 | 38.5 | 38.5 | 0 | 7018 | 7018 | 12343 | 0.33 | 0.76 | 0.36 | 0.02 | 0.01 | 0 | 4.7 | 1.19 | 0.45 | 0 | 0.08 | 0 | 0 | 91 | 43008.48 | 43008.43 | 43008.33 | 43008.42 | 43008.48 | 4134 | 612.81 | 9090 | 5218 | 5884 | 4929 | -0.55 | -8.49 | 18.55 | -6.8 | 2.81 | 25.61 | 27.39 | 59.17 | -2551.53 | -88635.18 | -146.78 | #DIV/0! | #DIV/0! | 0.53 | 0.267325 | 0.352077 | 0.744813 | 91.534961 | 4.778229 | 1.308603 | 0.013306 | 0.00244 | 0.029621 | 0.196209 | 0.370968 | 0.198257 | 0.060568 | 0.065873 | 0.004 | 0 | 0.001647 | 0 | 0.00027 | 0.018178 | 0.006919 | 0.002 | 0.002 | 0.00113 | 0 | 0.02 | 0.013939 | 0 | 0.006665 | 0 | 0 | 7 | 0 | 10 | 5.5 | 0 | 11.5 | 0 | 3.5 | 0 | 1
V27789 | 56 | 56 | 0 | 7016 | 7016 | 12343 | 0.32 | 0.75 | 0.36 | 0.02 | 0.01 | 0 | 4.66 | 1.18 | 0.47 | 0 | 0.2 | 0 | 0 | 90.91 | 43014.99 | 43014.94 | 43014.84 | 43014.92 | 43014.99 | 3271 | 515.36 | 9763 | 4111 | 6264 | 3826 | -0.38 | 1.66 | 20.45 | -2.14 | -2.51 | 25.1 | 22.25 | 68.33 | #DIV/0! | #DIV/0! | 25.94 | #DIV/0! | #DIV/0! | 0.05 | 0.276401 | 0.327442 | 0.775155 | 91.911784 | 4.728992 | 1.169291 | 0.014193 | 0.001644 | 0.019959 | 0.149632 | 0.374331 | 0.064996 | 0.042338 | 0.066778 | 0.004 | 0 | 0.00169 | 0 | 0.000326 | 0.017981 | 0.006679 | 0.002 | 0.002 | 0.0011 | 0 | 0.02 | 0.013416 | 0 | 0.007871 | 0 | 0 | 7 | 0 | 17.5 | 5 | 7.5 | 13.5 | 0 | 3.5 | 0 | 2
V28299 | 55 | 55 | 0 | 7008 | 7008 | 12343 | 0.33 | 0.72 | 0.36 | 0.02 | 0 | 0 | 4.72 | 1.19 | 0.4 | 0 | 0.09 | 0 | 0 | 90.92 | 43070.41 | 43070.37 | 43070.31 | 43070.35 | 43070.42 | 4175 | 594.65 | 9648 | 5578 | 6189 | 4885 | -0.27 | 7.02 | 19.9 | 3.61 | -14.79 | 18.68 | 9.26 | 37.85 | -1265.97 | -9770.3 | -58.65 | #DIV/0! | #DIV/0! | 0.17 | 0.2951 | 0.319064 | 0.831447 | 91.917985 | 4.79468 | 1.118192 | 0.014034 | 0.002867 | 0.016178 | 0.148235 | 0.325947 | 0.02338 | 0.053279 | 0.06221 | 0.004 | 0 | 0.001849 | 0 | 0.000206 | 0.019278 | 0.006521 | 0.002 | 0.002 | 0.00079 | 0 | 0.02 | 0.013568 | 0 | 0.00719 | 0 | 0 | 7 | 0 | 10 | 3 | 14 | 9 | 0 | 8 | 0 | 4
V28300 | 53 | 53 | 0 | 6998 | 6998 | 12343 | 0.33 | 0.71 | 0.36 | 0.01 | 0 | 0 | 4.71 | 1.19 | 0.38 | 0 | 0.03 | 0 | 0 | 90.88 | 43070.49 | 43070.44 | 43070.38 | 43070.42 | 43070.49 | 4110 | 589.16 | 9529 | 5367 | 6044 | 5069 | 1.55 | -3.18 | 15.16 | 3.59 | -22.13 | 16.39 | 1.14 | 42.71 | -1053.07 | -5369.82 | -418.41 | #DIV/0! | #DIV/0! | 0.33 | 0.303342 | 0.321552 | 0.88414 | 91.857744 | 4.707554 | 1.240802 | 0.01402 | 0.00279 | 0.013676 | 0.151701 | 0.323285 | 0.012975 | 0.024747 | 0.063586 | 0.004 | 0 | 0.001957 | 0 | 0.000259 | 0.019576 | 0.006582 | 0.002 | 0.002 | 0.000846 | 0 | 0.02 | 0.013714 | 0 | 0.007153 | 0 | 0 | 7 | 0 | 19 | 2 | 10 | 4 | 0 | 8 | 0 | 3
V28617 | 45 | 45 | 0 | 6988 | 6988 | 12343 | 0.32 | 0.73 | 0.35 | 0.02 | 0.01 | 0 | 4.68 | 1.19 | 0.44 | 0 | 0.08 | 0 | 0 | 90.64 | 43111.97 | 43111.93 | 43111.87 | 43111.92 | 43111.98 | 3914 | 574.91 | 8836 | 5375 | 5703 | 4981 | -1.06 | 0.2 | 22.48 | 2.26 | -15.6 | 1.41 | 27.24 | 74.39 | #DIV/0! | #DIV/0! | -71.95 | #DIV/0! | #DIV/0! | 0.34 | 0.349049 | 0.322449 | 0.8544 | 91.741571 | 4.801133 | 1.20274 | 0.015377 | 0.002843 | 0.017442 | 0.147639 | 0.348339 | 0.013256 | 0.038057 | 0.067694 | 0.004 | 0 | 0.00242 | 0 | 0.000272 | 0.017597 | 0.006839 | 0.002 | 0.002 | 0.000954 | 0 | 0.02 | 0.01414 | 0 | 0.00779 | 0 | 0 | 7 | 0 | 8 | 0 | 5 | 16 | 0 | 6 | 0 | 3
V28837 | 74 | 74 | 0 | 6996 | 6996 | 12343 | 0.33 | 0.77 | 0.35 | 0.02 | 0.01 | 0 | 4.69 | 1.19 | 0.45 | 0 | 0.09 | 0 | 0 | 90.68 | 43132.13 | 43132.09 | 43132.03 | 43132.07 | 43132.14 | 4010 | 591.36 | 8537 | 5580 | 5659 | 4938 | -3.9 | -1.76 | 29.62 | -6.86 | -14.56 | 5.92 | 42.66 | 66.76 | #DIV/0! | #DIV/0! | -78.65 | #DIV/0! | #DIV/0! | 0.51 | 0.333773 | 0.352764 | 0.894454 | 91.527214 | 4.93906 | 1.225788 | 0.012579 | 0.003949 | 0.019329 | 0.158961 | 0.323309 | 0.013552 | 0.042718 | 0.07118 | 0.004 | 0 | 0.002482 | 0 | 0.000253 | 0.020591 | 0.006962 | 0.002 | 0.002 | 0.000898 | 0 | 0.02 | 0.014107 | 0 | 0.008077 | 0 | 0 | 7 | 20 | 0 | 0 | 17 | 19 | 0 | 9 | 0 | 2
V28839 | 43 | 43 | 0 | 6983 | 6983 | 12343 | 0.33 | 0.75 | 0.33 | 0.02 | 0.01 | 0 | 4.68 | 1.18 | 0.43 | 0 | 0.09 | 0 | 0 | 90.56 | 43132.27 | 43132.23 | 43132.17 | 43132.21 | 43132.28 | 4083 | 585.8 | 9169 | 5128 | 5762 | 4814 | -0.46 | 5.63 | 26.47 | -12.22 | -11.23 | 1.67 | 28.91 | 51.13 | #DIV/0! | #DIV/0! | -50.13 | #DIV/0! | #DIV/0! | 0.21 | 0.334012 | 0.370728 | 0.852778 | 91.846613 | 4.780369 | 1.131033 | 0.013352 | 0.005229 | 0.017021 | 0.144047 | 0.322221 | 0.012639 | 0.025464 | 0.064327 | 0.004 | 0 | 0.002518 | 0 | 0.000491 | 0.02187 | 0.006694 | 0.002 | 0.002 | 0.000865 | 0 | 0.02 | 0.01181 | 0 | 0.007921 | 0 | 0 | 0 | 2 | 9 | 0 | 17 | 7 | 0 | 8 | 0 | 0
V28840 | 28.5 | 28.5 | 0 | 6964 | 6964 | 12343 | 0.32 | 0.74 | 0.33 | 0.02 | 0.01 | 0 | 4.69 | 1.19 | 0.44 | 0 | 0.14 | 0 | 0 | 90.25 | 43132.34 | 43132.3 | 43132.24 | 43132.28 | 43132.35 | 4168 | 596.45 | 9545 | 5729 | 6219 | 5227 | -1.49 | 5.5 | 28.09 | -8.72 | -48.58 | -2.52 | 21.53 | 31.93 | #DIV/0! | #DIV/0! | -20.09 | #DIV/0! | #DIV/0! | 0.6 | 0.341173 | 0.357499 | 1.123742 | 91.427742 | 4.852905 | 1.146073 | 0.014106 | 0.004117 | 0.018318 | 0.169856 | 0.319327 | 0.012981 | 0.060123 | 0.068253 | 0.004 | 0 | 0.003279 | 0 | 0.000269 | 0.020714 | 0.00743 | 0.002 | 0.002 | 0.000872 | 0 | 0.02 | 0.014448 | 0 | 0.008772 | 0 | 0 | 7 | 0 | 2 | 0 | 10 | 0 | 0 | 8 | 0 | 1.5
V28916 | 49 | 49 | 0 | 6991 | 6991 | 12343 | 0.33 | 0.73 | 0.35 | 0.02 | 0.01 | 0 | 4.74 | 1.18 | 0.44 | 0 | 0.1 | 0 | 0 | 90.61 | 43139.49 | 43139.45 | 43139.39 | 43139.43 | 43139.5 | 4049 | 594.48 | 9411 | 5723 | 6036 | 4900 | 0.58 | -5.27 | 20.57 | 3.05 | 6.22 | 3.56 | 39.02 | 64.36 | #DIV/0! | #DIV/0! | -42.88 | #DIV/0! | #DIV/0! | 0.24 | 0.345742 | 0.320467 | 0.694816 | 91.762958 | 4.786445 | 1.256883 | 0.012861 | 0.00407 | 0.021084 | 0.152082 | 0.351429 | 0.056194 | 0.091063 | 0.067207 | 0.004 | 0 | 0.002256 | 0 | 0.000277 | 0.017911 | 0.006969 | 0.002 | 0.002 | 0.000849 | 0 | 0.02 | 0.012602 | 0 | 0.007836 | 0 | 0 | 7 | 0 | 10 | 0 | 0 | 22 | 0 | 6 | 0 | 4
V28922 | 58 | 58 | 0 | 6991 | 6991 | 12343 | 0.33 | 0.73 | 0.35 | 0.02 | 0.01 | 0 | 4.75 | 1.18 | 0.44 | 0 | 0.1 | 0 | 0 | 90.6 | 43139.9 | 43139.85 | 43139.79 | 43139.83 | 43139.9 | 3965 | 567.08 | 9713 | 5849 | 6204 | 5359 | 1.5 | 3.19 | 20.48 | -5.26 | -18.17 | -3.17 | 33.66 | 78.36 | #DIV/0! | #DIV/0! | -28.85 | #DIV/0! | #DIV/0! | 0.39 | 0.370092 | 0.348416 | 0.877236 | 91.612696 | 4.748762 | 1.157733 | 0.01401 | 0.002474 | 0.030747 | 0.137102 | 0.352496 | 0.07032 | 0.131895 | 0.064608 | 0.005007 | 0 | 0.002059 | 0 | 0.000219 | 0.020778 | 0.007204 | 0.002 | 0.002 | 0.000965 | 0 | 0.02 | 0.012816 | 0 | 0.008367 | 0 | 0 | 7 | 0 | 14 | 0 | 9 | 20 | 0 | 6 | 0 | 2
V29041 | 76 | 76 | 0 | 6994 | 6994 | 12343 | 0.33 | 0.74 | 0.32 | 0.02 | 0.01 | 0 | 4.7 | 1.18 | 0.44 | 0 | 0.06 | 0 | 0 | 90.74 | 43152.55 | 43152.51 | 43152.45 | 43152.5 | 43152.56 | 4183 | 598.85 | 8822 | 5311 | 5788 | 4849 | 3.44 | 3.34 | 25.57 | -2.84 | 4.98 | 10.59 | 39.57 | 85.57 | #DIV/0! | #DIV/0! | -115.14 | #DIV/0! | #DIV/0! | -0.05 | 0.293137 | 0.340527 | 0.711363 | 92.119206 | 4.603394 | 1.159909 | 0.013821 | 0.00196 | 0.019639 | 0.139194 | 0.334117 | 0.017771 | 0.102961 | 0.064658 | 0.004 | 0 | 0.001803 | 0 | 0.000211 | 0.017336 | 0.007189 | 0.002 | 0.002 | 0.00094 | 0 | 0.02 | 0.01492 | 0 | 0.007943 | 0 | 0 | 5 | 0 | 30 | 4 | 9 | 20 | 0 | 7 | 0 | 1
V29042 | 53.5 | 53.5 | 0 | 7009 | 7009 | 12343 | 0.33 | 0.74 | 0.32 | 0.02 | 0.01 | 0 | 4.7 | 1.18 | 0.44 | 0 | 0.06 | 0 | 0 | 90.95 | 43152.62 | 43152.58 | 43152.52 | 43152.56 | 43152.63 | 4044 | 595.49 | 8955 | 5717 | 6030 | 4955 | -0.4 | 4.57 | 21.04 | -5.36 | 5.23 | -9.29 | 36.28 | 78.43 | #DIV/0! | #DIV/0! | -114.49 | #DIV/0! | #DIV/0! | 0.18 | 0.358014 | 0.34821 | 0.708013 | 91.929939 | 4.77581 | 1.14259 | 0.014557 | 0.002927 | 0.018814 | 0.138477 | 0.353667 | 0.01701 | 0.045528 | 0.066496 | 0.005658 | 0 | 0.002255 | 0 | 0.000173 | 0.017342 | 0.006925 | 0.002 | 0.002 | 0.00089 | 0 | 0.02 | 0.014958 | 0 | 0.007748 | 0 | 0 | 5 | 0 | 11 | 0 | 10 | 20.5 | 0 | 5.5 | 0 | 1.5
V29114 | 57 | 57 | 0 | 7010 | 7010 | 12343 | 0.33 | 0.76 | 0.34 | 0.02 | 0.01 | 0 | 4.7 | 1.18 | 0.45 | 0 | 0.09 | 0 | 0 | 90.9 | 43159.83 | 43159.79 | 43159.73 | 43159.77 | 43159.84 | 4086 | 593.98 | 8915 | 5592 | 5787 | 5025 | -2.67 | -1.44 | 22.95 | -6.32 | -0.06 | 0.29 | 16.36 | 73.22 | #DIV/0! | #DIV/0! | -74.25 | #DIV/0! | #DIV/0! | 0.37 | 0.338405 | 0.351847 | 0.769484 | 91.682985 | 4.886594 | 1.216944 | 0.015 | 0.002772 | 0.025175 | 0.15536 | 0.352653 | 0.042156 | 0.010652 | 0.069032 | 0.005075 | 0 | 0.002284 | 0 | 0.000279 | 0.018919 | 0.006703 | 0.002 | 0.002 | 0.000846 | 0 | 0.02 | 0.015273 | 0 | 0.007562 | 0 | 0 | 7 | 0 | 10 | 0 | 3 | 30 | 0 | 5 | 0 | 2
V29505 | 51 | 51 | 0 | 7021 | 7021 | 12343 | 0.33 | 0.74 | 0.34 | 0.02 | 0.01 | 0 | 4.69 | 1.19 | 0.45 | 0 | 0.09 | 0 | 0 | 91.08 | 43202.18 | 43202.14 | 43202.04 | 43202.12 | 43202.19 | 4170 | 597.34 | 9909 | 5900 | 6308 | 5277 | -0.69 | 4.53 | 23.58 | -4.62 | -4.42 | 5.12 | 28.79 | 75.94 | #DIV/0! | #DIV/0! | -59.32 | #DIV/0! | #DIV/0! | 0.17 | 0.324626 | 0.345599 | 0.779915 | 91.906324 | 4.775356 | 1.144404 | 0.015334 | 0.002878 | 0.01726 | 0.150966 | 0.34382 | 0.016482 | 0.035152 | 0.062331 | 0.004 | 0 | 0.002325 | 0 | 0.000162 | 0.020551 | 0.006682 | 0.002 | 0.002 | 0.000734 | 0 | 0.02 | 0.012937 | 0 | 0.008161 | 0 | 0 | 7 | 0 | 12 | 1 | 10 | 13 | 0 | 6 | 0 | 2
V29646 | 77 | 77 | 0 | 6986 | 6986 | 12343 | 0.33 | 0.65 | 0.37 | 0.02 | 0.01 | 0 | 4.69 | 1.19 | 0.42 | 0 | 0.04 | 0 | 0 | 90.71 | 43216.72 | 43216.68 | 43216.58 | 43216.66 | 43216.73 | 4050 | 576.51 | 9413 | 5960 | 6126 | 5056 | 1.13 | 0.82 | 14.5 | -4.23 | 17.16 | 13.5 | 36.38 | 79.97 | #DIV/0! | #DIV/0! | -246.06 | #DIV/0! | #DIV/0! | 0.01 | 0.32114 | 0.345281 | 0.547748 | 92.145235 | 4.711603 | 1.198227 | 0.014821 | 0.003052 | 0.018842 | 0.146243 | 0.367182 | 0.014204 | 0.02959 | 0.061027 | 0.004 | 0 | 0.002098 | 0 | 0.00018 | 0.016631 | 0.006574 | 0.002 | 0.002 | 0.000799 | 0 | 0.02 | 0.014012 | 0 | 0.007511 | 0 | 0 | 7 | 0 | 20 | 5 | 6 | 34 | 0 | 4 | 0 | 1
V29690 | 74 | 74 | 0 | 6994 | 6994 | 12343 | 0.33 | 0.7 | 0.37 | 0.02 | 0.01 | 0 | 4.68 | 1.19 | 0.44 | 0 | 0.06 | 0 | 0 | 90.75 | 43223.95 | 43223.91 | 43223.81 | 43223.9 | 43223.96 | 4237 | 600.65 | 9042 | 5622 | 5847 | 4870 | 3.13 | 1.54 | 27.98 | -9.27 | 4.07 | 9.34 | 33.59 | 79.02 | #DIV/0! | #DIV/0! | -141.38 | #DIV/0! | #DIV/0! | -0.02 | 0.337375 | 0.360838 | 0.682579 | 92.09764 | 4.603825 | 1.185598 | 0.015387 | 0.003014 | 0.019052 | 0.143306 | 0.324623 | 0.015901 | 0.065855 | 0.064071 | 0.004 | 0 | 0.002037 | 0 | 0.000215 | 0.021494 | 0.006886 | 0.002 | 0.002 | 0.001049 | 0 | 0.02 | 0.013453 | 0 | 0.007802 | 0 | 0 | 7 | 12 | 19 | 0 | 6 | 22 | 0 | 8 | 0 | 0
V29695 | 47 | 47 | 0 | 6984 | 6984 | 12343 | 0.33 | 0.7 | 0.36 | 0.02 | 0.01 | 0 | 4.68 | 1.18 | 0.44 | 0 | 0.05 | 0 | 0 | 90.63 | 43224.34 | 43224.3 | 43224.19 | 43224.28 | 43224.35 | 4099 | 590.72 | 9547 | 5864 | 6098 | 5067 | 1.36 | -3.13 | 15.02 | -2.96 | -4.78 | 8.07 | 35.97 | 79.83 | #DIV/0! | #DIV/0! | -191.68 | #DIV/0! | #DIV/0! | 0.25 | 0.336458 | 0.340193 | 0.744406 | 91.861952 | 4.686594 | 1.241524 | 0.014838 | 0.002863 | 0.018148 | 0.159547 | 0.383287 | 0.011017 | 0.045027 | 0.075813 | 0.004 | 0 | 0.002414 | 0 | 0.000188 | 0.018754 | 0.007352 | 0.002 | 0.002 | 0.000819 | 0 | 0.02 | 0.01317 | 0 | 0.007638 | 0 | 0 | 7 | 0 | 20 | 0 | 0 | 16 | 0 | 3 | 0 | 1
V29793 | 55 | 55 | 0 | 6995 | 6995 | 12343 | 0.33 | 0.72 | 0.35 | 0.02 | 0.01 | 0 | 4.69 | 1.19 | 0.44 | 0 | 0.13 | 0 | 0 | 90.68 | 43237.39 | 43237.35 | 43237.25 | 43237.33 | 43237.4 | 4023 | 578.35 | 9047 | 5100 | 5827 | 4859 | 0.7 | 4.91 | 28.19 | -5.36 | -8.9 | 6.93 | 27.02 | 50.22 | #DIV/0! | #DIV/0! | -6.97 | #DIV/0! | #DIV/0! | 0.07 | 0.330846 | 0.34891 | 0.795187 | 91.941784 | 4.729715 | 1.146493 | 0.014424 | 0.004475 | 0.024741 | 0.142214 | 0.321601 | 0.02101 | 0.022511 | 0.072067 | 0.004 | 0 | 0.002949 | 0 | 0.000296 | 0.022913 | 0.007324 | 0.002 | 0.002 | 0.001043 | 0 | 0.02 | 0.013234 | 0 | 0.008263 | 0 | 0 | 7 | 0 | 18 | 0 | 10 | 11 | 0 | 8 | 0 | 1
V29957 | 44 | 44 | 0 | 7005 | 7005 | 12343 | 0.33 | 0.67 | 0.37 | 0.02 | 0.01 | 0 | 4.7 | 1.19 | 0.44 | 0 | 0.08 | 0 | 0 | 90.91 | 43258.13 | 43258.09 | 43257.99 | 43258.07 | 43258.14 | 3932 | 570.77 | 8910 | 5557 | 5782 | 4983 | -5.11 | 0 | 19.67 | -17.18 | -28.49 | 3.68 | 29.15 | 84.33 | #DIV/0! | #DIV/0! | -124.1 | #DIV/0! | #DIV/0! | 0.72 | 0.357605 | 0.387985 | 0.870277 | 91.439222 | 5.005134 | 1.204591 | 0.014779 | 0.002073 | 0.023378 | 0.173603 | 0.354388 | 0.016565 | 0.003482 | 0.065092 | 0.004805 | 0 | 0.002556 | 0 | 0.000195 | 0.019514 | 0.006728 | 0.002 | 0.002 | 0.000835 | 0 | 0.02 | 0.014818 | 0 | 0.008376 | 0 | 0 | 7 | 0 | 10 | 0 | 8 | 14 | 0 | 5 | 0 | 0
V29966 | 52 | 52 | 0 | 6992 | 6992 | 12343 | 0.33 | 0.78 | 0.34 | 0.02 | 0.01 | 0 | 4.68 | 1.18 | 0.47 | 0 | 0.1 | 0 | 0 | 90.62 | 43258.75 | 43258.7 | 43258.6 | 43258.69 | 43258.75 | 4033 | 583.39 | 9113 | 5656 | 5935 | 4924 | -0.22 | 4.11 | 23.44 | -4.18 | 5.84 | -2.47 | 32.7 | 78.83 | #DIV/0! | #DIV/0! | -50.57 | #DIV/0! | #DIV/0! | 0.08 | 0.352894 | 0.343704 | 0.740882 | 91.905538 | 4.760352 | 1.150221 | 0.014084 | 0.002411 | 0.017203 | 0.149661 | 0.36734 | 0.013201 | 0.035481 | 0.06722 | 0.004 | 0 | 0.002497 | 0 | 0.000214 | 0.017582 | 0.007269 | 0.002 | 0.002 | 0.00083 | 0 | 0.02 | 0.015292 | 0 | 0.008123 | 0 | 0 | 7 | 0 | 14 | 0 | 9 | 16 | 0 | 4 | 0 | 2
V30110 | 69.5 | 69.5 | 0 | 7016 | 7016 | 12343 | 0.33 | 0.73 | 0.35 | 0.02 | 0.01 | 0 | 4.71 | 1.19 | 0.44 | 0 | 0.09 | 0 | 0 | 90.98 | 43272.67 | 43272.63 | 43272.52 | 43272.61 | 43272.68 | 4042 | 581.75 | 8829 | 5255 | 5895 | 5018 | -1.16 | -0.14 | 14.94 | -5.46 | -8.43 | 9.33 | 34.41 | 79.54 | #DIV/0! | #DIV/0! | -71.2 | #DIV/0! | #DIV/0! | 0.3 | 0.322953 | 0.349206 | 0.804116 | 91.756261 | 4.817924 | 1.208092 | 0.01367 | 0.002427 | 0.017698 | 0.15251 | 0.381295 | 0.008599 | 0.010133 | 0.070739 | 0.004 | 0 | 0.002136 | 0 | 0.000222 | 0.022225 | 0.007221 | 0.002 | 0.002 | 0.00099 | 0 | 0.02 | 0.014866 | 0 | 0.008716 | 0 | 0 | 10 | 0 | 15.5 | 5.5 | 13 | 20.5 | 0 | 3 | 0 | 2
V30256 | 48 | 48 | 0 | 7019 | 7019 | 12343 | 0.33 | 0.73 | 0.35 | 0.02 | 0.01 | 0 | 4.69 | 1.19 | 0.44 | 0 | 0.05 | 0 | 0 | 91.08 | 43287.2 | 43287.16 | 43287.05 | 43287.13 | 43287.21 | 3989 | 570.43 | 9293 | 5757 | 6493 | 5450 | 1.42 | -8.64 | 9.75 | -6.74 | -4.03 | 21.56 | 35.47 | 76.66 | #DIV/0! | #DIV/0! | -222.34 | #DIV/0! | #DIV/0! | 0.33 | 0.279058 | 0.352187 | 0.770312 | 91.792373 | 4.673336 | 1.306101 | 0.014272 | 0.003267 | 0.025077 | 0.172213 | 0.40374 | 0.017128 | 0.04613 | 0.06239 | 0.004 | 0 | 0.001574 | 0 | 0.000411 | 0.019811 | 0.00653 | 0.002 | 0.002 | 0.000929 | 0 | 0.02 | 0.016685 | 0 | 0.008473 | 0 | 0 | 7 | 0 | 21 | 5 | 0 | 14 | 0 | 1 | 0 | 0
V30387 | 55 | 55 | 0 | 7016 | 7016 | 12343 | 0.33 | 0.75 | 0.34 | 0.02 | 0.01 | 0 | 4.69 | 1.19 | 0.45 | 0 | 0.09 | 0 | 0 | 90.99 | 43322.26 | 43322.21 | 43322.11 | 43322.19 | 43322.27 | 4102 | 588.69 | 9869 | 5839 | 6809 | 5590 | 0.51 | -3.55 | 23.04 | 2.13 | 5.61 | 10.73 | 40.7 | 78.89 | #DIV/0! | #DIV/0! | -68.37 | #DIV/0! | #DIV/0! | 0.1 | 0.306068 | 0.322896 | 0.714839 | 91.946376 | 4.724557 | 1.243179 | 0.012837 | 0.002462 | 0.020319 | 0.157787 | 0.35218 | 0.029481 | 0.01996 | 0.068969 | 0.004 | 0 | 0.001923 | 0 | 0.000212 | 0.0192 | 0.006823 | 0.002 | 0.002 | 0.000907 | 0 | 0.02 | 0.013441 | 0 | 0.007585 | 0 | 0 | 7 | 0 | 18 | 2 | 0 | 19 | 0 | 6 | 0 | 3
V30443 | 25 | 25 | 0 | 6985 | 6985 | 12343 | 0.32 | 0.65 | 0.37 | 0.02 | 0.01 | 0 | 4.68 | 1.22 | 0.48 | 0 | 0.11 | 0 | 0 | 90.55 | 43328.43 | 43328.39 | 43328.29 | 43328.37 | 43328.44 | 3961 | 576.9 | 9492 | 5700 | 6244 | 4780 | -4.05 | 1.52 | 17.63 | 2.73 | -28.01 | 19.57 | 24.03 | 74.57 | #DIV/0! | #DIV/0! | -25.69 | #DIV/0! | #DIV/0! | 0.45 | 0.299547 | 0.32121 | 0.848123 | 91.592087 | 4.950522 | 1.220919 | 0.015834 | 0.00277 | 0.020272 | 0.142634 | 0.400919 | 0.019903 | 0.019106 | 0.060784 | 0.004 | 0 | 0.004951 | 0 | 0.000172 | 0.021961 | 0.00709 | 0.002 | 0.002 | 0.000934 | 0 | 0.02 | 0.01399 | 0 | 0.008272 | 0 | 0 | 8 | 0 | 0 | 3 | 2 | 7 | 0 | 1 | 0 | 4
V30445 | 50 | 50 | 0 | 6997 | 6997 | 12343 | 0.33 | 0.74 | 0.33 | 0.02 | 0.01 | 0 | 4.69 | 1.19 | 0.44 | 0 | 0.14 | 0 | 0 | 90.71 | 43328.57 | 43328.53 | 43328.43 | 43328.51 | 43328.58 | 4038 | 561.38 | 9283 | 5579 | 6065 | 4698 | 0.89 | 2.97 | 18.1 | 0.35 | -9.12 | 2.82 | 22.72 | 58.47 | #DIV/0! | #DIV/0! | -9.62 | #DIV/0! | #DIV/0! | 0.1 | 0.329263 | 0.329345 | 0.817578 | 91.907548 | 4.715886 | 1.167029 | 0.01388 | 0.002615 | 0.019081 | 0.155599 | 0.369072 | 0.013698 | 0.013185 | 0.065758 | 0.004 | 0 | 0.00212 | 0 | 0.000165 | 0.01885 | 0.007655 | 0.002 | 0.002 | 0.000733 | 0 | 0.02 | 0.015037 | 0 | 0.007904 | 0 | 0 | 8 | 0 | 20 | 0 | 7 | 9 | 0 | 4 | 0 | 2
V30505 | 57 | 57 | 0 | 6969 | 6969 | 12343 | 0.32 | 0.66 | 0.31 | 0.02 | 0.01 | 0 | 4.67 | 1.19 | 0.48 | 0 | 0.06 | 0 | 0 | 90.47 | 43335.45 | 43335.41 | 43335.31 | 43335.39 | 43335.46 | 3998 | 586.47 | 8775 | 5279 | 5528 | 4739 | 0.1 | 4.75 | 11.55 | 0.77 | -23.86 | 11.68 | 30.37 | 77.72 | #DIV/0! | #DIV/0! | -111.96 | #DIV/0! | #DIV/0! | 0.27 | 0.282019 | 0.32821 | 0.831343 | 91.882258 | 4.754255 | 1.14981 | 0.013451 | 0.00245 | 0.017308 | 0.137933 | 0.428306 | 0.011051 | 0.01652 | 0.066457 | 0.004 | 0 | 0.00187 | 0 | 0.00027 | 0.019158 | 0.00701 | 0.002 | 0.002 | 0.000869 | 0 | 0.02 | 0.014065 | 0 | 0.007387 | 0 | 0 | 7 | 0 | 12 | 4 | 9 | 23 | 0 | 0 | 0 | 2
V30507 | 67 | 67 | 0 | 6989 | 6989 | 12343 | 0.33 | 0.64 | 0.31 | 0.02 | 0.01 | 0 | 4.68 | 1.19 | 0.48 | 0 | 0.06 | 0 | 0 | 90.76 | 43335.59 | 43335.55 | 43335.45 | 43335.53 | 43335.6 | 4030 | 588.84 | 9379 | 6032 | 6265 | 5211 | 1.75 | 5.4 | 9.31 | -0.31 | -29.64 | 9.12 | 34.04 | 79.53 | #DIV/0! | #DIV/0! | -133.87 | #DIV/0! | #DIV/0! | 0.27 | 0.290181 | 0.331703 | 0.837978 | 91.916112 | 4.672584 | 1.141219 | 0.012757 | 0.002257 | 0.018232 | 0.151505 | 0.440002 | 0.01694 | 0.027612 | 0.062742 | 0.004 | 0 | 0.001823 | 0 | 0.000182 | 0.018975 | 0.006879 | 0.002 | 0.002 | 0.000803 | 0 | 0.02 | 0.013571 | 0 | 0.007944 | 0 | 0 | 7 | 0 | 21 | 4 | 10 | 23 | 0 | 0 | 0 | 2
V30517 | 75 | 75 | 0 | 6987 | 6987 | 12343 | 0.33 | 0.63 | 0.3 | 0.02 | 0.02 | 0 | 4.68 | 1.18 | 0.47 | 0 | 0.02 | 0 | 0 | 90.81 | 43336.31 | 43336.27 | 43336.17 | 43336.25 | 43336.32 | 3530 | 519.81 | 8849 | 4440 | 5740 | 4931 | 2.73 | 1.98 | 21.58 | 3.88 | -28.12 | 8.07 | 30.06 | 78.32 | #DIV/0! | #DIV/0! | -782.2 | #DIV/0! | #DIV/0! | 0.25 | 0.277274 | 0.317441 | 0.820913 | 92.0065 | 4.623095 | 1.175554 | 0.015565 | 0.003351 | 0.015424 | 0.157829 | 0.377362 | 0.018535 | 0.049273 | 0.060672 | 0.004 | 0 | 0.002165 | 0 | 0.000171 | 0.018722 | 0.007289 | 0.002 | 0.002 | 0.000836 | 0 | 0.02 | 0.016087 | 0 | 0.007943 | 0 | 0 | 7 | 0 | 28 | 5 | 8 | 21 | 0 | 4 | 0 | 2
V30706 | 68 | 68 | 0 | 6994 | 6994 | 12343 | 0.33 | 0.78 | 0.34 | 0.02 | 0.01 | 0 | 4.69 | 1.18 | 0.45 | 0 | 0.09 | 0 | 0 | 90.66 | 43357.26 | 43357.22 | 43357.12 | 43357.2 | 43357.27 | 3961 | 584.74 | 9145 | 5442 | 5921 | 5028 | 1.9 | 3.44 | 20.81 | -3.82 | -10.39 | -5.81 | 30.46 | 69.62 | #DIV/0! | #DIV/0! | -125.45 | #DIV/0! | #DIV/0! | 0.25 | 0.368072 | 0.342917 | 0.870425 | 91.770767 | 4.667009 | 1.159878 | 0.015047 | 0.003567 | 0.026515 | 0.201466 | 0.360051 | 0.017289 | 0.041164 | 0.071548 | 0.004 | 0 | 0.002908 | 0 | 0.00039 | 0.021849 | 0.007417 | 0.002 | 0.002 | 0.001249 | 0 | 0.02 | 0.014272 | 0 | 0.008201 | 0 | 0 | 7 | 0 | 26 | 0 | 8 | 20 | 0 | 6 | 0 | 1
V30710 | 63 | 63 | 0 | 7019 | 7019 | 12343 | 0.33 | 0.78 | 0.34 | 0.02 | 0.01 | 0 | 4.71 | 1.19 | 0.45 | 0 | 0.09 | 0 | 0 | 90.98 | 43357.55 | 43357.5 | 43357.4 | 43357.48 | 43357.55 | 3473 | 506.49 | 9260 | 4740 | 6014 | 5205 | -0.78 | 3.61 | 24.52 | -6.35 | -10.82 | 0.19 | 30.11 | 68.23 | #DIV/0! | #DIV/0! | -136.57 | #DIV/0! | #DIV/0! | 0.35 | 0.34739 | 0.351427 | 0.874591 | 91.676318 | 4.795016 | 1.158191 | 0.015145 | 0.003739 | 0.028289 | 0.210652 | 0.343571 | 0.037109 | 0.004069 | 0.071812 | 0.004 | 0 | 0.002542 | 0 | 0.000157 | 0.021253 | 0.00743 | 0.002 | 0.002 | 0.001282 | 0 | 0.02 | 0.014183 | 0 | 0.007833 | 0 | 0 | 7 | 0 | 10 | 0 | 8 | 31 | 0 | 6 | 0 | 1
V30711 | 59 | 59 | 0 | 6999 | 6999 | 12343 | 0.33 | 0.78 | 0.34 | 0.02 | 0.01 | 0 | 4.69 | 1.18 | 0.45 | 0 | 0.09 | 0 | 0 | 90.73 | 43357.62 | 43357.58 | 43357.47 | 43357.55 | 43357.63 | 3836 | 551.63 | 9675 | 5269 | 6489 | 5277 | -0.09 | 3.99 | 23.62 | -6.38 | -12.47 | -1.86 | 29.43 | 63.48 | #DIV/0! | #DIV/0! | -103.64 | #DIV/0! | #DIV/0! | 0.4 | 0.354373 | 0.351417 | 0.886962 | 91.632131 | 4.761761 | 1.153375 | 0.015275 | 0.00429 | 0.026952 | 0.181844 | 0.347342 | 0.027712 | 0.104305 | 0.065774 | 0.004 | 0 | 0.0026 | 0 | 0.000233 | 0.024459 | 0.007211 | 0.002 | 0.002 | 0.001307 | 0 | 0.02 | 0.014143 | 0 | 0.008534 | 0 | 0 | 7 | 0 | 13 | 0 | 9 | 23 | 0 | 6 | 0 | 1
V30775 | 35 | 35 | 0 | 6993 | 6993 | 12343 | 0.32 | 0.78 | 0.32 | 0.02 | 0.01 | 0 | 4.68 | 1.18 | 0.45 | 0 | 0.05 | 0 | 0 | 90.71 | 43364.54 | 43364.49 | 43364.39 | 43364.47 | 43364.54 | 4160 | 587.74 | 9046 | 5781 | 6035 | 5246 | -2.78 | 2.92 | 23.44 | -8.94 | -0.59 | -0.12 | 36.1 | 68.62 | #DIV/0! | #DIV/0! | -340.44 | #DIV/0! | #DIV/0! | 0.43 | 0.326877 | 0.359123 | 0.792737 | 91.670244 | 4.8856 | 1.164462 | 0.015033 | 0.004576 | 0.028792 | 0.204693 | 0.348144 | 0.03414 | 0.013431 | 0.06845 | 0.004 | 0 | 0.002549 | 0 | 0.000312 | 0.022975 | 0.007069 | 0.002 | 0.002 | 0.001096 | 0 | 0.02 | 0.013928 | 0 | 0.007769 | 0 | 0 | 7 | 0 | 0 | 0 | 8 | 12 | 0 | 6 | 0 | 2
V30777 | 33 | 33 | 0 | 6993 | 6993 | 12343 | 0.33 | 0.78 | 0.33 | 0.02 | 0.01 | 0 | 4.68 | 1.18 | 0.45 | 0 | 0.09 | 0 | 0 | 90.66 | 43364.68 | 43364.64 | 43364.54 | 43364.62 | 43364.68 | 4181 | 583.45 | 9093 | 5696 | 5890 | 4970 | -3.26 | 4.74 | 23.66 | -8.8 | -6.33 | 0.49 | 29.2 | 66.74 | #DIV/0! | #DIV/0! | -93.18 | #DIV/0! | #DIV/0! | 0.37 | 0.334557 | 0.359289 | 0.837981 | 91.670127 | 4.90569 | 1.142692 | 0.015274 | 0.003815 | 0.022302 | 0.183708 | 0.347134 | 0.018777 | 0.007714 | 0.068695 | 0.004 | 0 | 0.002518 | 0 | 0.00017 | 0.020154 | 0.007242 | 0.00201 | 0.002 | 0.000899 | 0 | 0.02 | 0.014823 | 0 | 0.00843 | 0 | 0 | 7 | 0 | 0 | 0 | 10 | 8 | 0 | 6 | 0 | 2
V30837 | 52 | 52 | 0 | 7013 | 7013 | 12343 | 0.33 | 0.68 | 0.37 | 0.02 | 0.01 | 0 | 4.7 | 1.19 | 0.44 | 0 | 0.16 | 0 | 0 | 90.93 | 43371.06 | 43371.02 | 43370.92 | 43371 | 43371.07 | 4055 | 574.28 | 8963 | 5212 | 5741 | 4884 | 0.93 | 4.86 | 15.54 | -3.2 | -16.29 | 9.98 | 26.45 | 64.41 | #DIV/0! | #DIV/0! | 5.58 | #DIV/0! | #DIV/0! | 0.17 | 0.33387 | 0.341344 | 0.803595 | 91.860844 | 4.712118 | 1.147553 | 0.014064 | 0.002807 | 0.020618 | 0.151006 | 0.372313 | 0.032762 | 0.062602 | 0.06151 | 0.004 | 0 | 0.003144 | 0 | 0.000194 | 0.021115 | 0.006599 | 0.002 | 0.002 | 0.00101 | 0 | 0.02 | 0.015073 | 0 | 0.007859 | 0 | 0 | 7 | 0 | 20 | 0 | 9 | 11 | 0 | 4 | 0 | 1
V30869 | 34 | 34 | 0 | 6978 | 6978 | 12343 | 0.32 | 0.67 | 0.36 | 0.02 | 0.01 | 0 | 4.68 | 1.18 | 0.43 | 0 | 0.19 | 0 | 0 | 90.47 | 43375.52 | 43375.48 | 43375.37 | 43375.46 | 43375.53 | 4037 | 584.56 | 8917 | 5640 | 5928 | 5179 | -3.33 | 4.06 | 12.41 | -7.74 | -33.18 | 10.24 | 11.26 | 45.79 | #DIV/0! | #DIV/0! | 26.02 | #DIV/0! | #DIV/0! | 0.46 | 0.332396 | 0.356129 | 0.902939 | 91.591725 | 4.917162 | 1.148729 | 0.015675 | 0.003109 | 0.01965 | 0.144606 | 0.379667 | 0.032609 | 0.008395 | 0.066477 | 0.004 | 0 | 0.003411 | 0 | 0.000244 | 0.019469 | 0.006843 | 0.002 | 0.002 | 0.000865 | 0 | 0.02 | 0.014298 | 0 | 0.0076 | 0 | 0 | 7 | 0 | 0 | 0 | 9 | 12 | 0 | 4 | 0 | 2
V30952 | 49 | 49 | 0 | 6917 | 6917 | 12343 | 0.32 | 0.68 | 0.36 | 0.02 | 0.01 | 0 | 4.65 | 1.17 | 0.43 | 0 | 0.16 | 0 | 0 | 89.67 | 43384.56 | 43384.52 | 43384.42 | 43384.51 | 43384.57 | 3921 | 570.24 | 9060 | 4973 | 5698 | 4891 | -2.13 | 1.85 | 16.45 | -2.93 | -9.1 | 10.18 | 24.66 | 70.28 | #DIV/0! | #DIV/0! | 6.64 | #DIV/0! | #DIV/0! | 0.27 | 0.332847 | 0.340562 | 0.757582 | 91.751693 | 4.870645 | 1.181999 | 0.014448 | 0.002412 | 0.022113 | 0.149782 | 0.368333 | 0.019555 | 0.049817 | 0.060023 | 0.004257 | 0 | 0.002077 | 0 | 0.000174 | 0.018392 | 0.006762 | 0.002 | 0.002 | 0.000932 | 0 | 0.02 | 0.012931 | 0 | 0.008666 | 0 | 0 | 7 | 0 | 0 | 0 | 5 | 30 | 0 | 4 | 0 | 3
V30953 | 91 | 91 | 0 | 7002 | 7002 | 12343 | 0.33 | 0.68 | 0.37 | 0.02 | 0.01 | 0 | 4.69 | 1.2 | 0.43 | 0 | 0.16 | 0 | 0 | 90.78 | 43384.63 | 43384.59 | 43384.49 | 43384.57 | 43384.65 | 3942 | 585.04 | 9416 | 5127 | 6295 | 4878 | -0.13 | -0.81 | 15.27 | -1.79 | -12.08 | 15.85 | 26.02 | 62.36 | #DIV/0! | #DIV/0! | 6.02 | #DIV/0! | #DIV/0! | 0.17 | 0.312535 | 0.336425 | 0.773553 | 91.856629 | 4.763249 | 1.225984 | 0.014242 | 0.003099 | 0.020692 | 0.149021 | 0.37294 | 0.033896 | 0.002322 | 0.059327 | 0.004 | 0 | 0.003158 | 0 | 0.000171 | 0.017308 | 0.0065 | 0.002 | 0.002 | 0.000929 | 0 | 0.02 | 0.012729 | 0 | 0.007291 | 0 | 0 | 7 | 11 | 12 | 4 | 2 | 42 | 0 | 8 | 0 | 5
V31091 | 50 | 50 | 0 | 6982 | 6982 | 12343 | 0.33 | 0.64 | 0.37 | 0.02 | 0.01 | 0 | 4.69 | 1.25 | 0.43 | 0 | 0.15 | 0 | 0 | 90.51 | 43398.99 | 43398.95 | 43398.85 | 43398.93 | 43399 | 4107 | 594.7 | 9233 | 5683 | 6170 | 4835 | 1.67 | -2.51 | 13.45 | -5.08 | -15.28 | 16.24 | 16.98 | 70.79 | #DIV/0! | #DIV/0! | 11.58 | #DIV/0! | #DIV/0! | 0.11 | 0.314339 | 0.348009 | 0.751288 | 91.896795 | 4.686693 | 1.297834 | 0.014586 | 0.002578 | 0.016357 | 0.132024 | 0.378078 | 0.011988 | 0.004032 | 0.061472 | 0.004 | 0 | 0.001906 | 0 | 0.000187 | 0.024151 | 0.006563 | 0.002 | 0.002 | 0.001091 | 0 | 0.02 | 0.014574 | 0 | 0.007456 | 0 | 0 | 7 | 0 | 21 | 2 | 0 | 16 | 0 | 3 | 0 | 1
V31092 | 23 | 23 | 0 | 6981 | 6981 | 12343 | 0.33 | 0.64 | 0.37 | 0.02 | 0.01 | 0 | 4.69 | 1.25 | 0.43 | 0 | 0.15 | 0 | 0 | 90.49 | 43399.06 | 43399.02 | 43398.92 | 43399.01 | 43399.07 | 4022 | 584.85 | 9467 | 5368 | 6014 | 4655 | -3.86 | -2.74 | 12.53 | -9.8 | -26.38 | 24.19 | 18.03 | 70.48 | #DIV/0! | #DIV/0! | 11.33 | #DIV/0! | #DIV/0! | 0.53 | 0.284516 | 0.363694 | 0.823696 | 91.50539 | 4.950737 | 1.30103 | 0.014402 | 0.002605 | 0.017504 | 0.132418 | 0.382153 | 0.021158 | 0.055535 | 0.062216 | 0.004 | 0 | 0.001861 | 0 | 0.000252 | 0.023809 | 0.00695 | 0.002 | 0.002 | 0.0011 | 0 | 0.02 | 0.013236 | 0 | 0.007738 | 0 | 0 | 7 | 0 | 0 | 4 | 0 | 9 | 0 | 2 | 0 | 1
V31096 | 79 | 79 | 0 | 6986 | 6986 | 12343 | 0.33 | 0.64 | 0.37 | 0.02 | 0.01 | 0 | 4.69 | 1.25 | 0.43 | 0 | 0.15 | 0 | 0 | 90.56 | 43399.35 | 43399.31 | 43399.21 | 43399.29 | 43399.36 | 3743 | 549.39 | 8999 | 5479 | 5973 | 5195 | -0.45 | 4.44 | 23.51 | 1.17 | -18.56 | 15.1 | 17.26 | 77.52 | #DIV/0! | #DIV/0! | -9.38 | #DIV/0! | #DIV/0! | 0.15 | 0.318558 | 0.327165 | 0.772236 | 91.859049 | 4.78495 | 1.20926 | 0.014534 | 0.001984 | 0.01737 | 0.163247 | 0.333931 | 0.021548 | 0.023849 | 0.068694 | 0.004 | 0 | 0.001861 | 0 | 0.000162 | 0.022891 | 0.007204 | 0.002 | 0.002 | 0.000935 | 0 | 0.02 | 0.014722 | 0 | 0.007852 | 0 | 0 | 7 | 20 | 9 | 1 | 4 | 29 | 0 | 6 | 0 | 3
V31102 | 83 | 83 | 0 | 7056 | 7056 | 12343 | 0.33 | 0.65 | 0.37 | 0.02 | 0.01 | 0 | 4.73 | 1.26 | 0.43 | 0 | 0.15 | 0 | 0 | 91.46 | 43399.75 | 43399.7 | 43399.61 | 43399.69 | 43399.76 | 4023 | 573.4 | 8738 | 4691 | 5619 | 4617 | -0.96 | 5.59 | 11.64 | -9.98 | -36.49 | 8.89 | 20.83 | 63.24 | #DIV/0! | #DIV/0! | 6.42 | #DIV/0! | #DIV/0! | 0.41 | 0.34242 | 0.364286 | 0.88839 | 91.621132 | 4.806966 | 1.20118 | 0.01392 | 0.003258 | 0.017633 | 0.139299 | 0.386399 | 0.035879 | 0.03207 | 0.061956 | 0.004 | 0 | 0.002645 | 0 | 0.000309 | 0.024317 | 0.006816 | 0.002 | 0.002 | 0.001028 | 0 | 0.02 | 0.014621 | 0 | 0.007475 | 0 | 0 | 7 | 20 | 26 | 0 | 4 | 23 | 0 | 2 | 0 | 1
V31142 | 51 | 51 | 0 | 7048 | 7048 | 12343 | 0.33 | 0.65 | 0.35 | 0.02 | 0.02 | 0 | 4.69 | 1.18 | 0.41 | 0 | 0 | 0 | 0 | 91.66 | 43404.73 | 43404.68 | 43404.63 | 43404.67 | 43404.73 | 4210 | 591.13 | 9287 | 5128 | 5721 | 4733 | 1.83 | 4.4 | 23.44 | -7.49 | -41.71 | 6.21 | 31.46 | 75.48 | #DIV/0! | #DIV/0! | #DIV/0! | #DIV/0! | #DIV/0! | 0.41 | 0.330311 | 0.353405 | 0.92917 | 91.914542 | 4.638355 | 1.140036 | 0.015572 | 0.004234 | 0.016373 | 0.139315 | 0.314868 | 0.014609 | 0.045322 | 0.060033 | 0.004 | 0 | 0.003857 | 0 | 0.000211 | 0.02154 | 0.006794 | 0.002 | 0.002 | 0.000993 | 0 | 0.02 | 0.014517 | 0 | 0.007944 | 0 | 0 | 7 | 2 | 24 | 0 | 10 | 0 | 0 | 8 | 0 | 0
V31200 | 90 | 90 | 0 | 7005 | 7005 | 12343 | 0.33 | 0.76 | 0.33 | 0.02 | 0.01 | 0 | 4.68 | 1.18 | 0.45 | 0 | 0.07 | 0 | 0 | 90.88 | 43413.27 | 43413.22 | 43413.17 | 43413.21 | 43413.28 | 3849 | 611.44 | 9004 | 4920 | 5853 | 4672 | 2.05 | 5.22 | 29.17 | -0.01 | -9.2 | -9.67 | 31.35 | 79.13 | #DIV/0! | #DIV/0! | -114.62 | #DIV/0! | #DIV/0! | 0.57 | 0.362644 | 0.329494 | 0.839129 | 91.549652 | 4.643355 | 1.136904 | 0.015524 | 0.002827 | 0.016912 | 0.150943 | 0.321534 | 0.009997 | 0.473078 | 0.06257 | 0.004 | 0 | 0.004476 | 0 | 0.000173 | 0.018331 | 0.007108 | 0.002 | 0.002 | 0.001071 | 0 | 0.02 | 0.015812 | 0 | 0.010466 | 0 | 0 | 7 | 0 | 25 | 0 | 10 | 38 | 0 | 8 | 0 | 2
V31206 | 104 | 104 | 0 | 6990 | 6990 | 12343 | 0.33 | 0.76 | 0.33 | 0.02 | 0.01 | 0 | 4.68 | 1.18 | 0.45 | 0 | 0.07 | 0 | 0 | 90.67 | 43413.7 | 43413.65 | 43413.6 | 43413.64 | 43413.7 | 3929 | 586.68 | 8879 | 5551 | 5676 | 4833 | 3.39 | -2.06 | 32.8 | 3.92 | -7.42 | -7.82 | 31.86 | 82.67 | #DIV/0! | #DIV/0! | -127.66 | #DIV/0! | #DIV/0! | 0.05 | 0.356734 | 0.31714 | 0.827138 | 92.008826 | 4.589577 | 1.226853 | 0.015426 | 0.002349 | 0.014753 | 0.160327 | 0.30572 | 0.007867 | 0.024098 | 0.062474 | 0.004 | 0 | 0.002817 | 0 | 0.000386 | 0.015363 | 0.006968 | 0.002 | 0.002 | 0.000879 | 0 | 0.02 | 0.018008 | 0 | 0.008299 | 0 | 0 | 7 | 0 | 33 | 0 | 3 | 49 | 0 | 10 | 0 | 2
V31207 | 84 | 84 | 0 | 7008 | 7008 | 12343 | 0.33 | 0.67 | 0.35 | 0.02 | 0.01 | 0 | 4.69 | 1.19 | 0.44 | 0 | 0.06 | 0 | 0 | 90.99 | 43413.77 | 43413.73 | 43413.67 | 43413.71 | 43413.78 | 3709 | 562.99 | 9326 | 5489 | 6067 | 4863 | 2.06 | -7.28 | 22.91 | -0.64 | -27.33 | 3.66 | 29.69 | 78.29 | #DIV/0! | #DIV/0! | -129.17 | #DIV/0! | #DIV/0! | 0.52 | 0.338098 | 0.332431 | 0.864368 | 91.673087 | 4.655193 | 1.288179 | 0.015257 | 0.00315 | 0.016929 | 0.13658 | 0.340509 | 0.013132 | 0.182765 | 0.057017 | 0.004 | 0 | 0.004881 | 0 | 0.000446 | 0.018764 | 0.006297 | 0.002 | 0.002 | 0.001085 | 0 | 0.02 | 0.015152 | 0 | 0.00868 | 0 | 0 | 7 | 0 | 23 | 0 | 0 | 46 | 0 | 6 | 0 | 2
V31208 | 81 | 81 | 0 | 6983 | 6983 | 12343 | 0.32 | 0.67 | 0.35 | 0.02 | 0.01 | 0 | 4.68 | 1.18 | 0.43 | 0 | 0.06 | 0 | 0 | 90.67 | 43413.84 | 43413.79 | 43413.74 | 43413.78 | 43413.84 | 3703 | 553.18 | 7955 | 5047 | 5114 | 4486 | 0.35 | -7.78 | 23.58 | -0.38 | -24.25 | 3.2 | 26.7 | 78.8 | #DIV/0! | #DIV/0! | -129.9 | #DIV/0! | #DIV/0! | 0.46 | 0.339716 | 0.331394 | 0.842008 | 91.729612 | 4.736032 | 1.293752 | 0.015885 | 0.003072 | 0.01866 | 0.137508 | 0.33713 | 0.023832 | 0.044264 | 0.062722 | 0.004 | 0 | 0.003732 | 0 | 0.000468 | 0.019986 | 0.006701 | 0.002 | 0.002 | 0.000941 | 0 | 0.02 | 0.016596 | 0 | 0.007989 | 0 | 0 | 7 | 0 | 15 | 0 | 0 | 49 | 0 | 8 | 0 | 2
V31209 | 76 | 76 | 0 | 6984 | 6984 | 12343 | 0.33 | 0.67 | 0.35 | 0.02 | 0.01 | 0 | 4.69 | 1.18 | 0.43 | 0 | 0.06 | 0 | 0 | 90.67 | 43413.9 | 43413.86 | 43413.8 | 43413.85 | 43413.91 | 3742 | 560.43 | 8231 | 4911 | 5308 | 4577 | 1.87 | -6.03 | 20.96 | 1.5 | -14.69 | 13.62 | 31.96 | 78.01 | #DIV/0! | #DIV/0! | -132.28 | #DIV/0! | #DIV/0! | 0.22 | 0.304526 | 0.325772 | 0.777229 | 91.940678 | 4.672198 | 1.272635 | 0.014742 | 0.003187 | 0.018393 | 0.138911 | 0.348648 | 0.018223 | 0.025805 | 0.059353 | 0.004 | 0 | 0.002551 | 0 | 0.000336 | 0.018513 | 0.006378 | 0.002 | 0.002 | 0.000917 | 0 | 0.02 | 0.015386 | 0 | 0.007619 | 0 | 0 | 7 | 0 | 23 | 3 | 0 | 35 | 0 | 6 | 0 | 2
V31326 | 91 | 91 | 0 | 7035 | 7035 | 12343 | 0.33 | 0.7 | 0.36 | 0.02 | 0.02 | 0 | 4.71 | 1.2 | 0.44 | 0 | 0.04 | 0 | 0 | 91.32 | 43426.34 | 43426.3 | 43426.24 | 43426.28 | 43426.34 | 4049 | 574.98 | 8520 | 5232 | 5423 | 4685 | -1.61 | 1.46 | 14.88 | -5.51 | -35.01 | 5.27 | 36.87 | 83.85 | #DIV/0! | #DIV/0! | -320.35 | #DIV/0! | #DIV/0! | 0.74 | 0.343778 | 0.348456 | 0.95433 | 91.446521 | 4.82765 | 1.189774 | 0.015056 | 0.002501 | 0.019037 | 0.149378 | 0.374737 | 0.026065 | 0.162273 | 0.060907 | 0.004 | 0 | 0.003452 | 0 | 0.000272 | 0.018147 | 0.006599 | 0.002 | 0.002 | 0.00092 | 0 | 0.02 | 0.013857 | 0 | 0.008291 | 0 | 0 | 7 | 25 | 14 | 0 | 15 | 20 | 0 | 8 | 0 | 2
V31339 | 76 | 76 | 0 | 6967 | 6967 | 12343 | 0.33 | 0.54 | 0.35 | 0.02 | 0.01 | 0 | 4.69 | 1.18 | 0.38 | 0 | 0.03 | 0 | 0 | 90.64 | 43427.23 | 43427.19 | 43427.12 | 43427.17 | 43427.23 | 3901 | 564.14 | 9038 | 5880 | 6060 | 5354 | -0.7 | 0.64 | 16.01 | -10.03 | -62.69 | 5.31 | 29.75 | 73.64 | #DIV/0! | #DIV/0! | -417.48 | #DIV/0! | #DIV/0! | 0.66 | 0.334673 | 0.36457 | 0.895038 | 91.721274 | 4.812733 | 1.197289 | 0.01571 | 0.004004 | 0.018627 | 0.148551 | 0.325525 | 0.020342 | 0.002166 | 0.058932 | 0.004 | 0 | 0.003128 | 0 | 0.000261 | 0.018926 | 0.006382 | 0.002 | 0.002 | 0.000874 | 0 | 0.02 | 0.015757 | 0 | 0.007237 | 0 | 0 | 7 | 25 | 6 | 0 | 4 | 24 | 0 | 8 | 0 | 2
V31341 | 98 | 98 | 0 | 6967 | 6967 | 12343 | 0.32 | 0.54 | 0.35 | 0.02 | 0.01 | 0 | 4.68 | 1.18 | 0.38 | 0 | 0.03 | 0 | 0 | 90.65 | 43427.36 | 43427.32 | 43427.26 | 43427.3 | 43427.37 | 3924 | 578.51 | 8101 | 4860 | 5384 | 4548 | 2.2 | 1.13 | 22.86 | -9.34 | -58.18 | 11.24 | 31.55 | 68.81 | #DIV/0! | #DIV/0! | -320.94 | #DIV/0! | #DIV/0! | 0.37 | 0.313348 | 0.361768 | 0.869213 | 91.999426 | 4.667298 | 1.187547 | 0.015288 | 0.004733 | 0.015557 | 0.120837 | 0.298447 | 0.013368 | 0.002708 | 0.051379 | 0.004 | 0 | 0.003223 | 0 | 0.000192 | 0.019148 | 0.006072 | 0.002 | 0.002 | 0.000877 | 0 | 0.02 | 0.014352 | 0 | 0.007222 | 0 | 0 | 7 | 28 | 20 | 2 | 5 | 25 | 0 | 11 | 0 | 0
V31408 | 50 | 50 | 0 | 6951 | 6951 | 12343 | 0.32 | 0.66 | 0.35 | 0.02 | 0.01 | 0 | 4.67 | 1.18 | 0.45 | 0 | 0.1 | 0 | 0 | 90.17 | 43434.16 | 43434.12 | 43434.07 | 43434.11 | 43434.17 | 3740 | 569.95 | 8169 | 4889 | 5288 | 4322 | 1.53 | 6.71 | 20.88 | -0.28 | -26.13 | 4.92 | 20.74 | 69.45 | #DIV/0! | #DIV/0! | -54.31 | #DIV/0! | #DIV/0! | 0.22 | 0.343851 | 0.331491 | 0.854179 | 91.866849 | 4.694448 | 1.119225 | 0.016347 | 0.003454 | 0.019077 | 0.155675 | 0.367072 | 0.019649 | 0.063955 | 0.062184 | 0.004 | 0 | 0.003659 | 0 | 0.000195 | 0.020787 | 0.006711 | 0.002 | 0.002 | 0.00095 | 0 | 0.02 | 0.014446 | 0 | 0.007795 | 0 | 0 | 7 | 0 | 19 | 0 | 13 | 6 | 0 | 3 | 0 | 2
V31743 | 48 | 48 | 0 | 7058 | 7058 | 12343 | 0.33 | 0.75 | 0.36 | 0.02 | 0.01 | 0 | 4.74 | 1.2 | 0.46 | 0 | 0.09 | 0 | 0 | 91.49 | 43483 | 43482.96 | 43482.9 | 43482.95 | 43483.01 | 3772 | 556.51 | 8676 | 5198 | 5545 | 4540 | 1.7 | 6.9 | 27.66 | -8.51 | -20.4 | 12.13 | 27.72 | 62.37 | #DIV/0! | #DIV/0! | -114.72 | #DIV/0! | #DIV/0! | 0.15 | 0.318355 | 0.359583 | 0.903091 | 91.863274 | 4.68623 | 1.119991 | 0.015671 | 0.004594 | 0.017409 | 0.189001 | 0.337711 | 0.02739 | 0.002707 | 0.070366 | 0.004 | 0 | 0.002344 | 0 | 0.000301 | 0.020207 | 0.007728 | 0.002 | 0.002 | 0.000884 | 0 | 0.02 | 0.018547 | 0 | 0.006617 | 0 | 0 | 7 | 0 | 20 | 1 | 12 | 2 | 0 | 6 | 0 | 0
V31816 | 47 | 47 | 0 | 6975 | 6975 | 12343 | 0.32 | 0.75 | 0.34 | 0.02 | 0.01 | 0 | 4.68 | 1.19 | 0.45 | 0 | 0.16 | 0 | 0 | 90.35 | 43490.41 | 43490.37 | 43490.31 | 43490.35 | 43490.42 | 3887 | 567.2 | 9262 | 5457 | 5901 | 5108 | -2.64 | -4.53 | 10.26 | -6.17 | -6.44 | 18.91 | 21.74 | 68.11 | #DIV/0! | #DIV/0! | 3.97 | #DIV/0! | #DIV/0! | 0.34 | 0.284313 | 0.350789 | 0.817285 | 91.624194 | 4.888863 | 1.263105 | 0.016502 | 0.003276 | 0.019973 | 0.151855 | 0.409155 | 0.017459 | 0.001702 | 0.067765 | 0.004 | 0 | 0.001777 | 0 | 0.00015 | 0.020001 | 0.007161 | 0.002 | 0.002 | 0.000881 | 0 | 0.02 | 0.018461 | 0 | 0.007333 | 0 | 0 | 7 | 0 | 15 | 4 | 0 | 19 | 0 | 0 | 0 | 2
V32166 | 43.5 | 43.5 | 0 | 6766 | 6766 | 12343 | 0.32 | 0.73 | 0.34 | 0.02 | 0.01 | 0.02 | 4.55 | 1.15 | 0.4 | 0.13 | 0.14 | 0 | 0 | 87.55 | 43524.8 | 43524.76 | 43524.7 | 43524.74 | 43524.81 | 4098 | 603.45 | 8306 | 5475 | 5660 | 4804 | 0.7 | 2.33 | 19.71 | -5.76 | -9 | 18.38 | 11.37 | 23.49 | -51.31 | -1.09 | 0.43 | #DIV/0! | #DIV/0! | 0.05 | 0.290801 | 0.3528 | 0.834964 | 91.781641 | 4.7369 | 1.175119 | 0.015633 | 0.004792 | 0.024335 | 0.142509 | 0.338621 | 0.138872 | 0.003276 | 0.068717 | 0.004 | 0 | 0.002007 | 0 | 0.000291 | 0.023098 | 0.006724 | 0.002 | 0.002 | 0.000994 | 0 | 0.02 | 0.023221 | 0 | 0.006685 | 0 | 0 | 5 | 0 | 14.7 | 3.3 | 6.1 | 8.3 | 0 | 5.6 | 0 | 0.5
V32167 | 35.2 | 35.2 | 0 | 6811 | 6811 | 12343 | 0.32 | 0.74 | 0.34 | 0.02 | 0.01 | 0.02 | 4.58 | 1.16 | 0.41 | 0.13 | 0.14 | 0 | 0 | 88.12 | 43524.87 | 43524.83 | 43524.77 | 43524.81 | 43524.88 | 4005 | 585.53 | 8460 | 5593 | 5771 | 5001 | -0.19 | 3.71 | 13.59 | -7.19 | -11.7 | 12.12 | 17.65 | 27.29 | -54.51 | -4.72 | -1.13 | #DIV/0! | #DIV/0! | 0.18 | 0.313362 | 0.357824 | 0.857417 | 91.663255 | 4.780158 | 1.159115 | 0.014537 | 0.004543 | 0.024685 | 0.145455 | 0.365443 | 0.142909 | 0.001851 | 0.076456 | 0.004 | 0 | 0.00195 | 0 | 0.000257 | 0.022872 | 0.006994 | 0.002 | 0.002 | 0.000996 | 0 | 0.02 | 0.025055 | 0 | 0.006867 | 0 | 0 | 7 | 0 | 9.8 | 1.2 | 7.5 | 5.8 | 0 | 3.3 | 0 | 0.6
V32173 | 44.3 | 44.3 | 0 | 6983 | 6983 | 12343 | 0.33 | 0.73 | 0.35 | 0.02 | 0.01 | 0.02 | 4.69 | 1.18 | 0.4 | 0.13 | 0.14 | 0 | 0 | 90.4 | 43525.3 | 43525.26 | 43525.19 | 43525.23 | 43525.31 | 4157 | 582.62 | 10345 | 6479 | 7121 | 6043 | -0.15 | -2.58 | 16.75 | -7.08 | -6.04 | 18.62 | 1.97 | 32.28 | -74.91 | -24.27 | 2.12 | #DIV/0! | #DIV/0! | 0.18 | 0.288789 | 0.35699 | 0.790841 | 91.711322 | 4.777275 | 1.229481 | 0.016934 | 0.004124 | 0.027232 | 0.138208 | 0.341318 | 0.165257 | 0.001834 | 0.06362 | 0.004 | 0 | 0.001872 | 0 | 0.000144 | 0.017761 | 0.006761 | 0.002 | 0.002 | 0.000867 | 0 | 0.02 | 0.024447 | 0 | 0.006926 | 0 | 0 | 7 | 0 | 12.1 | 4.2 | 1.1 | 13.2 | 0 | 6.2 | 0 | 0.5
V32176 | 53.6 | 53.6 | 0 | 7023 | 7023 | 12343 | 0.33 | 0.76 | 0.37 | 0.02 | 0.01 | 0 | 4.71 | 1.19 | 0.45 | 0 | 0.12 | 0 | 0 | 91 | 43525.57 | 43525.52 | 43525.46 | 43525.5 | 43525.57 | 4090 | 579.98 | 9525 | 6205 | 6494 | 5556 | 0.57 | 3.4 | 25.98 | -6.65 | -7.36 | 18.87 | 17.37 | 60.1 | #DIV/0! | #DIV/0! | -60.18 | #DIV/0! | #DIV/0! | 0.09 | 0.305863 | 0.354172 | 0.824507 | 91.86938 | 4.729794 | 1.16255 | 0.016213 | 0.003341 | 0.018746 | 0.199222 | 0.336432 | 0.031549 | 0.004574 | 0.061903 | 0.004 | 0 | 0.002048 | 0 | 0.000422 | 0.019478 | 0.006574 | 0.002 | 0.002 | 0.000825 | 0 | 0.02 | 0.016952 | 0 | 0.007454 | 0 | 0 | 7 | 0 | 17.2 | 3.3 | 8.1 | 10.1 | 0 | 7.2 | 0 | 0.7
V32238 | 41.3 | 41.3 | 0 | 6985 | 6985 | 12343 | 0.33 | 0.71 | 0.35 | 0.02 | 0.01 | 0 | 4.69 | 1.18 | 0.39 | 0 | 0.11 | 0 | 0 | 90.63 | 43533.21 | 43533.17 | 43533.11 | 43533.15 | 43533.22 | 3930 | 567.26 | 9328 | 6082 | 6239 | 5478 | -2.39 | 0.54 | 1.58 | -2.81 | -31.32 | 13.34 | 16.22 | 63.24 | #DIV/0! | #DIV/0! | -32.8 | #DIV/0! | #DIV/0! | 0.55 | 0.310473 | 0.340702 | 0.949309 | 91.576252 | 4.880988 | 1.194168 | 0.017057 | 0.003416 | 0.016007 | 0.146019 | 0.391428 | 0.021005 | 0.001996 | 0.064933 | 0.004 | 0 | 0.002092 | 0 | 0.000434 | 0.020548 | 0.006717 | 0.002 | 0.002 | 0.001004 | 0 | 0.02 | 0.019476 | 0 | 0.007976 | 0 | 0 | 7 | 0 | 15 | 1.1 | 4 | 10 | 0 | 1.2 | 0 | 3
V32437 | 57 | 57 | 0 | 6680 | 6680 | 12343 | 0.31 | 0.67 | 0.34 | 0.02 | 0.01 | 0 | 4.49 | 1.13 | 0.38 | 0 | 0.07 | 0 | 0 | 86.71 | 43553.82 | 43553.78 | 43553.72 | 43553.76 | 43553.83 | 3936 | 571.01 | 8898 | 5360 | 5687 | 4530 | 0.25 | -1.72 | 9.38 | 0.84 | -17.12 | 14.1 | 27.95 | 68.09 | #DIV/0! | #DIV/0! | -156.9 | #DIV/0! | #DIV/0! | 0.39 | 0.314141 | 0.328591 | 0.82938 | 91.759287 | 4.753963 | 1.224256 | 0.016236 | 0.003895 | 0.02301 | 0.178059 | 0.363575 | 0.041543 | 0.002034 | 0.076165 | 0.004 | 0 | 0.001935 | 0 | 0.000262 | 0.019584 | 0.007219 | 0.002 | 0.002 | 0.000956 | 0 | 0.02 | 0.021416 | 0 | 0.006494 | 0 | 0 | 7 | 0 | 12.3 | 1.5 | 1.4 | 28.9 | 0 | 3.4 | 0 | 2.5
V32502 | 47.5 | 47.5 | 0 | 6714 | 6714 | 12343 | 0.31 | 0.69 | 0.38 | 0.02 | 0.01 | 0 | 4.51 | 1.12 | 0.37 | 0 | 0.07 | 0 | 0 | 87.12 | 43559.96 | 43559.92 | 43559.82 | 43559.9 | 43559.97 | 3960 | 588.85 | 8267 | 5220 | 5593 | 4685 | -0.85 | 1.85 | 9.43 | -0.52 | -28.25 | 18.65 | 37.12 | 75.79 | #DIV/0! | #DIV/0! | -122.46 | #DIV/0! | #DIV/0! | 0.44 | 0.323672 | 0.333004 | 0.934944 | 91.686671 | 4.807521 | 1.158815 | 0.014979 | 0.003172 | 0.018154 | 0.166495 | 0.353705 | 0.029199 | 0.002342 | 0.080956 | 0.004 | 0 | 0.002235 | 0 | 0.000252 | 0.020326 | 0.007371 | 0.002 | 0.002 | 0.000869 | 0 | 0.02 | 0.02044 | 0 | 0.006877 | 0 | 0 | 7 | 0 | 6.2 | 0.2 | 7.4 | 20 | 0 | 4.1 | 0 | 2.6
V32571 | 45.8 | 45.8 | 0 | 6988 | 6988 | 12343 | 0.33 | 0.72 | 0.38 | 0.02 | 0.01 | 0 | 4.7 | 1.19 | 0.39 | 0 | 0.08 | 0 | 0 | 90.65 | 43566.95 | 43566.9 | 43566.8 | 43566.89 | 43566.96 | 4091 | 589.14 | 9238 | 5639 | 6232 | 4676 | -1.2 | 1.69 | 10.06 | -3.98 | -19.79 | 4.97 | 32 | 59.53 | #DIV/0! | #DIV/0! | -113.62 | #DIV/0! | -707.93 | 0.46 | 0.362484 | 0.347044 | 0.872787 | 91.641013 | 4.827585 | 1.192125 | 0.01462 | 0.004655 | 0.01965 | 0.167059 | 0.359482 | 0.029497 | 0.003376 | 0.072915 | 0.004 | 0 | 0.003032 | 0 | 0.000218 | 0.021466 | 0.007327 | 0.002 | 0.002 | 0.000968 | 0 | 0.02 | 0.017582 | 0 | 0.007115 | 0 | 0 | 7 | 0 | 4 | 0 | 4.3 | 24.7 | 0 | 3.9 | 0 | 1.9
V32573 | 54.7 | 54.7 | 0 | 6982 | 6982 | 12343 | 0.33 | 0.72 | 0.35 | 0.02 | 0.01 | 0 | 4.69 | 1.18 | 0.44 | 0 | 0.07 | 0 | 0 | 90.57 | 43567.09 | 43567.05 | 43566.95 | 43567.03 | 43567.1 | 3814 | 538.47 | 9245 | 5265 | 5907 | 5028 | 0.37 | 2.24 | 16.45 | -3.85 | -22.83 | 7.61 | 30.87 | 65.77 | #DIV/0! | #DIV/0! | -123.36 | #DIV/0! | #DIV/0! | 0.34 | 0.330781 | 0.34384 | 0.893404 | 91.751529 | 4.744958 | 1.172843 | 0.014952 | 0.003909 | 0.01884 | 0.164975 | 0.37457 | 0.032832 | 0.004663 | 0.067385 | 0.004 | 0 | 0.00294 | 0 | 0.000407 | 0.01982 | 0.006679 | 0.002 | 0.002 | 0.000883 | 0 | 0.02 | 0.014345 | 0 | 0.007445 | 0 | 0 | 7 | 0 | 13.6 | 0 | 6.8 | 22.6 | 0 | 2.4 | 0 | 2.3
V32574 | 36.7 | 36.7 | 0 | 6982 | 6982 | 12343 | 0.33 | 0.72 | 0.35 | 0.02 | 0.01 | 0 | 4.69 | 1.18 | 0.44 | 0 | 0.07 | 0 | 0 | 90.57 | 43567.16 | 43567.12 | 43567.02 | 43567.1 | 43567.17 | 3997 | 574.61 | 9535 | 5766 | 6080 | 5159 | -3.11 | -0.71 | 14.73 | -5.84 | -21.79 | 3.43 | 33.74 | 60.58 | #DIV/0! | #DIV/0! | -117.5 | #DIV/0! | #DIV/0! | 0.59 | 0.345739 | 0.350417 | 0.885869 | 91.527371 | 4.910759 | 1.208205 | 0.01433 | 0.004502 | 0.018523 | 0.160651 | 0.382284 | 0.033581 | 0.002778 | 0.073033 | 0.004 | 0 | 0.002999 | 0 | 0.000228 | 0.019263 | 0.007056 | 0.002 | 0.002 | 0.000937 | 0 | 0.02 | 0.01582 | 0 | 0.007656 | 0 | 0 | 7 | 0 | 0 | 0 | 2.8 | 23.2 | 0 | 1.6 | 0 | 2.1
V32575 | 36.1 | 36.1 | 0 | 6982 | 6982 | 12343 | 0.33 | 0.72 | 0.35 | 0.02 | 0.01 | 0 | 4.69 | 1.18 | 0.44 | 0 | 0.07 | 0 | 0 | 90.57 | 43567.24 | 43567.2 | 43567.1 | 43567.18 | 43567.25 | 4015 | 574.31 | 9210 | 5758 | 6119 | 5012 | -2.29 | -6.02 | 10.1 | -2.98 | -19.45 | 12.15 | 31.09 | 68.72 | #DIV/0! | #DIV/0! | -105.79 | #DIV/0! | #DIV/0! | 0.55 | 0.314533 | 0.340943 | 0.868803 | 91.555624 | 4.871813 | 1.271905 | 0.014905 | 0.003572 | 0.017859 | 0.151998 | 0.403007 | 0.033009 | 0.001796 | 0.071555 | 0.004 | 0 | 0.002467 | 0 | 0.000232 | 0.017524 | 0.006772 | 0.002 | 0.002 | 0.000943 | 0 | 0.02 | 0.015636 | 0 | 0.007104 | 0 | 0 | 7 | 0 | 10 | 1.2 | 0 | 15.3 | 0 | 0 | 0 | 2.6
V32581 | 49.3 | 49.3 | 0 | 7008 | 7008 | 12343 | 0.33 | 0.72 | 0.38 | 0.02 | 0.01 | 0 | 4.69 | 1.19 | 0.39 | 0 | 0.08 | 0 | 0 | 90.94 | 43567.79 | 43567.75 | 43567.65 | 43567.73 | 43567.8 | 4111 | 587.71 | 8937 | 5193 | 5892 | 5025 | -1.76 | -0.79 | 8.09 | -3.83 | -10.09 | 12.67 | 31.17 | 60.06 | #DIV/0! | #DIV/0! | -124.5 | #DIV/0! | -587.12 | 0.42 | 0.332822 | 0.34548 | 0.801152 | 91.706957 | 4.837236 | 1.213469 | 0.014756 | 0.00458 | 0.018176 | 0.175309 | 0.365503 | 0.029453 | 0.002863 | 0.067986 | 0.004 | 0 | 0.002841 | 0 | 0.000235 | 0.020183 | 0.006971 | 0.002 | 0.002 | 0.001081 | 0 | 0.02 | 0.017574 | 0 | 0.007373 | 0 | 0 | 7 | 0 | 13 | 0 | 2.4 | 21.6 | 0 | 3.2 | 0 | 2.1
V32682 | 46.8 | 46.8 | 0 | 6709 | 6709 | 12343 | 0.32 | 0.74 | 0.36 | 0.02 | 0.01 | 0 | 4.51 | 1.14 | 0.37 | 0 | 0.09 | 0 | 0 | 86.97 | 43580.89 | 43580.85 | 43580.74 | 43580.82 | 43580.9 | 3901 | 594.39 | 9966 | 6215 | 6686 | 5781 | 2.02 | -5.18 | 10.22 | -4.36 | -14.61 | 26.91 | 28.78 | 69.24 | #DIV/0! | #DIV/0! | -56.36 | #DIV/0! | #DIV/0! | 0.21 | 0.281685 | 0.348286 | 0.892987 | 91.804544 | 4.67561 | 1.26312 | 0.015168 | 0.003263 | 0.017984 | 0.154678 | 0.35595 | 0.03029 | 0.004633 | 0.070631 | 0.004 | 0 | 0.002169 | 0 | 0.000422 | 0.02069 | 0.006766 | 0.002 | 0.002 | 0.000953 | 0 | 0.02 | 0.014644 | 0 | 0.007528 | 0 | 0 | 7 | 0 | 19 | 4.1 | 0 | 12 | 0 | 4.2 | 0 | 0.5
V32730 | 47.8 | 47.8 | 0 | 6689 | 6689 | 12343 | 0.31 | 0.68 | 0.37 | 0.02 | 0.01 | 0 | 4.49 | 1.14 | 0.44 | 0 | 0.19 | 0 | 0 | 86.6 | 43587.42 | 43587.38 | 43587.28 | 43587.36 | 43587.42 | 3958 | 594.74 | 8672 | 5005 | 5709 | 5011 | 0.36 | 2.07 | 18.36 | 4.9 | -20.64 | 27.34 | 33.12 | 80.74 | #DIV/0! | #DIV/0! | 24.03 | #DIV/0! | #DIV/0! | 0.03 | 0.285794 | 0.314612 | 0.873248 | 91.850094 | 4.745029 | 1.185418 | 0.014751 | 0.002279 | 0.016876 | 0.155051 | 0.37873 | 0.026692 | 0.001342 | 0.068922 | 0.004 | 0 | 0.00191 | 0 | 0.000283 | 0.016276 | 0.006927 | 0.002 | 0.002 | 0.000921 | 0 | 0.02 | 0.01971 | 0 | 0.007135 | 0 | 0 | 7 | 0 | 12.7 | 3.9 | 5.1 | 14.2 | 0 | 1.9 | 0 | 3
V32731 | 40 | 40 | 0 | 6684 | 6684 | 12343 | 0.31 | 0.68 | 0.37 | 0.02 | 0.01 | 0 | 4.49 | 1.14 | 0.44 | 0 | 0.19 | 0 | 0 | 86.53 | 43587.48 | 43587.44 | 43587.34 | 43587.43 | 43587.49 | 3952 | 589.76 | 8553 | 5395 | 5529 | 4813 | -0.23 | 0.08 | 20.57 | -3.04 | -22.46 | 28.2 | 25.98 | 79.27 | #DIV/0! | #DIV/0! | 23.88 | #DIV/0! | #DIV/0! | 0.13 | 0.282447 | 0.341119 | 0.887043 | 91.755335 | 4.776685 | 1.2104 | 0.015946 | 0.002281 | 0.019188 | 0.155473 | 0.368734 | 0.029228 | 0.001471 | 0.068887 | 0.004 | 0 | 0.001926 | 0 | 0.000245 | 0.018152 | 0.00686 | 0.002 | 0.002 | 0.000904 | 0 | 0.02 | 0.02207 | 0 | 0.007607 | 0 | 0 | 7 | 0 | 9 | 4.1 | 1.9 | 13.1 | 0 | 3.2 | 0 | 1.7
V32732 | 38.7 | 38.7 | 0 | 6704 | 6704 | 12343 | 0.31 | 0.68 | 0.37 | 0.02 | 0.01 | 0 | 4.5 | 1.14 | 0.44 | 0 | 0.19 | 0 | 0 | 86.79 | 43587.55 | 43587.51 | 43587.41 | 43587.49 | 43587.56 | 3990 | 589.19 | 8611 | 5700 | 5863 | 5147 | -0.4 | -3.66 | 7.27 | -0.27 | -18.2 | 27.68 | 27.88 | 79.99 | #DIV/0! | #DIV/0! | 19.36 | #DIV/0! | #DIV/0! | 0.22 | 0.284426 | 0.33156 | 0.855452 | 91.67833 | 4.77776 | 1.253873 | 0.015906 | 0.00237 | 0.019699 | 0.164542 | 0.430046 | 0.028005 | 0.001799 | 0.074584 | 0.004 | 0 | 0.002026 | 0 | 0.000202 | 0.015244 | 0.006939 | 0.002 | 0.002 | 0.000883 | 0 | 0.02 | 0.021031 | 0 | 0.007323 | 0 | 0 | 7 | 0 | 9.1 | 4.4 | 0 | 16.2 | 0 | 0 | 0 | 2
V32734 | 49.4 | 49.4 | 0 | 6719 | 6719 | 12343 | 0.31 | 0.68 | 0.38 | 0.02 | 0.01 | 0 | 4.5 | 1.15 | 0.44 | 0 | 0.19 | 0 | 0 | 86.99 | 43587.71 | 43587.67 | 43587.56 | 43587.64 | 43587.71 | 3946 | 588.87 | 9269 | 5622 | 6498 | 5668 | -0.35 | 0.95 | 21.9 | -2.77 | -12.89 | 27.63 | 35.1 | 82.05 | #DIV/0! | #DIV/0! | 16.31 | #DIV/0! | #DIV/0! | 0.08 | 0.287547 | 0.339822 | 0.815975 | 91.805032 | 4.770149 | 1.200559 | 0.016133 | 0.002671 | 0.029 | 0.165967 | 0.362293 | 0.048314 | 0.001594 | 0.074293 | 0.004 | 0 | 0.001698 | 0 | 0.000202 | 0.016596 | 0.006868 | 0.002 | 0.002 | 0.00094 | 0 | 0.02 | 0.019588 | 0 | 0.006758 | 0 | 0 | 7 | 0 | 10.8 | 3.5 | 3.6 | 19.4 | 0 | 3.4 | 0 | 1.7
V32738 | 34.2 | 34.2 | 0 | 6980 | 6980 | 12343 | 0.33 | 0.68 | 0.39 | 0.02 | 0.01 | 0 | 4.68 | 1.19 | 0.44 | 0 | 0.19 | 0 | 0 | 90.42 | 43588 | 43587.96 | 43587.86 | 43587.94 | 43588.01 | 4135 | 581.9 | 8867 | 5133 | 5817 | 4853 | -0.91 | -0.48 | 10.7 | -4.97 | -26.49 | 23.36 | 34.02 | 80.34 | #DIV/0! | #DIV/0! | 19.55 | #DIV/0! | #DIV/0! | 0.27 | 0.301912 | 0.34755 | 0.878903 | 91.689803 | 4.805632 | 1.212918 | 0.015442 | 0.002573 | 0.019329 | 0.152719 | 0.396587 | 0.031887 | 0.001809 | 0.067212 | 0.004 | 0 | 0.002545 | 0 | 0.000177 | 0.014478 | 0.006653 | 0.002 | 0.002 | 0.000915 | 0 | 0.02 | 0.016206 | 0 | 0.00675 | 0 | 0 | 7 | 0 | 6.1 | 2.5 | 2.2 | 14.1 | 0 | 0.5 | 0 | 1.8
V32740 | 23.2 | 23.2 | 0 | 6980 | 6980 | 12343 | 0.33 | 0.68 | 0.39 | 0.02 | 0.01 | 0 | 4.68 | 1.19 | 0.44 | 0 | 0.19 | 0 | 0 | 90.42 | 43588.15 | 43588.11 | 43588 | 43588.09 | 43588.16 | 4077 | 580.36 | 9268 | 5179 | 5977 | 4965 | -1.63 | -2.36 | 10.84 | -6.9 | -29.58 | 17.05 | 30.44 | 74.11 | #DIV/0! | #DIV/0! | 15.67 | #DIV/0! | #DIV/0! | 0.42 | 0.326748 | 0.353926 | 0.900371 | 91.557621 | 4.839868 | 1.235671 | 0.016281 | 0.003389 | 0.021155 | 0.160087 | 0.395963 | 0.039919 | 0.002866 | 0.06811 | 0.004 | 0 | 0.0025 | 0 | 0.00017 | 0.014129 | 0.006782 | 0.002 | 0.002 | 0.000887 | 0 | 0.02 | 0.019125 | 0 | 0.006431 | 0 | 0 | 7 | 0 | 1.8 | 0 | 0 | 11.8 | 0 | 0.7 | 0 | 1.9
V32876 | 33.4 | 33.4 | 0 | 6970 | 6970 | 12343 | 0.33 | 0.71 | 0.38 | 0.02 | 0.01 | 0 | 4.69 | 1.19 | 0.39 | 0 | 0.08 | 0 | 0 | 90.41 | 43602.28 | 43602.24 | 43602.14 | 43602.22 | 43602.3 | 4084 | 587.12 | 9716 | 5767 | 6380 | 5020 | -0.83 | -6.38 | -0.91 | 4.21 | -19.67 | 19.96 | 28.67 | 68.58 | #DIV/0! | #DIV/0! | -81.23 | #DIV/0! | -1154.6 | 0.47 | 0.308441 | 0.318128 | 0.861953 | 91.629221 | 4.817012 | 1.285335 | 0.016293 | 0.003815 | 0.019958 | 0.14983 | 0.400066 | 0.031088 | 0.001512 | 0.074272 | 0.004 | 0 | 0.001882 | 0 | 0.000177 | 0.021155 | 0.007087 | 0.002 | 0.002 | 0.000914 | 0 | 0.02 | 0.016138 | 0 | 0.007723 | 0 | 0 | 7 | 0 | 5.2 | 1.7 | 0 | 15.5 | 0 | 0.2 | 0 | 3.8
V32878 | 32.7 | 32.7 | 0 | 6980 | 6980 | 12343 | 0.33 | 0.71 | 0.38 | 0.02 | 0.01 | 0 | 4.69 | 1.19 | 0.39 | 0 | 0.08 | 0 | 0 | 90.56 | 43602.44 | 43602.4 | 43602.29 | 43602.38 | 43602.45 | 4195 | 630.16 | 9804 | 5638 | 6690 | 5389 | -1.77 | 10.44 | 6.58 | 1.82 | -30.93 | 16.48 | 31.53 | 71.25 | #DIV/0! | #DIV/0! | -70.44 | #DIV/0! | -1969.9 | 0.37 | 0.321799 | 0.325449 | 0.940823 | 91.73684 | 4.85135 | 1.079761 | 0.01563 | 0.003491 | 0.018198 | 0.140402 | 0.369441 | 0.025388 | 0.002491 | 0.079172 | 0.004 | 0 | 0.002297 | 0 | 0.000171 | 0.022523 | 0.007488 | 0.002 | 0.002 | 0.000803 | 0 | 0.02 | 0.021021 | 0 | 0.007463 | 0 | 0 | 7 | 0 | 2 | 0.4 | 16.8 | 0 | 0 | 2.9 | 0 | 3.6
V32879 | 16 | 16 | 0 | 6980 | 6980 | 12343 | 0.33 | 0.71 | 0.38 | 0.02 | 0.01 | 0 | 4.69 | 1.19 | 0.39 | 0 | 0.08 | 0 | 0 | 90.56 | 43602.52 | 43602.48 | 43602.37 | 43602.45 | 43602.53 | 4195 | 602.04 | 9745 | 5926 | 6381 | 5238 | -0.71 | -2.24 | -1.79 | 0.1 | -30.77 | 13.95 | 26.76 | 70.15 | #DIV/0! | #DIV/0! | -87.73 | #DIV/0! | -2041.36 | 0.55 | 0.331539 | 0.331138 | 0.939619 | 91.576961 | 4.800986 | 1.232668 | 0.016717 | 0.003624 | 0.018572 | 0.154649 | 0.402569 | 0.029049 | 0.002577 | 0.072659 | 0.004 | 0 | 0.002038 | 0 | 0.000186 | 0.020746 | 0.007138 | 0.002 | 0.002 | 0.000883 | 0 | 0.02 | 0.020079 | 0 | 0.007603 | 0 | 0 | 7 | 0 | 6.2 | 0 | 0 | 0 | 0 | 0 | 0 | 2.8
V32985 | 79.5 | 79.5 | 0 | 6701 | 6701 | 12343 | 0.31 | 0.68 | 0.37 | 0.02 | 0.01 | 0 | 4.48 | 1.13 | 0.45 | 0 | 0.13 | 0 | 0 | 86.85 | 43614.52 | 43614.48 | 43614.37 | 43614.46 | 43614.53 | 4062 | 598.85 | 9455 | 5577 | 6809 | 5602 | 0.51 | 0.32 | 26.74 | -6.71 | -24.23 | 10.18 | 14.24 | 49.4 | #DIV/0! | #DIV/0! | -18.12 | #DIV/0! | #DIV/0! | 0.18 | 0.347764 | 0.352084 | 0.891406 | 91.816549 | 4.723579 | 1.193567 | 0.016895 | 0.00408 | 0.014836 | 0.161168 | 0.347972 | 0.022343 | 0.00326 | 0.070334 | 0.003317 | 0 | 0.001502 | 0 | 0.000639 | 0.00352 | 0.004828 | 0.00034 | 0.001423 | 0.000627 | 0 | 0.001 | 0.015382 | 0 | 0.001584 | 0 | 0 | 7 | 30 | 15.6 | 0 | 4.2 | 17.6 | 0 | 4.5 | 0 | 0.6
V32988 | 69.1 | 69.1 | 0 | 6681 | 6681 | 12343 | 0.31 | 0.68 | 0.36 | 0.02 | 0.01 | 0 | 4.48 | 1.13 | 0.45 | 0 | 0.13 | 0 | 0 | 86.57 | 43614.75 | 43614.71 | 43614.61 | 43614.69 | 43614.76 | 3884 | 582.31 | 9375 | 6122 | 6602 | 4695 | -3.51 | 3.38 | 22.84 | -2.04 | -23.57 | 17.75 | 22.89 | 69.62 | #DIV/0! | #DIV/0! | -19.78 | #DIV/0! | #DIV/0! | 0.34 | 0.318542 | 0.337285 | 0.888965 | 91.650928 | 4.925109 | 1.158348 | 0.015209 | 0.00245 | 0.018278 | 0.163836 | 0.367254 | 0.020675 | 0.001654 | 0.068328 | 0.004 | 0 | 0.002114 | 0 | 0.000159 | 0.016501 | 0.007102 | 0.002 | 0.002 | 0.000748 | 0 | 0.02 | 0.001 | 0 | 0.007514 | 0 | 0 | 7 | 30 | 0 | 0.7 | 7.5 | 17.8 | 0 | 3.1 | 0 | 3
V32989 | 85.6 | 85.6 | 0 | 6726 | 6726 | 12343 | 0.31 | 0.68 | 0.37 | 0.02 | 0.01 | 0 | 4.48 | 1.13 | 0.45 | 0 | 0.13 | 0 | 0 | 87.2 | 43614.83 | 43614.78 | 43614.69 | 43614.77 | 43614.84 | 3924 | 584.54 | 9048 | 5633 | 6281 | 4682 | 1.05 | 0.69 | 22.89 | -3.48 | -25.05 | 16.89 | 18.68 | 66.1 | #DIV/0! | #DIV/0! | -21.27 | #DIV/0! | #DIV/0! | 0.16 | 0.321596 | 0.340341 | 0.894598 | 91.858022 | 4.680321 | 1.18369 | 0.015972 | 0.002723 | 0.017905 | 0.165207 | 0.364896 | 0.019291 | 0.002501 | 0.068892 | 0.004 | 0 | 0.002173 | 0 | 0.000286 | 0.017207 | 0.007198 | 0.002 | 0.002 | 0.00082 | 0 | 0.02 | 0.001 | 0 | 0.007359 | 0 | 0 | 7 | 30 | 20.4 | 0.7 | 5.6 | 17.5 | 0 | 3.3 | 0 | 1.1
V32991 | 76.6 | 76.6 | 0 | 6979 | 6979 | 12343 | 0.33 | 0.68 | 0.38 | 0.02 | 0.01 | 0 | 4.68 | 1.19 | 0.45 | 0 | 0.13 | 0 | 0 | 90.48 | 43614.97 | 43614.93 | 43614.83 | 43614.91 | 43614.98 | 4016 | 584.15 | 8681 | 5355 | 5775 | 5072 | 0.45 | -5.1 | 14.5 | -1.06 | -26.52 | 21.44 | 17.15 | 56.3 | #DIV/0! | #DIV/0! | -0.74 | #DIV/0! | #DIV/0! | 0.27 | 0.30129 | 0.335131 | 0.873564 | 91.765836 | 4.742476 | 1.266708 | 0.015836 | 0.003425 | 0.018389 | 0.133085 | 0.389568 | 0.021824 | 0.001476 | 0.064817 | 0.004 | 0 | 0.002098 | 0 | 0.000304 | 0.019134 | 0.007044 | 0.002 | 0.002 | 0.000947 | 0 | 0.02 | 0.001 | 0 | 0.008048 | 0 | 0 | 7 | 30 | 13.3 | 3.3 | 0 | 20 | 0 | 1 | 0 | 2
V33044 | 35.7 | 35.7 | 0 | 6725 | 6725 | 12343 | 0.31 | 0.72 | 0.37 | 0.02 | 0.01 | 0 | 4.51 | 1.15 | 0.37 | 0 | 0.1 | 0 | 0 | 87.2 | 43623.11 | 43623.06 | 43622.96 | 43623.05 | 43623.11 | 3950 | 588.41 | 8827 | 5098 | 5772 | 4798 | -1.13 | -2.68 | 8.75 | -0.49 | -20.48 | 20.04 | 39.78 | 79.27 | #DIV/0! | #DIV/0! | -10.91 | #DIV/0! | #DIV/0! | 0.32 | 0.313751 | 0.333069 | 0.911789 | 91.729262 | 4.813131 | 1.240875 | 0.013583 | 0.002341 | 0.015779 | 0.1173 | 0.356919 | 0.01117 | 0.002519 | 0.062188 | 0.004 | 0 | 0.002312 | 0 | 0.000176 | 0.017144 | 0.006766 | 0.002 | 0.002 | 0.000754 | 0 | 0.02 | 0.013814 | 0 | 0.007359 | 0 | 0 | 7 | 0 | 5.3 | 1.2 | 0 | 15.7 | 0 | 3.8 | 0 | 2.7
V33102 | 25.4 | 25.4 | 0 | 6686 | 6686 | 12343 | 0.31 | 0.71 | 0.34 | 0.02 | 0.01 | 0 | 4.48 | 1.14 | 0.38 | 0 | 0.11 | 0 | 0 | 86.7 | 43630.07 | 43630.03 | 43629.93 | 43630.01 | 43630.08 | 3869 | 581.37 | 9060 | 5068 | 5896 | 4840 | -1.61 | -2.08 | -6.66 | -0.28 | -19.89 | 14.54 | 20.4 | 66.13 | #DIV/0! | #DIV/0! | -25.24 | #DIV/0! | #DIV/0! | 0.47 | 0.311983 | 0.331817 | 0.905329 | 91.60268 | 4.833643 | 1.232811 | 0.016505 | 0.003226 | 0.017782 | 0.142906 | 0.434899 | 0.017299 | 0.003067 | 0.069265 | 0.004 | 0 | 0.002248 | 0 | 0.000369 | 0.014891 | 0.007208 | 0.002 | 0.002 | 0.001012 | 0 | 0.02 | 0.015881 | 0 | 0.007177 | 0 | 0 | 7 | 0 | 2.4 | 1.4 | 0 | 11.6 | 0 | 0 | 0 | 3
V33104 | 31.8 | 31.8 | 0 | 6684 | 6684 | 12343 | 0.31 | 0.71 | 0.34 | 0.02 | 0.01 | 0 | 4.48 | 1.13 | 0.37 | 0 | 0.11 | 0 | 0 | 86.7 | 43630.21 | 43630.17 | 43630.07 | 43630.15 | 43630.22 | 3375 | 501.86 | 8826 | 4878 | 5976 | 4758 | -1.24 | -2.96 | 1.25 | 0.32 | -16.54 | 16.7 | 27.63 | 70.08 | #DIV/0! | #DIV/0! | -15.41 | #DIV/0! | #DIV/0! | 0.36 | 0.304196 | 0.329911 | 0.880181 | 91.722844 | 4.817526 | 1.233157 | 0.015009 | 0.002847 | 0.015398 | 0.131722 | 0.390758 | 0.016135 | 0.002557 | 0.063325 | 0.004 | 0 | 0.002189 | 0 | 0.000233 | 0.014984 | 0.006613 | 0.002 | 0.002 | 0.000899 | 0 | 0.02 | 0.014191 | 0 | 0.007324 | 0 | 0 | 7 | 0 | 4.6 | 2.2 | 0 | 13.9 | 0 | 1.1 | 0 | 3
V33142 | 63.5 | 63.5 | 0 | 6694 | 6694 | 12343 | 0.31 | 0.76 | 0.34 | 0.02 | 0.01 | 0 | 4.48 | 1.13 | 0.38 | 0 | 0.11 | 0 | 0 | 86.79 | 43635.04 | 43635 | 43634.9 | 43634.98 | 43635.05 | 3852 | 565.97 | 8457 | 5481 | 5622 | 4933 | 1.54 | 0.27 | 16.97 | 2.98 | -6 | 17.76 | 38.16 | 60.32 | #DIV/0! | #DIV/0! | 6.4 | #DIV/0! | #DIV/0! | -0.04 | 0.293741 | 0.31983 | 0.85105 | 92.05229 | 4.671457 | 1.197888 | 0.012808 | 0.003774 | 0.013948 | 0.107369 | 0.337866 | 0.008471 | 0.002184 | 0.056156 | 0.004 | 0 | 0.002353 | 0 | 0.000204 | 0.013588 | 0.005947 | 0.002 | 0.002 | 0.000668 | 0 | 0.02 | 0.013467 | 0 | 0.006942 | 0 | 0 | 7 | 0 | 23.3 | 3.2 | 4.1 | 17.3 | 0 | 6.2 | 0 | 2.4
V33208 | 61.5 | 61.5 | 0 | 6691 | 6691 | 12343 | 0.31 | 0.69 | 0.35 | 0.02 | 0.01 | 0 | 4.49 | 1.15 | 0.44 | 0 | 0.07 | 0 | 0 | 86.75 | 43643.79 | 43643.75 | 43643.64 | 43643.73 | 43643.8 | 3884 | 578.58 | 9019 | 5811 | 6031 | 5332 | 2.14 | -0.73 | 24.38 | 2.88 | -11.64 | 25.81 | 39.96 | 92.46 | #DIV/0! | #DIV/0! | -63.3 | #DIV/0! | #DIV/0! | -0.05 | 0.273469 | 0.321213 | 0.811812 | 92.064925 | 4.662278 | 1.225224 | 0.013721 | 0.000988 | 0.013528 | 0.122642 | 0.351552 | 0.007934 | 0.001852 | 0.057934 | 0.004 | 0 | 0.00188 | 0 | 0.00022 | 0.012801 | 0.007952 | 0.002 | 0.002 | 0.000673 | 0 | 0.02 | 0.01225 | 0 | 0.007153 | 0 | 0 | 7 | 0 | 23.8 | 5 | 1 | 19.2 | 0 | 4 | 0 | 1.5
V33279 | 51.9 | 51.9 | 0 | 6691 | 6691 | 12343 | 0.31 | 0.81 | 0.35 | 0.02 | 0 | 0 | 4.49 | 1.13 | 0.48 | 0 | 0.2 | 0 | 0 | 86.48 | 43650.7 | 43650.66 | 43650.56 | 43650.65 | 43650.71 | 3709 | 558.33 | 8743 | 4670 | 5596 | 4711 | 0.47 | -9.49 | 28.98 | 3.04 | 13.61 | 34.99 | 21.17 | 71.18 | #DIV/0! | #DIV/0! | 42.47 | #DIV/0! | #DIV/0! | -0.26 | 0.240506 | 0.320521 | 0.743308 | 91.962701 | 4.740644 | 1.315128 | 0.014251 | 0.001143 | 0.015431 | 0.123416 | 0.363337 | 0.01956 | 0.001155 | 0.063097 | 0.004 | 0 | 0.001595 | 0 | 0.00016 | 0.017649 | 0.006504 | 0.002 | 0.002 | 0.000819 | 0 | 0.02 | 0.013146 | 0 | 0.00793 | 0 | 0 | 7 | 0 | 15.9 | 7.9 | 0 | 15.5 | 0 | 3.4 | 0 | 2.2
V33417 | 49.8 | 49.8 | 0 | 6681 | 6681 | 12343 | 0.31 | 0.68 | 0.34 | 0.02 | 0.01 | 0 | 4.48 | 1.14 | 0.46 | 0 | 0.19 | 0 | 0 | 86.51 | 43686.48 | 43686.44 | 43686.34 | 43686.42 | 43686.49 | 4080 | 616.69 | 8974 | 5626 | 6141 | 4947 | 0.27 | 4.68 | 19.62 | 2.45 | -9.74 | 22.65 | 21.85 | 68.79 | #DIV/0! | #DIV/0! | 36.31 | #DIV/0! | #DIV/0! | -0.1 | 0.283315 | 0.322876 | 0.79309 | 91.988466 | 4.74541 | 1.150605 | 0.01418 | 0.001824 | 0.016312 | 0.127542 | 0.394008 | 0.022355 | 0.00122 | 0.068448 | 0.004 | 0 | 0.001673 | 0 | 0.000262 | 0.014165 | 0.006413 | 0.002 | 0.002 | 0.000567 | 0 | 0.02 | 0.013394 | 0 | 0.005873 | 0 | 0 | 7 | 0 | 14.6 | 3.9 | 8.5 | 12.3 | 0 | 0.9 | 0 | 2.6
V33420 | 57.9 | 57.9 | 0 | 6706 | 6706 | 12343 | 0.31 | 0.68 | 0.35 | 0.02 | 0.01 | 0 | 4.49 | 1.14 | 0.46 | 0 | 0.19 | 0 | 0 | 86.85 | 43686.74 | 43686.7 | 43686.6 | 43686.68 | 43686.75 | 3707 | 543.71 | 8756 | 5040 | 5691 | 4889 | 0.98 | 1.02 | 19.61 | 1.91 | -25.49 | 24.61 | 22.92 | 58.39 | #DIV/0! | #DIV/0! | 41.23 | #DIV/0! | #DIV/0! | 0.02 | 0.276054 | 0.324104 | 0.9036 | 91.900176 | 4.70131 | 1.195611 | 0.013987 | 0.002443 | 0.015333 | 0.117482 | 0.393135 | 0.022232 | 0.001054 | 0.062029 | 0.004 | 0 | 0.001795 | 0 | 0.000304 | 0.014642 | 0.006053 | 0.002 | 0.002 | 0.000629 | 0 | 0.02 | 0.013659 | 0 | 0.006366 | 0 | 0 | 7 | 0 | 19.7 | 5.8 | 4.7 | 17.2 | 0 | 1.2 | 0 | 2.3
V33421 | 45.3 | 45.3 | 0 | 6692 | 6692 | 12343 | 0.31 | 0.68 | 0.34 | 0.02 | 0.01 | 0 | 4.49 | 1.14 | 0.46 | 0 | 0.19 | 0 | 0 | 86.66 | 43686.81 | 43686.77 | 43686.67 | 43686.75 | 43686.82 | 3872 | 574.82 | 8827 | 5569 | 5804 | 5018 | 0.24 | -0.95 | 16.07 | 1.25 | -24.04 | 19.88 | 21.34 | 62.27 | #DIV/0! | #DIV/0! | 41.84 | #DIV/0! | #DIV/0! | 0.11 | 0.293122 | 0.326375 | 0.895627 | 91.804468 | 4.749454 | 1.215409 | 0.014248 | 0.002199 | 0.014635 | 0.116299 | 0.41103 | 0.023741 | 0.001037 | 0.061685 | 0.004812 | 0 | 0.001942 | 0 | 0.000249 | 0.012188 | 0.00611 | 0.002 | 0.002 | 0.000576 | 0 | 0.02 | 0.014039 | 0 | 0.006753 | 0 | 0 | 7 | 0 | 13.4 | 3.2 | 2.1 | 17.4 | 0 | 0 | 0 | 2.2
V33422 | 59.2 | 59.2 | 0 | 6697 | 6697 | 12343 | 0.31 | 0.69 | 0.35 | 0.02 | 0.01 | 0 | 4.5 | 1.13 | 0.46 | 0 | 0.19 | 0 | 0 | 86.71 | 43686.89 | 43686.85 | 43686.74 | 43686.82 | 43686.9 | 3892 | 572.86 | 9709 | 6591 | 6854 | 6110 | 1 | -1.93 | 21.05 | 0.87 | -14.35 | 26.85 | 19.13 | 70.21 | #DIV/0! | #DIV/0! | 39.06 | #DIV/0! | #DIV/0! | -0.05 | 0.267477 | 0.328134 | 0.830252 | 91.936484 | 4.720552 | 1.223434 | 0.014626 | 0.001719 | 0.016552 | 0.122081 | 0.388305 | 0.020811 | 0.000963 | 0.059801 | 0.004 | 0 | 0.0015 | 0 | 0.000187 | 0.012874 | 0.00624 | 0.002 | 0.002 | 0.000642 | 0 | 0.02 | 0.01339 | 0 | 0.005977 | 0 | 0 | 7 | 0 | 17.7 | 5.2 | 1.1 | 24.7 | 0 | 1.3 | 0 | 2.2
V33423 | 67.4 | 67.4 | 0 | 6732 | 6732 | 12343 | 0.31 | 0.68 | 0.35 | 0.02 | 0.01 | 0 | 4.52 | 1.15 | 0.46 | 0 | 0.19 | 0 | 0 | 87.17 | 43686.97 | 43686.93 | 43686.82 | 43686.9 | 43686.98 | 3902 | 585.27 | 9745 | 6643 | 6901 | 6005 | 1.31 | -2.12 | 21.7 | 7.7 | -8.63 | 31.45 | 24.81 | 64.43 | #DIV/0! | #DIV/0! | 44.32 | #DIV/0! | #DIV/0! | -0.17 | 0.251139 | 0.305313 | 0.784095 | 92.053381 | 4.699419 | 1.234695 | 0.013651 | 0.002086 | 0.0154 | 0.111498 | 0.383759 | 0.01554 | 0.001746 | 0.058626 | 0.004 | 0 | 0.001639 | 0 | 0.000304 | 0.014014 | 0.006066 | 0.002 | 0.002 | 0.000654 | 0 | 0.02 | 0.013224 | 0 | 0.005751 | 0 | 0 | 7 | 0 | 20.5 | 6.9 | 0.5 | 28 | 0 | 1.6 | 0 | 2.9
V33551 | 36.5 | 36.5 | 0 | 6675 | 6675 | 12343 | 0.31 | 0.73 | 0.37 | 0.02 | 0.01 | 0 | 4.48 | 1.12 | 0.38 | 0 | 0.02 | 0 | 0 | 86.61 | 43700.22 | 43700.17 | 43700.07 | 43700.15 | 43700.22 | 4013 | 587.55 | 9205 | 5676 | 5844 | 5138 | 0.22 | -0.12 | 5.2 | -0.28 | -12.05 | 29.67 | 42.06 | 86.61 | #DIV/0! | #DIV/0! | -574.54 | #DIV/0! | #DIV/0! | 0.26 | 0.273105 | 0.331452 | 0.874344 | 91.847033 | 4.748604 | 1.196834 | 0.014359 | 0.002125 | 0.016229 | 0.137435 | 0.37993 | 0.023252 | 0.002237 | 0.073001 | 0.004 | 0 | 0.001966 | 0 | 0.00025 | 0.018716 | 0.007062 | 0.002 | 0.002 | 0.000863 | 0 | 0.02 | 0.015409 | 0 | 0.007794 | 0 | 0 | 7 | 0 | 13.2 | 4.5 | 3.7 | 4.2 | 0 | 1.9 | 0 | 2
V33552 | 59.6 | 59.6 | 0 | 6675 | 6675 | 12343 | 0.31 | 0.69 | 0.35 | 0.02 | 0.01 | 0 | 4.49 | 1.13 | 0.38 | 0 | 0.06 | 0 | 0 | 86.62 | 43700.28 | 43700.24 | 43700.14 | 43700.23 | 43700.29 | 3939 | 571.12 | 8631 | 4918 | 5473 | 4723 | 0.68 | 3.97 | 21.34 | -1.54 | -23.42 | 20.58 | 30.12 | 78.09 | #DIV/0! | #DIV/0! | -117.76 | #DIV/0! | #DIV/0! | 0.21 | 0.295527 | 0.336091 | 0.902114 | 91.901919 | 4.739578 | 1.15108 | 0.014534 | 0.002529 | 0.015748 | 0.142973 | 0.316624 | 0.023505 | 0.002452 | 0.072793 | 0.004 | 0 | 0.002094 | 0 | 0.000194 | 0.019623 | 0.007078 | 0.002 | 0.002 | 0.000827 | 0 | 0.02 | 0.016792 | 0 | 0.007925 | 0 | 0 | 7 | 0 | 14.7 | 3 | 9.2 | 16.7 | 0 | 7.4 | 0 | 1.6
V33557 | 38.1 | 38.1 | 0 | 6699 | 6699 | 12343 | 0.31 | 0.61 | 0.34 | 0.02 | 0.01 | 0 | 4.49 | 1.14 | 0.43 | 0 | 0.09 | 0 | 0 | 86.95 | 43700.61 | 43700.56 | 43700.46 | 43700.55 | 43700.61 | 4083 | 585.96 | 8838 | 5717 | 5970 | 4882 | -0.86 | -1.58 | 6.49 | -4.43 | -33.82 | 11.55 | 17.65 | 62.34 | #DIV/0! | #DIV/0! | -15.77 | #DIV/0! | #DIV/0! | 0.42 | 0.322518 | 0.34521 | 0.869941 | 91.724616 | 4.794754 | 1.224845 | 0.014717 | 0.003686 | 0.013517 | 0.10786 | 0.42914 | 0.012642 | 0.003602 | 0.057676 | 0.004 | 0 | 0.002398 | 0 | 0.000381 | 0.016106 | 0.006152 | 0.002 | 0.002 | 0.000728 | 0 | 0.02 | 0.013836 | 0 | 0.007675 | 0 | 0 | 7 | 0 | 7.4 | 0.5 | 1.2 | 20.2 | 0 | 0 | 0 | 1.8
V33558 | 37.2 | 37.2 | 0 | 6956 | 6956 | 12343 | 0.29 | 0.71 | 0.38 | 0.02 | 0 | 0 | 4.44 | 1.18 | 0.48 | 0 | 0.2 | 0 | 0 | 90.31 | 43700.68 | 43700.64 | 43700.53 | 43700.62 | 43700.69 | 4081 | 570.53 | 9307 | 5938 | 6233 | 5201 | -5.66 | 0.56 | 8.58 | -13.53 | -29.15 | 17.11 | -4.31 | 24.72 | #DIV/0! | #DIV/0! | 26.75 | #DIV/0! | #DIV/0! | 0.57 | 0.317764 | 0.339804 | 0.9397 | 91.607629 | 4.791053 | 1.197445 | 0.016922 | 0.002968 | 0.017596 | 0.146812 | 0.45078 | 0.01897 | 0.002224 | 0.071118 | 0.004 | 0 | 0.004312 | 0 | 0.000211 | 0.016005 | 0.00708 | 0.002 | 0.002 | 0.000862 | 0 | 0.02 | 0.015103 | 0 | 0.007645 | 0 | 0 | 7 | 0 | 8.2 | 0.9 | 4 | 15 | 0 | 0 | 0 | 2.1
V33560 | 40 | 40 | 0 | 6983 | 6983 | 12343 | 0.33 | 0.71 | 0.38 | 0.02 | 0 | 0 | 4.69 | 1.18 | 0.48 | 0 | 0.2 | 0 | 0 | 90.41 | 43700.83 | 43700.79 | 43700.68 | 43700.77 | 43700.84 | 4101 | 576.06 | 9214 | 5254 | 6227 | 5154 | -1.08 | -2.59 | 15.45 | 1.09 | -17.08 | 18.69 | 3.38 | 28.09 | #DIV/0! | #DIV/0! | 31.12 | #DIV/0! | #DIV/0! | 0.18 | 0.310502 | 0.327043 | 0.850543 | 91.72544 | 4.813306 | 1.230629 | 0.015719 | 0.002916 | 0.014737 | 0.137533 | 0.415314 | 0.01195 | 0.002123 | 0.063943 | 0.004 | 0 | 0.004407 | 0 | 0.000172 | 0.017918 | 0.006758 | 0.002 | 0.002 | 0.000744 | 0 | 0.02 | 0.013276 | 0 | 0.007027 | 0 | 0 | 7 | 0 | 5.6 | 1.7 | 0.3 | 22.1 | 0 | 0 | 0 | 3.3
V33702 | 27.1 | 27.1 | 0 | 6980 | 6980 | 12343 | 0.32 | 0.72 | 0.35 | 0.02 | 0.02 | 0 | 4.7 | 1.18 | 0.41 | 0 | 0 | 0 | 0 | 90.63 | 43714.28 | 43714.24 | 43714.14 | 43714.22 | 43714.29 | 3984 | 568.01 | 8956 | 5396 | 5630 | 4932 | 0.41 | -3.41 | -1.33 | -8.41 | -27.06 | -0.05 | 27.5 | 75.11 | #DIV/0! | #DIV/0! | -6736.8 | #DIV/0! | #DIV/0! | 0.62 | 0.351967 | 0.355014 | 0.924036 | 91.576669 | 4.763941 | 1.240753 | 0.017147 | 0.004295 | 0.020156 | 0.15182 | 0.420986 | 0.022481 | 0.00244 | 0.069878 | 0.004432 | 0 | 0.002917 | 0 | 0.000169 | 0.015801 | 0.00744 | 0.002 | 0.002 | 0.000764 | 0 | 0.02 | 0.015178 | 0 | 0.007718 | 0 | 0 | 0 | 0 | 9.1 | 0 | 0 | 10 | 0 | 0 | 0 | 1
V33703 | 85.2 | 85.2 | 0 | 6937 | 6937 | 12343 | 0.32 | 0.71 | 0.34 | 0.02 | 0.02 | 0 | 4.68 | 1.17 | 0.46 | 0 | 0 | 0 | 0 | 90.02 | 43714.35 | 43714.31 | 43714.21 | 43714.29 | 43714.36 | 4032 | 573.95 | 9233 | 5810 | 5880 | 5006 | -0.12 | -0.72 | -2.52 | -3.42 | -14.03 | 8.8 | 29.67 | 81.59 | #DIV/0! | #DIV/0! | -6383.63 | #DIV/0! | #DIV/0! | 0.47 | 0.320379 | 0.337092 | 0.82992 | 91.655346 | 4.79798 | 1.202897 | 0.016608 | 0.00318 | 0.019163 | 0.14487 | 0.484839 | 0.037954 | 0.002646 | 0.069016 | 0.004222 | 0 | 0.00233 | 0 | 0.000189 | 0.018469 | 0.006948 | 0.002 | 0.002 | 0.000781 | 0 | 0.02 | 0.013849 | 0 | 0.007322 | 0 | 0 | 0 | 0 | 9.8 | 1.1 | 5.9 | 20.1 | 0 | 0 | 0 | 1.9
V33753 | 55.9 | 55.9 | 0 | 6680 | 6680 | 12343 | 0.31 | 0.62 | 0.29 | 0.02 | 0.01 | 0 | 4.48 | 1.13 | 0.36 | 0 | 0 | 0 | 0 | 86.9 | 43720.26 | 43720.22 | 43720.12 | 43720.2 | 43720.27 | 3997 | 597.46 | 9148 | 5638 | 6468 | 5164 | 1.96 | 1.69 | 17.93 | -6.38 | -33.16 | 4.15 | 22.36 | 39.12 | #DIV/0! | #DIV/0! | -6419.84 | #DIV/0! | #DIV/0! | 0.36 | 0.29239 | 0.351815 | 0.882505 | 91.98884 | 4.668274 | 1.180921 | 0.016683 | 0.007754 | 0.0156 | 0.124931 | 0.311092 | 0.014963 | 0.002839 | 0.063257 | 0.007293 | 0 | 0.00233 | 0 | 0.000172 | 0.014332 | 0.006473 | 0.002 | 0.002 | 0.000826 | 0 | 0.02 | 0.015056 | 0 | 0.007656 | 0 | 0 | 5 | 0 | 20.2 | 3.2 | 5.7 | 13.9 | 0 | 7.6 | 0 | 0.3
V33829 | 34 | 34 | 0 | 6710 | 6710 | 12343 | 0.31 | 0.58 | 0.32 | 0.01 | 0.01 | 0 | 4.5 | 1.14 | 0.36 | 0 | 0.04 | 0 | 0 | 87.27 | 43727.88 | 43727.84 | 43727.74 | 43727.82 | 43727.89 | 3830 | 567.58 | 9093 | 5939 | 6144 | 5494 | -1.32 | 1.52 | 4.94 | 7.21 | -39.41 | 10.17 | 2.31 | 48.4 | #DIV/0! | #DIV/0! | -218.72 | #DIV/0! | -114.43 | 0.51 | 0.299798 | 0.306677 | 0.859995 | 91.837989 | 4.826668 | 1.182867 | 0.015383 | 0.004406 | 0.019345 | 0.127062 | 0.361696 | 0.020445 | 0.002205 | 0.057618 | 0.004 | 0 | 0.002105 | 0 | 0.000189 | 0.015166 | 0.006293 | 0.002 | 0.002 | 0.000751 | 0 | 0.02 | 0.017624 | 0 | 0.007716 | 0 | 0 | 7 | 0 | 3.9 | 3.2 | 5.7 | 6.3 | 0 | 3.4 | 0 | 4.5
V33830 | 45.4 | 45.4 | 0 | 6665 | 6665 | 12343 | 0.31 | 0.58 | 0.31 | 0.01 | 0.01 | 0 | 4.48 | 1.13 | 0.36 | 0 | 0.04 | 0 | 0 | 86.69 | 43727.95 | 43727.91 | 43727.81 | 43727.89 | 43727.96 | 3776 | 564.85 | 8739 | 5494 | 5873 | 5092 | 2.14 | -3.76 | 2.31 | 7.63 | -35.11 | 12.32 | -1.87 | 47.09 | #DIV/0! | #DIV/0! | -220.4 | #DIV/0! | -105.84 | 0.37 | 0.292373 | 0.305127 | 0.830963 | 91.965267 | 4.664562 | 1.247224 | 0.015961 | 0.004484 | 0.017628 | 0.128569 | 0.371854 | 0.018166 | 0.002131 | 0.057087 | 0.004 | 0 | 0.002212 | 0 | 0.000185 | 0.014849 | 0.006456 | 0.002 | 0.002 | 0.000769 | 0 | 0.02 | 0.017637 | 0 | 0.008497 | 0 | 0 | 7 | 0 | 20.5 | 3.1 | 0 | 8.9 | 0 | 2.6 | 0 | 3.3
V33834 | 39.7 | 39.7 | 0 | 6999 | 6999 | 12343 | 0.33 | 0.7 | 0.36 | 0.02 | 0.01 | 0 | 4.68 | 1.19 | 0.42 | 0 | 0.14 | 0 | 0 | 90.77 | 43728.2 | 43728.16 | 43728.06 | 43728.14 | 43728.2 | 3867 | 555.92 | 8401 | 5158 | 5598 | 4781 | -0.77 | 0.83 | 17.97 | 3.61 | -18.94 | 18.52 | 29.06 | 73.95 | #DIV/0! | #DIV/0! | 8.69 | #DIV/0! | #DIV/0! | 0.17 | 0.293579 | 0.317892 | 0.838536 | 91.886795 | 4.7853 | 1.194675 | 0.0152 | 0.002825 | 0.017366 | 0.133794 | 0.351353 | 0.018161 | 0.002565 | 0.065852 | 0.004 | 0 | 0.00207 | 0 | 0.000176 | 0.016719 | 0.006718 | 0.002 | 0.002 | 0.000742 | 0 | 0.02 | 0.013767 | 0 | 0.007917 | 0 | 0 | 7 | 0 | 8.8 | 3.4 | 4.1 | 8.4 | 0 | 4.5 | 0 | 3.5
V33910 | 42.6 | 42.6 | 0 | 6984 | 6984 | 12343 | 0.32 | 0.74 | 0.39 | 0.02 | 0.01 | 0 | 4.68 | 1.18 | 0.44 | 0 | 0.09 | 0 | 0 | 90.53 | 43735.95 | 43735.91 | 43735.81 | 43735.89 | 43735.96 | 3522 | 501.35 | 10964 | 4328 | 6209 | 4673 | 2.03 | 1.88 | 18 | -6.97 | -17.17 | 14.29 | 30.87 | 65.05 | #DIV/0! | #DIV/0! | -79.58 | #DIV/0! | #DIV/0! | 0.15 | 0.338086 | 0.353167 | 0.882746 | 91.852423 | 4.660082 | 1.173426 | 0.016197 | 0.004282 | 0.021061 | 0.167134 | 0.366329 | 0.021489 | 0.002761 | 0.066026 | 0.004 | 0 | 0.002914 | 0 | 0.000201 | 0.01184 | 0.006821 | 0.002 | 0.002 | 0.000689 | 0 | 0.02 | 0.018514 | 0 | 0.005813 | 0 | 0 | 7 | 0 | 21.6 | 0 | 6.8 | 3.8 | 0 | 3.2 | 0 | 0.2
V33911 | 43.4 | 43.4 | 0 | 6982 | 6982 | 12343 | 0.32 | 0.74 | 0.39 | 0.02 | 0.01 | 0 | 4.68 | 1.18 | 0.44 | 0 | 0.09 | 0 | 0 | 90.5 | 43736.04 | 43735.99 | 43735.88 | 43735.96 | 43736.04 | 3503 | 492.13 | 10468 | 5234 | 7294 | 6043 | 1.59 | -4.11 | 17.07 | -2.51 | -7.96 | 19.6 | 33.42 | 61.05 | #DIV/0! | #DIV/0! | -50.5 | #DIV/0! | #DIV/0! | 0.12 | 0.317157 | 0.338528 | 0.813632 | 91.881537 | 4.682377 | 1.245378 | 0.015603 | 0.004773 | 0.017781 | 0.140108 | 0.370572 | 0.018989 | 0.014818 | 0.064421 | 0.004 | 0 | 0.002606 | 0 | 0.000345 | 0.012447 | 0.006553 | 0.002 | 0.002 | 0.000729 | 0 | 0.02 | 0.01743 | 0 | 0.006215 | 0 | 0 | 7 | 0 | 19.7 | 1.1 | 0 | 11.3 | 0 | 2.9 | 0 | 1.4
V33913 | 41.3 | 41.3 | 0 | 6730 | 6730 | 12343 | 0.31 | 0.71 | 0.37 | 0.02 | 0.01 | 0 | 4.5 | 1.14 | 0.42 | 0 | 0.09 | 0 | 0 | 87.25 | 43736.19 | 43736.14 | 43736.04 | 43736.13 | 43736.19 | 4178 | 572.96 | 9122 | 5580 | 6050 | 5096 | 1.39 | -0.3 | 15.45 | -8.23 | -13.83 | 18.29 | 31.59 | 51.85 | #DIV/0! | #DIV/0! | -41.31 | #DIV/0! | #DIV/0! | 0.15 | 0.322089 | 0.35567 | 0.846962 | 91.871255 | 4.684547 | 1.205421 | 0.015856 | 0.005758 | 0.017402 | 0.136484 | 0.374364 | 0.020428 | 0.001644 | 0.068765 | 0.004 | 0 | 0.002197 | 0 | 0.000206 | 0.011916 | 0.006468 | 0.002 | 0.002 | 0.000621 | 0 | 0.02 | 0.017787 | 0 | 0.00616 | 0 | 0 | 7 | 0 | 19.7 | 0.6 | 3.3 | 7.8 | 0 | 2.6 | 0 | 0.3
V33935 | 39 | 39 | 0 | 6978 | 6978 | 12343 | 0.33 | 0.68 | 0.38 | 0.02 | 0.01 | 0 | 4.68 | 1.18 | 0.46 | 0 | 0.11 | 0 | 0 | 90.49 | 43739.96 | 43739.92 | 43739.82 | 43739.9 | 43739.97 | 4032 | 580.65 | 8830 | 5449 | 5671 | 4893 | 0.77 | 6.39 | 20.3 | -3.72 | -33.17 | 18.99 | 17.21 | 55.91 | #DIV/0! | #DIV/0! | -27.89 | #DIV/0! | #DIV/0! | 0.18 | 0.309505 | 0.343318 | 0.91999 | 91.864054 | 4.727814 | 1.126338 | 0.015115 | 0.003638 | 0.019508 | 0.137462 | 0.369264 | 0.024992 | 0.002027 | 0.0653 | 0.004 | 0 | 0.002556 | 0 | 0.000235 | 0.011314 | 0.006584 | 0.002 | 0.002 | 0.000606 | 0 | 0.02 | 0.016089 | 0 | 0.006291 | 0 | 0 | 7 | 0 | 14.4 | 2 | 11.4 | 0 | 0 | 3.2 | 0 | 1
V33936 | 55.6 | 55.6 | 0 | 6981 | 6981 | 12343 | 0.33 | 0.68 | 0.38 | 0.02 | 0.01 | 0 | 4.69 | 1.18 | 0.46 | 0 | 0.11 | 0 | 0 | 90.52 | 43740.03 | 43739.99 | 43739.89 | 43739.97 | 43740.04 | 3415 | 488.48 | 8733 | 4138 | 5543 | 4765 | 1.31 | 5.13 | 17.4 | 2.76 | -17.17 | 27.46 | 19.36 | 73.95 | #DIV/0! | #DIV/0! | -30.62 | #DIV/0! | #DIV/0! | 0.03 | 0.27725 | 0.322047 | 0.812009 | 92.003917 | 4.705683 | 1.138715 | 0.014774 | 0.00216 | 0.017188 | 0.140566 | 0.38303 | 0.048436 | 0.001337 | 0.063171 | 0.004 | 0 | 0.001693 | 0 | 0.000161 | 0.013495 | 0.006512 | 0.002 | 0.002 | 0.000571 | 0 | 0.02 | 0.013539 | 0 | 0.005747 | 0 | 0 | 7 | 0 | 18.6 | 5 | 10.1 | 11 | 0 | 1.9 | 0 | 2
V33938 | 37.4 | 37.4 | 0 | 6965 | 6965 | 12343 | 0.32 | 0.68 | 0.37 | 0.02 | 0.01 | 0 | 4.67 | 1.19 | 0.46 | 0 | 0.1 | 0 | 0 | 90.32 | 43740.17 | 43740.13 | 43740.03 | 43740.11 | 43740.18 | 4003 | 571.78 | 8660 | 5212 | 5567 | 4842 | -1.85 | 2.5 | 17.86 | -2.63 | -26.03 | 27.03 | 11.84 | 64.13 | #DIV/0! | #DIV/0! | -24.86 | #DIV/0! | #DIV/0! | 0.29 | 0.278807 | 0.339179 | 0.868772 | 91.761178 | 4.849836 | 1.182282 | 0.016057 | 0.002972 | 0.017828 | 0.131982 | 0.381337 | 0.036147 | 0.001215 | 0.059043 | 0.004 | 0 | 0.001848 | 0 | 0.000165 | 0.015381 | 0.006514 | 0.002 | 0.002 | 0.000658 | 0 | 0.02 | 0.014301 | 0 | 0.006497 | 0 | 0 | 7 | 0 | 1.5 | 4 | 5.3 | 15.3 | 0 | 2.1 | 0 | 2.2
V33939 | 70.5 | 70.5 | 0 | 6995 | 6995 | 12343 | 0.33 | 0.68 | 0.38 | 0.02 | 0.01 | 0 | 4.69 | 1.19 | 0.45 | 0 | 0.11 | 0 | 0 | 90.71 | 43740.23 | 43740.19 | 43740.09 | 43740.18 | 43740.24 | 3484 | 495.8 | 8756 | 4260 | 5618 | 4776 | 3.21 | 5 | 12.53 | 1.69 | -23.29 | 27.28 | 21.25 | 81.11 | #DIV/0! | #DIV/0! | -21.5 | #DIV/0! | #DIV/0! | -0.03 | 0.277938 | 0.324951 | 0.853964 | 92.058702 | 4.609315 | 1.14641 | 0.014402 | 0.001796 | 0.016521 | 0.130274 | 0.400853 | 0.029364 | 0.001966 | 0.063676 | 0.004 | 0 | 0.001969 | 0 | 0.000201 | 0.012224 | 0.006866 | 0.002 | 0.002 | 0.000628 | 0 | 0.02 | 0.013735 | 0 | 0.006245 | 0 | 0 | 7 | 0 | 30 | 4.7 | 10.1 | 17 | 0 | 0.3 | 0 | 1.4
V33940 | 64.9 | 64.9 | 0 | 7025 | 7025 | 12343 | 0.33 | 0.69 | 0.38 | 0.02 | 0.01 | 0 | 4.71 | 1.2 | 0.45 | 0 | 0.11 | 0 | 0 | 91.1 | 43740.3 | 43740.26 | 43740.16 | 43740.24 | 43740.31 | 4038 | 572.85 | 8706 | 5278 | 5663 | 4763 | 3.68 | 4.14 | 15.42 | 2.33 | -30.6 | 24.83 | 19.84 | 75.99 | #DIV/0! | #DIV/0! | -31.64 | #DIV/0! | #DIV/0! | 0.01 | 0.287253 | 0.322799 | 0.904609 | 92.02313 | 4.584115 | 1.157566 | 0.014669 | 0.002286 | 0.01803 | 0.141242 | 0.387244 | 0.02188 | 0.001447 | 0.061956 | 0.004 | 0 | 0.002021 | 0 | 0.000166 | 0.013798 | 0.006808 | 0.002 | 0.002 | 0.000681 | 0 | 0.02 | 0.013547 | 0 | 0.006753 | 0 | 0 | 7 | 0 | 30.3 | 4 | 8.4 | 12.1 | 0 | 1.5 | 0 | 1.6
V33941 | 60.5 | 60.5 | 0 | 6990 | 6990 | 12343 | 0.33 | 0.68 | 0.38 | 0.02 | 0.01 | 0 | 4.69 | 1.19 | 0.45 | 0 | 0.11 | 0 | 0 | 90.64 | 43740.37 | 43740.33 | 43740.23 | 43740.31 | 43740.37 | 4030 | 572.69 | 8239 | 5160 | 5384 | 4743 | 0.69 | 4.43 | 19.55 | -1.8 | -29.3 | 24.08 | 16.71 | 74.4 | #DIV/0! | #DIV/0! | -30.72 | #DIV/0! | #DIV/0! | 0.18 | 0.290399 | 0.33668 | 0.897871 | 91.861313 | 4.73307 | 1.151375 | 0.015249 | 0.002436 | 0.019627 | 0.140253 | 0.369744 | 0.041142 | 0.005223 | 0.060847 | 0.004 | 0 | 0.001979 | 0 | 0.000349 | 0.016236 | 0.007085 | 0.002 | 0.002 | 0.000729 | 0 | 0.02 | 0.013672 | 0 | 0.006721 | 0 | 0 | 7 | 0 | 24.1 | 3.6 | 8.9 | 12.2 | 0 | 2.9 | 0 | 1.8
V33999 | 43.4 | 43.4 | 0 | 6724 | 6724 | 12343 | 0.31 | 0.69 | 0.37 | 0.02 | 0.01 | 0 | 4.51 | 1.14 | 0.41 | 0 | 0.1 | 0 | 0 | 87.18 | 43748.66 | 43748.62 | 43748.51 | 43748.6 | 43748.66 | 4047 | 593.66 | 9413 | 5819 | 6014 | 5289 | 1.6 | 2.25 | 6.69 | -5.04 | -17.58 | 17.34 | 11.05 | 57.18 | #DIV/0! | #DIV/0! | -28.4 | #DIV/0! | #DIV/0! | 0.18 | 0.322386 | 0.347691 | 0.859872 | 91.850297 | 4.680173 | 1.177993 | 0.017652 | 0.003432 | 0.017405 | 0.141329 | 0.404458 | 0.041459 | 0.001938 | 0.061676 | 0.004 | 0 | 0.002318 | 0 | 0.000241 | 0.014055 | 0.006868 | 0.002 | 0.002 | 0.000628 | 0 | 0.02 | 0.01345 | 0 | 0.00668 | 0 | 0 | 7 | 0 | 18.5 | 0 | 5.7 | 6.2 | 0 | 5 | 0 | 1
V34000 | 50.5 | 50.5 | 0 | 6689 | 6689 | 12343 | 0.31 | 0.69 | 0.37 | 0.02 | 0.01 | 0 | 4.48 | 1.13 | 0.41 | 0 | 0.1 | 0 | 0 | 86.74 | 43748.73 | 43748.69 | 43748.59 | 43748.67 | 43748.73 | 3985 | 586.55 | 8776 | 5551 | 5675 | 4947 | 2.91 | -0.35 | 11.49 | -3.06 | -18.18 | 18.02 | 18.44 | 62.3 | #DIV/0! | #DIV/0! | -44.1 | #DIV/0! | #DIV/0! | 0.12 | 0.319242 | 0.340338 | 0.864273 | 91.924093 | 4.610279 | 1.200317 | 0.016146 | 0.003021 | 0.016844 | 0.159502 | 0.382891 | 0.022605 | 0.001717 | 0.067863 | 0.004 | 0 | 0.002065 | 0 | 0.000143 | 0.011549 | 0.007046 | 0.002 | 0.002 | 0.000615 | 0 | 0.02 | 0.014735 | 0 | 0.006714 | 0 | 0 | 5 | 0 | 25.8 | 1 | 4.4 | 11.3 | 0 | 2.1 | 0 | 0.9
V34002 | 23.8 | 23.8 | 0 | 6729 | 6729 | 12343 | 0.31 | 0.69 | 0.37 | 0.02 | 0.01 | 0 | 4.51 | 1.14 | 0.41 | 0 | 0.11 | 0 | 0 | 87.25 | 43748.86 | 43748.82 | 43748.72 | 43748.8 | 43748.87 | 3843 | 566.56 | 8558 | 4991 | 5603 | 4950 | -2.44 | 2.94 | 8.37 | -9.42 | -22.69 | 15.73 | 18.2 | 64.35 | #DIV/0! | #DIV/0! | -33.31 | #DIV/0! | #DIV/0! | 0.41 | 0.328188 | 0.361977 | 0.899318 | 91.640486 | 4.868693 | 1.163179 | 0.01621 | 0.002861 | 0.015343 | 0.147887 | 0.398216 | 0.015519 | 0.002053 | 0.067979 | 0.004 | 0 | 0.002361 | 0 | 0.000161 | 0.012243 | 0.007275 | 0.002 | 0.002 | 0.000589 | 0 | 0.02 | 0.014288 | 0 | 0.007173 | 0 | 0 | 7 | 0 | 0 | 0 | 7.2 | 7.4 | 0 | 1 | 0 | 1.2
V34003 | 37.7 | 37.7 | 0 | 6664 | 6664 | 12343 | 0.31 | 0.69 | 0.37 | 0.02 | 0.01 | 0 | 4.47 | 1.13 | 0.41 | 0 | 0.1 | 0 | 0 | 86.4 | 43748.93 | 43748.89 | 43748.79 | 43748.87 | 43748.93 | 3779 | 562.94 | 8867 | 5763 | 5987 | 4896 | -0.01 | 5.43 | 17.33 | -7.64 | -28.2 | 14.19 | 17.7 | 63.53 | #DIV/0! | #DIV/0! | -38.12 | #DIV/0! | #DIV/0! | 0.27 | 0.334515 | 0.356015 | 0.937315 | 91.766517 | 4.758967 | 1.137023 | 0.01631 | 0.002912 | 0.016225 | 0.152841 | 0.357884 | 0.014626 | 0.002999 | 0.071823 | 0.004 | 0 | 0.002661 | 0 | 0.000167 | 0.013695 | 0.007244 | 0.002 | 0.002 | 0.000538 | 0 | 0.02 | 0.014764 | 0 | 0.006961 | 0 | 0 | 7 | 0 | 11 | 0 | 10.2 | 5 | 0 | 3.7 | 0 | 0.8
V34004 | 46.3 | 46.3 | 0 | 6704 | 6704 | 12343 | 0.31 | 0.69 | 0.37 | 0.02 | 0.01 | 0 | 4.47 | 1.12 | 0.41 | 0 | 0.1 | 0 | 0 | 86.97 | 43749 | 43748.96 | 43748.86 | 43748.94 | 43749.01 | 3897 | 581.38 | 8701 | 4858 | 6043 | 4926 | 0.32 | 2.23 | 16.24 | -3.31 | -20.58 | 22.73 | 17.63 | 58.24 | #DIV/0! | #DIV/0! | -31.6 | #DIV/0! | #DIV/0! | 0.19 | 0.30061 | 0.339976 | 0.879271 | 91.88524 | 4.715111 | 1.162796 | 0.016268 | 0.003342 | 0.016069 | 0.145488 | 0.360659 | 0.038189 | 0.00193 | 0.062935 | 0.004 | 0 | 0.002131 | 0 | 0.000171 | 0.014124 | 0.00685 | 0.002 | 0.002 | 0.000583 | 0 | 0.02 | 0.013439 | 0 | 0.006817 | 0 | 0 | 7 | 0 | 15.5 | 2.3 | 7.5 | 8.9 | 0 | 3.7 | 0 | 1.4
V34075 | 45.8 | 45.8 | 0 | 6695 | 6695 | 12343 | 0.31 | 0.76 | 0.37 | 0.02 | 0.01 | 0 | 4.49 | 1.11 | 0.4 | 0 | 0.09 | 0 | 0 | 86.77 | 43756.34 | 43756.3 | 43756.19 | 43756.28 | 43756.34 | 4059 | 579.61 | 9228 | 5491 | 5845 | 5085 | 1.64 | 1.68 | 6.46 | -8.84 | -12.6 | 11.36 | 32.13 | 69.31 | #DIV/0! | #DIV/0! | -65.31 | #DIV/0! | #DIV/0! | 0.24 | 0.349579 | 0.359384 | 0.908243 | 91.757955 | 4.684564 | 1.157579 | 0.015959 | 0.003694 | 0.019851 | 0.161111 | 0.391702 | 0.03613 | 0.001681 | 0.072395 | 0.004 | 0 | 0.00233 | 0 | 0.000158 | 0.016876 | 0.007344 | 0.002 | 0.002 | 0.000658 | 0 | 0.02 | 0.018109 | 0 | 0.0067 | 0 | 0 | 7 | 0 | 18.4 | 0 | 8.2 | 11.1 | 0 | 1.1 | 0 | 0
V34077 | 48.2 | 48.2 | 0 | 6705 | 6705 | 12343 | 0.31 | 0.76 | 0.37 | 0.02 | 0.01 | 0 | 4.49 | 1.11 | 0.39 | 0 | 0.09 | 0 | 0 | 86.91 | 43756.48 | 43756.44 | 43756.34 | 43756.42 | 43756.49 | 4107 | 593.41 | 9423 | 5720 | 6087 | 4867 | -0.12 | -0.76 | 2.89 | -1.53 | 0.7 | 9.46 | 29.44 | 67.5 | #DIV/0! | #DIV/0! | -72.21 | #DIV/0! | #DIV/0! | 0.31 | 0.356978 | 0.334599 | 0.7991 | 91.712841 | 4.757745 | 1.183544 | 0.01658 | 0.003913 | 0.022112 | 0.167265 | 0.40562 | 0.047592 | 0.031542 | 0.079143 | 0.004 | 0 | 0.003042 | 0 | 0.000203 | 0.018396 | 0.007414 | 0.002 | 0.002 | 0.000822 | 0 | 0.02 | 0.01644 | 0 | 0.007111 | 0 | 0 | 7 | 0 | 12.3 | 0 | 5.1 | 21.8 | 0 | 0 | 0 | 2
V34079 | 52.5 | 52.5 | 0 | 6806 | 6806 | 12343 | 0.31 | 0.79 | 0.36 | 0.02 | 0.01 | 0 | 4.55 | 1.11 | 0.44 | 0 | 0.09 | 0 | 0 | 88.22 | 43756.63 | 43756.59 | 43756.49 | 43756.57 | 43756.63 | 4003 | 568.85 | 8695 | 5099 | 5781 | 4507 | 1.5 | 6.64 | 20.35 | -5.42 | -6.83 | 11.58 | 30.42 | 69.88 | #DIV/0! | #DIV/0! | -88.85 | #DIV/0! | #DIV/0! | 0.05 | 0.32809 | 0.346069 | 0.880733 | 91.94053 | 4.67197 | 1.08454 | 0.015724 | 0.003435 | 0.017194 | 0.175239 | 0.363472 | 0.021795 | 0.001967 | 0.067626 | 0.004 | 0 | 0.002159 | 0 | 0.00027 | 0.018194 | 0.006909 | 0.002 | 0.002 | 0.000722 | 0 | 0.02 | 0.018285 | 0 | 0.007077 | 0 | 0 | 7 | 0 | 21 | 0 | 16.3 | 3.9 | 0 | 3.5 | 0 | 0.8
V34080 | 42.6 | 42.6 | 0 | 6971 | 6971 | 12343 | 0.32 | 0.8 | 0.37 | 0.02 | 0.01 | 0 | 4.65 | 1.17 | 0.44 | 0 | 0.07 | 0 | 0 | 90.38 | 43756.7 | 43756.66 | 43756.55 | 43756.64 | 43756.71 | 4075 | 577.2 | 9383 | 5459 | 6446 | 5067 | 0.54 | 0.18 | 17.97 | -8.63 | -3.7 | 13.84 | 31.72 | 74.22 | #DIV/0! | #DIV/0! | -125.76 | #DIV/0! | #DIV/0! | 0.18 | 0.321231 | 0.356535 | 0.843474 | 91.84199 | 4.703536 | 1.185076 | 0.015968 | 0.003264 | 0.035206 | 0.165342 | 0.368024 | 0.015214 | 0.002113 | 0.065574 | 0.004 | 0 | 0.002661 | 0 | 0.000226 | 0.015479 | 0.006792 | 0.002 | 0.002 | 0.000719 | 0 | 0.02 | 0.016846 | 0 | 0.006731 | 0 | 0 | 7 | 0 | 17.7 | 0.6 | 5.7 | 8.1 | 0 | 3.2 | 0 | 0.3
V34129 | 28.1 | 28.1 | 0 | 6758 | 6758 | 12343 | 0.31 | 0.76 | 0.34 | 0.02 | 0.01 | 0 | 4.51 | 1.14 | 0.45 | 0 | 0.08 | 0 | 0 | 87.59 | 43762.33 | 43762.29 | 43762.19 | 43762.27 | 43762.34 | 3318 | 499.47 | 8912 | 4681 | 6251 | 4758 | -2 | 3.61 | 14.36 | -3.93 | -8.21 | 11.79 | 27.89 | 59.58 | #DIV/0! | #DIV/0! | -60.3 | #DIV/0! | #DIV/0! | 0.2 | 0.315 | 0.342 | 0.868 | 91.8 | 4.83 | 1.15 | 0.0156 | 0.0044 | 0.0184 | 0.141 | 0.406 | 0.0273 | 0.002 | 0.0633 | 0.0058 | 0.00054 | 0.0021 | 0.00058 | 0.00025 | 0.0054 | 0.0055 | 0.0003 | 0.001 | 0.0013 | 0.004 | 0.001 | 0.017 | 0.00055 | 0.0015 | 0.00026 | 0.002 | 7 | 0 | 3.6 | 1.1 | 8.8 | 5 | 0 | 0 | 0 | 2.6
V34131 | 25.8 | 25.8 | 0 | 6678 | 6678 | 12343 | 0.31 | 0.76 | 0.34 | 0.02 | 0.01 | 0 | 4.48 | 1.13 | 0.45 | 0 | 0.05 | 0 | 0 | 86.55 | 43762.51 | 43762.46 | 43762.36 | 43762.45 | 43762.51 | 3913 | 568.17 | 8474 | 4677 | 5587 | 4568 | -2.33 | 2.38 | 30 | -6.85 | -11.43 | 14.14 | 29.66 | 62.62 | #DIV/0! | #DIV/0! | -146.22 | #DIV/0! | #DIV/0! | 0.3 | 0.307 | 0.353 | 0.897 | 91.7 | 4.87 | 1.17 | 0.0161 | 0.0048 | 0.0292 | 0.143 | 0.333 | 0.0308 | 0.0012 | 0.0638 | 0.0058 | 0.00038 | 0.0019 | 0.00062 | 0.00025 | 0.0054 | 0.0056 | 0.0003 | 0.001 | 0.0029 | 0.0042 | 0.001 | 0.0161 | 0.00057 | 0.0016 | 0.00023 | 0.002 | 7 | 0 | 0 | 2 | 6.6 | 2.2 | 0 | 6.2 | 0 | 1.8
V34133 | 43.9 | 43.9 | 0 | 6703 | 6703 | 12343 | 0.31 | 0.76 | 0.34 | 0.02 | 0.01 | 0 | 4.49 | 1.13 | 0.45 | 0 | 0.04 | 0 | 0 | 86.9 | 43762.65 | 43762.61 | 43762.51 | 43762.59 | 43762.66 | 3855 | 574.26 | 8651 | 5089 | 5796 | 4678 | 0.39 | 3.85 | 28.19 | -5.84 | -9.27 | 16.04 | 31.38 | 65.06 | #DIV/0! | #DIV/0! | -287.4 | #DIV/0! | #DIV/0! | 0.12 | 0.3 | 0.349 | 0.878 | 91.9 | 4.73 | 1.15 | 0.0162 | 0.0049 | 0.0194 | 0.152 | 0.341 | 0.0301 | 0.0038 | 0.0606 | 0.0062 | 0.00053 | 0.0019 | 0.00078 | 0.001 | 0.0054 | 0.0056 | 0.0003 | 0.0011 | 0.00099 | 0.0036 | 0.0011 | 0.0191 | 0.00056 | 0.002 | 0.00044 | 0.002 | 7 | 0 | 14.7 | 2.5 | 9.2 | 4.1 | 0 | 5.4 | 0 | 1
V34198 | 35.3 | 35.3 | 0 | 6684 | 6684 | 12343 | 0.31 | 0.71 | 0.37 | 0.02 | 0.01 | 0 | 4.49 | 1.13 | 0.42 | 0 | 0.12 | 0 | 0 | 86.6 | 43769.36 | 43769.32 | 43769.26 | 43769.3 | 43769.37 | 3420 | 512.13 | 8994 | 4439 | 5992 | 5008 | 0.5 | 3.62 | 17.01 | 4.99 | -23.66 | 18.97 | 24.41 | 69.23 | #DIV/0! | #DIV/0! | -31.25 | #DIV/0! | #DIV/0! | 0.17 | 0.318 | 0.314 | 0.932 | 91.8 | 4.74 | 1.16 | 0.0165 | 0.0031 | 0.0264 | 0.162 | 0.37 | 0.0282 | 0.0011 | 0.0642 | 0.0058 | 0.00046 | 0.002 | 0.00057 | 0.0001 | 0.0053 | 0.0057 | 0.0003 | 0.001 | 0.00089 | 0.0042 | 0.001 | 0.0178 | 0.00056 | 0.0015 | 0.00023 | 0.002 | 7 | 0 | 13.3 | 0.7 | 7.9 | 0 | 0 | 2.8 | 0 | 3.6
V34199 | 22.4 | 22.4 | 0 | 6683 | 6683 | 12343 | 0.31 | 0.71 | 0.37 | 0.02 | 0.01 | 0 | 4.48 | 1.13 | 0.41 | 0 | 0.07 | 0 | 0 | 86.66 | 43769.44 | 43769.39 | 43769.33 | 43769.37 | 43769.45 | 3950 | 587.1 | 10121 | 5050 | 6348 | 5251 | -0.76 | -1.35 | 12.13 | 1.37 | -22.6 | 18.48 | 29.22 | 72.81 | #DIV/0! | #DIV/0! | -73.76 | #DIV/0! | #DIV/0! | 0.35 | 0.32 | 0.326 | 0.924 | 91.7 | 4.79 | 1.22 | 0.0163 | 0.0032 | 0.0277 | 0.13 | 0.378 | 0.032 | 0.0011 | 0.0589 | 0.006 | 0.00053 | 0.0016 | 0.00059 | 0.0001 | 0.0052 | 0.0055 | 0.0003 | 0.001 | 0.00092 | 0.004 | 0.001 | 0.0202 | 0.0006 | 0.0015 | 0.00021 | 0.002 | 7 | 0 | 7.2 | 0.7 | 2.1 | 0 | 0 | 2.2 | 0 | 3.2
V34202 | 55.6 | 55.6 | 0 | 6979 | 6979 | 12343 | 0.33 | 0.71 | 0.38 | 0.02 | 0.01 | 0 | 4.68 | 1.18 | 0.41 | 0 | 0.07 | 0 | 0 | 90.55 | 43769.65 | 43769.6 | 43769.54 | 43769.59 | 43769.65 | 4117 | 581.25 | 9265 | 5459 | 5960 | 5058 | 0.63 | 5.08 | 17.95 | 1.22 | -24.7 | 22.19 | 29.41 | 65.08 | #DIV/0! | #DIV/0! | -82.85 | #DIV/0! | #DIV/0! | 0.19 | 0.303 | 0.327 | 0.903 | 91.9 | 4.73 | 1.14 | 0.016 | 0.0041 | 0.0199 | 0.131 | 0.338 | 0.0361 | 0.0016 | 0.0626 | 0.0055 | 0.0004 | 0.0021 | 0.00061 | 0.00019 | 0.0053 | 0.0058 | 0.0003 | 0.0014 | 0.001 | 0.0046 | 0.001 | 0.0195 | 0.00075 | 0.0016 | 0.00029 | 0.002 | 7 | 0 | 15.1 | 2.3 | 10.3 | 12 | 0 | 6 | 0 | 2.9
V34204 | 47.3 | 47.3 | 0 | 6944 | 6944 | 12343 | 0.32 | 0.71 | 0.38 | 0.02 | 0.01 | 0 | 4.66 | 1.17 | 0.4 | 0 | 0.07 | 0 | 0 | 90.1 | 43769.84 | 43769.8 | 43769.73 | 43769.77 | 43769.85 | 4012 | 596.85 | 9835 | 5399 | 6993 | 4765 | -0.43 | 4.78 | 17.8 | -2.47 | -28.57 | 22.39 | 27.66 | 64.33 | #DIV/0! | #DIV/0! | -111.29 | #DIV/0! | #DIV/0! | 0.31 | 0.302 | 0.339 | 0.931 | 91.8 | 4.78 | 1.14 | 0.0164 | 0.0042 | 0.0295 | 0.151 | 0.338 | 0.0344 | 0.00085 | 0.0719 | 0.0055 | 0.0004 | 0.0023 | 0.00058 | 0.0001 | 0.0054 | 0.006 | 0.0003 | 0.0011 | 0.00098 | 0.0064 | 0.001 | 0.0213 | 0.00066 | 0.0014 | 0.00028 | 0.002 | 7 | 0 | 9.2 | 2 | 10.1 | 10 | 0 | 5.2 | 0 | 3.8
V34205 | 51.8 | 51.8 | 0 | 7024 | 7024 | 12343 | 0.33 | 0.72 | 0.39 | 0.02 | 0.01 | 0 | 4.71 | 1.19 | 0.41 | 0 | 0.07 | 0 | 0 | 91.13 | 43769.91 | 43769.87 | 43769.81 | 43769.85 | 43769.92 | 3482 | 515.16 | 8867 | 4319 | 5854 | 4814 | 1.84 | -1.61 | 7.37 | -0.28 | -18.73 | 23.23 | 29.45 | 64.26 | #DIV/0! | #DIV/0! | -88.24 | #DIV/0! | #DIV/0! | 0.19 | 0.299 | 0.332 | 0.861 | 91.9 | 4.67 | 1.22 | 0.016 | 0.0042 | 0.0168 | 0.135 | 0.382 | 0.0225 | 0.0012 | 0.0645 | 0.0057 | 0.0005 | 0.0021 | 0.00058 | 0.0001 | 0.0052 | 0.0056 | 0.0003 | 0.0011 | 0.001 | 0.0051 | 0.001 | 0.0194 | 0.00069 | 0.0016 | 0.00024 | 0.002 | 7 | 0 | 21 | 2.5 | 1.7 | 15.9 | 0 | 1.8 | 0 | 1.9
V34255 | 62.3 | 62.3 | 0 | 6715 | 6715 | 12343 | 0.31 | 0.76 | 0.34 | 0.02 | 0.01 | 0 | 4.5 | 1.14 | 0.45 | 0 | 0.08 | 0 | 0 | 87.01 | 43776.63 | 43776.59 | 43776.53 | 43776.57 | 43776.64 | 4000 | 594.71 | 8678 | 5399 | 6047 | 5065 | 3.81 | 3.46 | 26.86 | -4.17 | -7.11 | 10.22 | 29.3 | 63.35 | #DIV/0! | #DIV/0! | -70.3 | #DIV/0! | #DIV/0! | -0.15 | 0.321 | 0.344 | 0.86 | 92.1 | 4.57 | 1.16 | 0.0154 | 0.0041 | 0.0183 | 0.151 | 0.348 | 0.0242 | 0.0015 | 0.0603 | 0.0053 | 0.00045 | 0.0021 | 0.00054 | 0.0001 | 0.0049 | 0.0054 | 0.0003 | 0.001 | 0.0015 | 0.0041 | 0.001 | 0.0144 | 0.00034 | 0.0015 | 0.00023 | 0.002 | 7 | 0 | 35.6 | 0.6 | 7.8 | 6.3 | 0 | 5 | 0 | 0
V34256 | 36.9 | 36.9 | 0 | 6720 | 6720 | 12343 | 0.31 | 0.76 | 0.34 | 0.02 | 0.01 | 0 | 4.48 | 1.13 | 0.45 | 0 | 0.08 | 0 | 0 | 87.11 | 43776.7 | 43776.66 | 43776.6 | 43776.64 | 43776.7 | 3520 | 522.49 | 8102 | 4350 | 5419 | 4667 | -0.01 | -1.19 | 12.72 | -7.39 | -14.7 | 13.1 | 33.27 | 68.72 | #DIV/0! | #DIV/0! | -45.09 | #DIV/0! | #DIV/0! | 0.21 | 0.31 | 0.353 | 0.916 | 91.8 | 4.73 | 1.21 | 0.0145 | 0.0035 | 0.022 | 0.127 | 0.413 | 0.024 | 0.0013 | 0.0616 | 0.0055 | 0.0005 | 0.0024 | 0.00049 | 0.00011 | 0.0052 | 0.0056 | 0.0003 | 0.001 | 0.0013 | 0.0045 | 0.001 | 0.017 | 0.00035 | 0.0011 | 0.00025 | 0.002 | 7 | 0 | 25.2 | 1.5 | 2.8 | 0.4 | 0 | 0 | 0 | 0
V34335 | 52.1 | 52.1 | 0 | 7174 | 7174 | 12343 | 0.34 | 0.79 | 0.36 | 0.02 | 0.01 | 0 | 4.82 | 1.22 | 0.44 | 0 | 0.07 | 0 | 0 | 93.03 | 43784.5 | 43784.46 | 43784.4 | 43784.44 | 43784.51 | 3620 | 510.22 | 8930 | 4309 | 6056 | 4683 | 1.38 | 4.56 | 25.16 | -1.08 | -12.01 | 14.21 | 31.15 | 66.5 | #DIV/0! | #DIV/0! | -89.27 | #DIV/0! | #DIV/0! | 0.03 | 0.302 | 0.335 | 0.87 | 92 | 4.7 | 1.15 | 0.015 | 0.0039 | 0.0198 | 0.136 | 0.326 | 0.0231 | 0.00084 | 0.0612 | 0.0054 | 0.00024 | 0.0019 | 0.00039 | 0.0001 | 0.005 | 0.0052 | 0.0003 | 0.0011 | 0.00086 | 0.0038 | 0.001 | 0.0164 | 0.00035 | 0.001 | 0.0002 | 0.002 | 7 | 0 | 19 | 2.5 | 9.3 | 5.5 | 0 | 6.8 | 0 | 2
V34460 | 33.4 | 33.4 | 0 | 6723 | 6723 | 12343 | 0.31 | 0.8 | 0.37 | 0.02 | 0.01 | 0 | 4.5 | 1.13 | 0.45 | 0 | 0.05 | 0 | 0 | 87.07 | 43797.48 | 43797.44 | 43797.37 | 43797.42 | 43797.49 | 3824 | 574.61 | 9393 | 5568 | 6351 | 5493 | -2.07 | 3.04 | 13.31 | -4.87 | -3.15 | 17.02 | 35.74 | 74.99 | #DIV/0! | #DIV/0! | -193.2 | #DIV/0! | #DIV/0! | 0.24 | 0.322 | 0.346 | 0.871 | 91.7 | 4.85 | 1.16 | 0.0162 | 0.0037 | 0.0152 | 0.163 | 0.412 | 0.0232 | 0.0011 | 0.0723 | 0.0054 | 0.00023 | 0.0018 | 0.00038 | 0.0001 | 0.0017 | 0.0059 | 0.0003 | 0.001 | 0.00086 | 0.0037 | 0.001 | 0.0241 | 0.00033 | 0.001 | 0.0002 | 0.002 | 7 | 0 | 0.9 | 0.4 | 7.9 | 15 | 0 | 0 | 0 | 2.2
V34461 | 54.9 | 54.9 | 0 | 6708 | 6708 | 12343 | 0.31 | 0.83 | 0.37 | 0.02 | 0.01 | 0 | 4.49 | 1.13 | 0.44 | 0 | 0.05 | 0 | 0 | 86.86 | 43797.55 | 43797.51 | 43797.45 | 43797.49 | 43797.56 | 3856 | 565.65 | 8962 | 5775 | 5960 | 5226 | 1.59 | 1.5 | 7.66 | -2.94 | 2.99 | 15.41 | 38.79 | 81.5 | #DIV/0! | #DIV/0! | -232.72 | #DIV/0! | #DIV/0! | 0.11 | 0.331 | 0.34 | 0.855 | 91.8 | 4.67 | 1.18 | 0.0158 | 0.0028 | 0.0186 | 0.186 | 0.425 | 0.027 | 0.00099 | 0.0721 | 0.0049 | 0.00041 | 0.0017 | 0.00041 | 0.0001 | 0.0014 | 0.0057 | 0.0003 | 0.001 | 0.00084 | 0.0037 | 0.001 | 0.022 | 0.0003 | 0.001 | 0.0002 | 0.002 | 7 | 0 | 23.8 | 0 | 6.2 | 16.6 | 0 | 0 | 0 | 1.3
V34462 | 59.4 | 59.4 | 0 | 6693 | 6693 | 12343 | 0.31 | 0.83 | 0.37 | 0.02 | 0.01 | 0 | 4.47 | 1.13 | 0.43 | 0 | 0.05 | 0 | 0 | 86.67 | 43797.63 | 43797.58 | 43797.52 | 43797.56 | 43797.63 | 3873 | 572 | 8819 | 5577 | 5890 | 5116 | 0.24 | -4.45 | 11.63 | -3.34 | 6.85 | 17.18 | 35.34 | 77.6 | #DIV/0! | #DIV/0! | -214 | #DIV/0! | #DIV/0! | 0.22 | 0.324 | 0.341 | 0.82 | 91.7 | 4.73 | 1.25 | 0.0167 | 0.0034 | 0.019 | 0.173 | 0.406 | 0.0436 | 0.00095 | 0.0715 | 0.0066 | 0.0003 | 0.0018 | 0.00043 | 0.0001 | 0.0018 | 0.0057 | 0.0003 | 0.001 | 0.00091 | 0.0037 | 0.001 | 0.0219 | 0.00031 | 0.001 | 0.0002 | 0.002 | 7 | 0 | 31.8 | 0.4 | 0 | 20.2 | 0 | 0 | 0 | 0
V34463 | 35.5 | 35.5 | 0 | 6700 | 6700 | 12343 | 0.31 | 0.83 | 0.37 | 0.02 | 0.01 | 0 | 4.48 | 1.13 | 0.43 | 0 | 0.05 | 0 | 0 | 86.76 | 43797.69 | 43797.65 | 43797.59 | 43797.63 | 43797.69 | 3803 | 564.58 | 8072 | 4798 | 5350 | 4483 | -2 | -1.01 | 12.88 | -6.59 | -2.7 | 21.03 | 33.72 | 78.83 | #DIV/0! | #DIV/0! | -202.72 | #DIV/0! | #DIV/0! | 0.32 | 0.309 | 0.352 | 0.905 | 91.6 | 4.84 | 1.21 | 0.0171 | 0.0032 | 0.0168 | 0.17 | 0.401 | 0.0239 | 0.0015 | 0.0767 | 0.0066 | 0.00028 | 0.0019 | 0.00046 | 0.0001 | 0.0016 | 0.0059 | 0.0003 | 0.001 | 0.0009 | 0.0041 | 0.001 | 0.022 | 0.00031 | 0.001 | 0.0002 | 0.002 | 7 | 0 | 11.7 | 1.6 | 2.2 | 11.3 | 0 | 0 | 0 | 1.7
V34464 | 36.7 | 36.7 | 0 | 6695 | 6695 | 12343 | 0.31 | 0.78 | 0.36 | 0.02 | 0.01 | 0 | 4.49 | 1.13 | 0.39 | 0 | 0.05 | 0 | 0 | 86.79 | 43797.76 | 43797.72 | 43797.66 | 43797.7 | 43797.77 | 3397 | 506.03 | 8843 | 4619 | 6004 | 5196 | -0.33 | -1.27 | 3.88 | -2.05 | -8.95 | 21.29 | 30.72 | 74.71 | #DIV/0! | #DIV/0! | -201.72 | #DIV/0! | -56.73 | 0.33 | 0.304 | 0.337 | 0.903 | 91.7 | 4.77 | 1.21 | 0.0174 | 0.0037 | 0.0155 | 0.169 | 0.393 | 0.0213 | 0.00092 | 0.0785 | 0.0065 | 0.00024 | 0.0018 | 0.00042 | 0.0001 | 0.0022 | 0.0061 | 0.0003 | 0.001 | 0.00093 | 0.004 | 0.001 | 0.021 | 0.0003 | 0.001 | 0.0002 | 0.002 | 7 | 0 | 10.3 | 2 | 2.6 | 12 | 0 | 0.9 | 0 | 1.9
V34470 | 35.1 | 35.1 | 0 | 6992 | 6992 | 12343 | 0.33 | 0.82 | 0.38 | 0.02 | 0.01 | 0 | 4.69 | 1.19 | 0.4 | 0 | 0.05 | 0 | 0 | 90.63 | 43798.17 | 43798.13 | 43798.06 | 43798.11 | 43798.18 | 4151 | 598.73 | 9870 | 6082 | 6297 | 5145 | -0.03 | -3.79 | 7.23 | 3.15 | -5.27 | 19.46 | 28.41 | 75.01 | #DIV/0! | #DIV/0! | -205.78 | #DIV/0! | -113.5 | 0.21 | 0.311 | 0.32 | 0.872 | 91.8 | 4.76 | 1.25 | 0.0181 | 0.0037 | 0.0151 | 0.164 | 0.376 | 0.0244 | 0.0012 | 0.0762 | 0.0065 | 0.0003 | 0.0018 | 0.00044 | 0.0001 | 0.0017 | 0.006 | 0.0003 | 0.001 | 0.00091 | 0.0041 | 0.001 | 0.0219 | 0.00035 | 0.001 | 0.0002 | 0.002 | 10 | 0 | 12.2 | 1.8 | 0 | 5.3 | 0 | 2.4 | 0 | 3.4
V34524 | 45.3 | 45.3 | 0 | 6745 | 6745 | 12343 | 0.31 | 0.81 | 0.35 | 0.02 | 0.01 | 0 | 4.51 | 1.14 | 0.4 | 0 | 0.09 | 0 | 0 | 87.4 | 43804.58 | 43804.53 | 43804.47 | 43804.51 | 43804.58 | 3569 | 523.54 | 9693 | 5268 | 6585 | 5506 | -0.08 | 2.43 | 10.15 | 1.84 | 3.65 | 18.07 | 27.05 | 74.47 | #DIV/0! | #DIV/0! | -87.6 | #DIV/0! | -5563.74 | 0.06 | 0.301 | 0.324 | 0.817 | 91.9 | 4.75 | 1.17 | 0.0166 | 0.0029 | 0.0166 | 0.178 | 0.38 | 0.027 | 0.011 | 0.0796 | 0.0074 | 0.00032 | 0.0021 | 0.00048 | 0.0001 | 0.0022 | 0.0063 | 0.0003 | 0.0017 | 0.00091 | 0.0042 | 0.001 | 0.0185 | 0.00035 | 0.001 | 0.0002 | 0.0042 | 7 | 0 | 13.8 | 2.6 | 6.6 | 10.5 | 0 | 2.1 | 0 | 2.7
V34525 | 37.4 | 37.4 | 0 | 6686 | 6686 | 12343 | 0.31 | 0.8 | 0.35 | 0.02 | 0.01 | 0 | 4.48 | 1.13 | 0.4 | 0 | 0.09 | 0 | 0 | 86.61 | 43804.65 | 43804.6 | 43804.55 | 43804.59 | 43804.65 | 3767 | 561.15 | 8846 | 5163 | 5805 | 4794 | 0.62 | 1.04 | 3 | -0.1 | -1.59 | 15.68 | 31.11 | 73.64 | #DIV/0! | #DIV/0! | -75.89 | #DIV/0! | -1278.03 | 0.15 | 0.31 | 0.331 | 0.863 | 91.8 | 4.73 | 1.19 | 0.0157 | 0.003 | 0.0173 | 0.167 | 0.411 | 0.036 | 0.0027 | 0.0739 | 0.0063 | 0.00035 | 0.0019 | 0.00045 | 0.00013 | 0.0019 | 0.0057 | 0.0003 | 0.001 | 0.00088 | 0.0045 | 0.001 | 0.0189 | 0.00034 | 0.001 | 0.0002 | 0.0038 | 7 | 0 | 15.4 | 1.8 | 4.9 | 6.3 | 0 | 0 | 0 | 2
V34526 | 24.6 | 24.6 | 0 | 6690 | 6690 | 12343 | 0.31 | 0.8 | 0.35 | 0.02 | 0.01 | 0 | 4.48 | 1.13 | 0.4 | 0 | 0.09 | 0 | 0 | 86.67 | 43804.71 | 43804.67 | 43804.62 | 43804.66 | 43804.72 | 3777 | 567.54 | 9803 | 5096 | 5565 | 4479 | -2.61 | 0.96 | 1.99 | -4.41 | 1.52 | 17.02 | 27.12 | 73.62 | #DIV/0! | #DIV/0! | -81.25 | #DIV/0! | -666.03 | 0.26 | 0.305 | 0.345 | 0.836 | 91.7 | 4.88 | 1.19 | 0.0166 | 0.003 | 0.0203 | 0.172 | 0.415 | 0.0344 | 0.0015 | 0.0689 | 0.0073 | 0.00032 | 0.0017 | 0.0004 | 0.0001 | 0.0017 | 0.0058 | 0.0003 | 0.001 | 0.0009 | 0.004 | 0.001 | 0.0195 | 0.00031 | 0.0011 | 0.0002 | 0.0035 | 7 | 0 | 0 | 2.6 | 4.4 | 8.1 | 0 | 0 | 0 | 2.5
V34603 | 38.6 | 38.6 | 0 | 7017 | 7017 | 12343 | 0.33 | 0.87 | 0.37 | 0.02 | 0.01 | 0 | 4.69 | 1.18 | 0.48 | 0 | 0.11 | 0 | 0 | 90.82 | 43812.11 | 43812.07 | 43812.01 | 43812.05 | 43812.12 | 4026 | 559.24 | 9448 | 5339 | 5784 | 5047 | -3.55 | -4.77 | 21.08 | -6.56 | 4.12 | 11.65 | 25.04 | 65.93 | #DIV/0! | #DIV/0! | -51.83 | #DIV/0! | #DIV/0! | 0.27 | 0.332 | 0.351 | 0.848 | 91.6 | 4.91 | 1.25 | 0.0173 | 0.0038 | 0.0213 | 0.164 | 0.381 | 0.0422 | 0.001 | 0.07 | 0.0052 | 0.00028 | 0.0019 | 0.00036 | 0.0001 | 0.0014 | 0.0058 | 0.0003 | 0.001 | 0.00087 | 0.0044 | 0.001 | 0.0161 | 0.0003 | 0.001 | 0.0002 | 0.0027 | 7 | 0 | 10 | 0 | 0 | 17.6 | 0 | 1.9 | 0 | 2.1
V34671 | 56.9 | 56.9 | 0 | 7220 | 7220 | 12343 | 0.33 | 0.9 | 0.38 | 0.02 | 0.01 | 0 | 4.82 | 1.22 | 0.54 | 0 | 0.11 | 0 | 0 | 93.4 | 43818.91 | 43818.87 | 43818.81 | 43818.85 | 43818.93 | 4306 | 597.23 | 8656 | 5556 | 6825 | 5338 | -0.22 | 5.83 | 26.44 | -6.97 | 8.75 | 13.18 | 29.31 | 72.63 | #DIV/0! | #DIV/0! | -85.69 | #DIV/0! | #DIV/0! | 0 | 0.326 | 0.352 | 0.807 | 91.8 | 4.75 | 1.13 | 0.0164 | 0.0031 | 0.0237 | 0.195 | 0.388 | 0.0339 | 0.0014 | 0.0847 | 0.0062 | 0.0002 | 0.0021 | 0.0004 | 0.0001 | 0.0026 | 0.0073 | 0.0003 | 0.0018 | 0.00091 | 0.004 | 0.001 | 0.0181 | 0.00032 | 0.0011 | 0.0002 | 0.0027 | 7 | 0 | 25.1 | 0.2 | 11.2 | 12 | 0 | 1.4 | 0 | 0
V34784 | 41.1 | 41.1 | 0 | 6698 | 6698 | 12343 | 0.31 | 0.84 | 0.35 | 0.02 | 0.01 | 0 | 4.48 | 1.13 | 0.5 | 0 | 0.1 | 0 | 0 | 86.63 | 43846.85 | 43846.81 | 43846.75 | 43846.79 | 43846.86 | 3377 | 504.86 | 8953 | 4336 | 6031 | 4902 | 0.21 | 8.99 | 31.78 | 0 | -4.98 | 15.19 | 26.69 | 75.66 | #DIV/0! | #DIV/0! | -59.65 | #DIV/0! | #DIV/0! | -0.01 | 0.319 | 0.33 | 0.93 | 91.8 | 4.74 | 1.09 | 0.0169 | 0.0027 | 0.0233 | 0.175 | 0.361 | 0.0346 | 0.0203 | 0.0786 | 0.0077 | 0.0002 | 0.0026 | 0.00057 | 0.0001 | 0.0021 | 0.0065 | 0.0003 | 0.0024 | 0.00097 | 0.0054 | 0.001 | 0.0198 | 0.00035 | 0.001 | 0.0002 | 0.0024 | 7 | 0 | 14.8 | 0.9 | 14.7 | 0 | 0 | 3.6 | 0 | 0.1
V34785 | 37.3 | 37.3 | 0 | 6698 | 6698 | 12343 | 0.31 | 0.84 | 0.35 | 0.02 | 0.01 | 0 | 4.48 | 1.13 | 0.5 | 0 | 0.1 | 0 | 0 | 86.63 | 43846.92 | 43846.88 | 43846.82 | 43846.86 | 43846.93 | 3658 | 534.72 | 8512 | 4640 | 5597 | 4346 | 0.21 | -2.7 | 22.33 | 0 | 6.98 | 22.37 | 27.13 | 71.15 | #DIV/0! | #DIV/0! | -57.83 | #DIV/0! | #DIV/0! | -0.01 | 0.292 | 0.33 | 0.824 | 91.8 | 4.74 | 1.23 | 0.0168 | 0.0032 | 0.0196 | 0.173 | 0.411 | 0.0232 | 0.0017 | 0.0804 | 0.0088 | 0.00023 | 0.002 | 0.0004 | 0.0001 | 0.0022 | 0.0068 | 0.0003 | 0.0024 | 0.001 | 0.0062 | 0.001 | 0.0167 | 0.0004 | 0.001 | 0.0002 | 0.003 | 7 | 0 | 14.1 | 3.3 | 1.4 | 9.4 | 0 | 0 | 0 | 2.1
V34838 | 34.9 | 34.9 | 0 | 6688 | 6688 | 12343 | 0.31 | 0.85 | 0.36 | 0.02 | 0.01 | 0 | 4.49 | 1.13 | 0.44 | 0 | 0.11 | 0 | 0 | 86.52 | 43852.97 | 43852.92 | 43852.86 | 43852.91 | 43852.97 | 3867 | 573.06 | 8743 | 5279 | 5952 | 4824 | 0.04 | 1.35 | 14.13 | -0.39 | 5.17 | 19.15 | 37.37 | 76.48 | #DIV/0! | #DIV/0! | -34.41 | #DIV/0! | #DIV/0! | 0.01 | 0.312 | 0.332 | 0.854 | 91.8 | 4.76 | 1.18 | 0.0149 | 0.003 | 0.0151 | 0.155 | 0.398 | 0.0457 | 0.001 | 0.0776 | 0.0053 | 0.0002 | 0.0019 | 0.00033 | 0.0001 | 0.0022 | 0.0072 | 0.0003 | 0.0018 | 0.00096 | 0.004 | 0.001 | 0.0168 | 0.00038 | 0.0011 | 0.0002 | 0.0027 | 7 | 0 | 11.8 | 1.3 | 5.6 | 6.7 | 0 | 0.3 | 0 | 2.2
V34839 | 28.4 | 28.4 | 0 | 6684 | 6684 | 12343 | 0.32 | 0.91 | 0.4 | 0.02 | 0.01 | 0 | 4.5 | 1.05 | 0.4 | 0 | 0.11 | 0 | 0 | 86.46 | 43853.04 | 43853 | 43852.93 | 43852.98 | 43853.05 | 3917 | 587.52 | 9057 | 5398 | 6490 | 5165 | -0.26 | -7.55 | 3.55 | 2.6 | 12.37 | 24.71 | 14.73 | 73.31 | #DIV/0! | #DIV/0! | -42.82 | #DIV/0! | #DIV/0! | 0.11 | 0.32 | 0.331 | 0.851 | 91.7 | 4.79 | 1.2 | 0.0166 | 0.0034 | 0.0218 | 0.165 | 0.406 | 0.0392 | 0.0012 | 0.0829 | 0.0052 | 0.0002 | 0.002 | 0.00039 | 0.0001 | 0.0028 | 0.0081 | 0.0003 | 0.0019 | 0.00099 | 0.004 | 0.001 | 0.0191 | 0.00038 | 0.001 | 0.0002 | 0.0027 | 7 | 0 | 7.9 | 0.8 | 3.4 | 6.6 | 0 | 0 | 0 | 2.7
V34852 | 30.6 | 30.6 | 0 | 7028 | 7028 | 12343 | 0.33 | 0.89 | 0.38 | 0.02 | 0.01 | 0 | 4.7 | 1.19 | 0.44 | 0 | 0.09 | 0 | 0 | 90.97 | 43853.98 | 43853.94 | 43853.89 | 43853.93 | 43853.99 | 3965 | 571.74 | 8480 | 5019 | 5644 | 4475 | -1.99 | -0.77 | 1.9 | -4.53 | 5.11 | 12.6 | 30.87 | 81.1 | #DIV/0! | #DIV/0! | -76.11 | #DIV/0! | #DIV/0! | 0.28 | 0.337 | 0.345 | 0.854 | 91.6 | 4.84 | 1.21 | 0.0171 | 0.0027 | 0.0213 | 0.162 | 0.44 | 0.0359 | 0.0014 | 0.0705 | 0.0066 | 0.00023 | 0.002 | 0.00037 | 0.0001 | 0.0022 | 0.0071 | 0.0003 | 0.0012 | 0.001 | 0.0046 | 0.001 | 0.0191 | 0.00075 | 0.001 | 0.0002 | 0.0026 | 7 | 0 | 2.1 | 0 | 2.5 | 16.7 | 0 | 0 | 0 | 2.3
V34853 | 37.5 | 37.5 | 0 | 7012 | 7012 | 12343 | 0.33 | 0.89 | 0.38 | 0.02 | 0.01 | 0 | 4.68 | 1.18 | 0.44 | 0 | 0.09 | 0 | 0 | 90.77 | 43854.06 | 43854.02 | 43853.96 | 43854 | 43854.07 | 4128 | 583.71 | 8945 | 5430 | 6298 | 5175 | -1.09 | 4.9 | 12.52 | -8.35 | -1.83 | 12.3 | 29.52 | 77.55 | #DIV/0! | #DIV/0! | -93.31 | #DIV/0! | #DIV/0! | 0.18 | 0.338 | 0.357 | 0.915 | 91.7 | 4.79 | 1.14 | 0.0174 | 0.0032 | 0.0199 | 0.179 | 0.392 | 0.0328 | 0.0019 | 0.0777 | 0.0057 | 0.0002 | 0.002 | 0.00035 | 0.0001 | 0.0028 | 0.0083 | 0.0003 | 0.0022 | 0.001 | 0.0042 | 0.001 | 0.0226 | 0.00059 | 0.0012 | 0.0002 | 0.0031 | 7 | 0 | 8.3 | 0 | 9.8 | 10.6 | 0 | 0.8 | 0 | 1
V34854 | 39.3 | 39.3 | 0 | 6981 | 6981 | 12343 | 0.33 | 0.87 | 0.37 | 0.02 | 0.01 | 0 | 4.69 | 1.18 | 0.52 | 0 | 0.11 | 0 | 0 | 90.26 | 43854.13 | 43854.09 | 43854.03 | 43854.07 | 43854.14 | 4030 | 571.71 | 8476 | 5060 | 5801 | 4835 | -0.34 | 4.89 | 26.3 | -3.99 | -4.6 | 10.24 | 23.59 | 75.01 | #DIV/0! | #DIV/0! | -45.57 | #DIV/0! | #DIV/0! | 0.07 | 0.338 | 0.344 | 0.929 | 91.7 | 4.78 | 1.14 | 0.0175 | 0.0027 | 0.0181 | 0.167 | 0.391 | 0.0395 | 0.0018 | 0.0765 | 0.0069 | 0.0002 | 0.0021 | 0.00033 | 0.0001 | 0.0026 | 0.0075 | 0.0003 | 0.002 | 0.001 | 0.0044 | 0.001 | 0.0189 | 0.0006 | 0.0011 | 0.0002 | 0.0023 | 7 | 0 | 9.6 | 0 | 9.9 | 10 | 0 | 1 | 0 | 1.8
V34855 | 39.1 | 39.1 | 0 | 6997 | 6997 | 12343 | 0.33 | 0.89 | 0.38 | 0.02 | 0.01 | 0 | 4.68 | 1.18 | 0.44 | 0 | 0.09 | 0 | 0 | 90.56 | 43854.2 | 43854.16 | 43854.1 | 43854.14 | 43854.21 | 4062 | 575.35 | 8648 | 5218 | 5933 | 4987 | -1.08 | 5.93 | 14.93 | -5.42 | -4.2 | 13.9 | 38.49 | 78.93 | #DIV/0! | #DIV/0! | -79.01 | #DIV/0! | #DIV/0! | 0.17 | 0.332 | 0.348 | 0.938 | 91.7 | 4.8 | 1.13 | 0.0152 | 0.003 | 0.0164 | 0.166 | 0.382 | 0.0211 | 0.002 | 0.0786 | 0.006 | 0.0002 | 0.002 | 0.00032 | 0.00012 | 0.0027 | 0.0077 | 0.0003 | 0.0018 | 0.001 | 0.0039 | 0.001 | 0.0188 | 0.00059 | 0.0014 | 0.0002 | 0.0025 | 7 | 0 | 7.6 | 0 | 10.9 | 10 | 0 | 1.9 | 0 | 1.7
V34856 | 45.4 | 45.4 | 0 | 7007 | 7007 | 12343 | 0.33 | 0.89 | 0.38 | 0.02 | 0.01 | 0 | 4.68 | 1.18 | 0.44 | 0 | 0.09 | 0 | 0 | 90.7 | 43854.27 | 43854.23 | 43854.17 | 43854.21 | 43854.28 | 4038 | 582.43 | 9583 | 5037 | 6496 | 5262 | 0.04 | 8.3 | 14.59 | -0.4 | 2.46 | 12.84 | 39.67 | 80.35 | #DIV/0! | #DIV/0! | -81.34 | #DIV/0! | #DIV/0! | 0.07 | 0.336 | 0.331 | 0.877 | 91.8 | 4.74 | 1.1 | 0.0149 | 0.0028 | 0.0209 | 0.168 | 0.383 | 0.0467 | 0.002 | 0.0794 | 0.0066 | 0.00021 | 0.0021 | 0.00034 | 0.00033 | 0.0022 | 0.0076 | 0.0003 | 0.0013 | 0.00092 | 0.0038 | 0.001 | 0.022 | 0.00057 | 0.001 | 0.0002 | 0.0023 | 7 | 0 | 15.2 | 0 | 14.1 | 4.8 | 0 | 2.1 | 0 | 2.2
V34914 | 31.3 | 31.3 | 0 | 6720 | 6720 | 12343 | 0.31 | 0.85 | 0.36 | 0.02 | 0.02 | 0 | 4.48 | 1.14 | 0.4 | 0 | 0.06 | 0 | 0 | 87.04 | 43860.89 | 43860.85 | 43860.79 | 43860.83 | 43860.9 | 3881 | 568.31 | 8827 | 4969 | 5929 | 5164 | -1.77 | 3.32 | 7.63 | -1.48 | 4.97 | 18.53 | 37.22 | 82.27 | #DIV/0! | #DIV/0! | -176.52 | #DIV/0! | #DIV/0! | 0.13 | 0.314 | 0.334 | 0.852 | 91.8 | 4.82 | 1.16 | 0.0163 | 0.0029 | 0.0185 | 0.164 | 0.395 | 0.0309 | 0.0011 | 0.0745 | 0.0063 | 0.0002 | 0.0021 | 0.00041 | 0.0001 | 0.0026 | 0.0069 | 0.0003 | 0.002 | 0.001 | 0.004 | 0.001 | 0.0189 | 0.00044 | 0.001 | 0.0002 | 0.0027 | 7 | 0 | 5.3 | 1.2 | 7.6 | 6.7 | 0 | 0.8 | 0 | 2.7
V34981 | 71.5 | 71.5 | 0 | 6956 | 6956 | 12343 | 0.32 | 0.73 | 0.38 | 0.02 | 0.01 | 0 | 4.67 | 1.17 | 0.41 | 0 | 0.09 | 0 | 0 | 90.21 | 43868.14 | 43868.09 | 43868.03 | 43868.07 | 43868.14 | 4052 | 566.48 | 9392 | 5670 | 5978 | 5103 | 2.33 | 4.88 | 12.3 | -0.93 | -12.02 | 27.46 | 28.39 | 73.36 | #DIV/0! | #DIV/0! | -43.77 | #DIV/0! | -595.6 | -0.07 | 0.279 | 0.334 | 0.836 | 92.1 | 4.65 | 1.14 | 0.0152 | 0.0028 | 0.0172 | 0.138 | 0.365 | 0.0175 | 0.0012 | 0.08 | 0.0053 | 0.0002 | 0.0017 | 0.00041 | 0.0001 | 0.0022 | 0.0068 | 0.0003 | 0.0037 | 0.00098 | 0.0042 | 0.001 | 0.0157 | 0.00072 | 0.0011 | 0.0002 | 0.003 | 7 | 0 | 26.1 | 4.8 | 10.1 | 19.1 | 0 | 3.3 | 0 | 1.1
V34982 | 69.5 | 69.5 | 0 | 7026 | 7026 | 12343 | 0.33 | 0.74 | 0.38 | 0.02 | 0.01 | 0 | 4.72 | 1.19 | 0.41 | 0 | 0.1 | 0 | 0 | 91.1 | 43868.21 | 43868.17 | 43868.1 | 43868.15 | 43868.22 | 4082 | 568.84 | 9530 | 5968 | 6398 | 5346 | 1.45 | 6.77 | 14.31 | -7.3 | -16.76 | 28.03 | 27.72 | 73.48 | #DIV/0! | #DIV/0! | -100.92 | #DIV/0! | -216.17 | 0.13 | 0.277 | 0.356 | 0.876 | 91.9 | 4.7 | 1.12 | 0.0154 | 0.0028 | 0.0169 | 0.193 | 0.358 | 0.0279 | 0.00054 | 0.0702 | 0.0052 | 0.0002 | 0.0018 | 0.00035 | 0.0001 | 0.0024 | 0.0068 | 0.0003 | 0.0045 | 0.00099 | 0.0045 | 0.001 | 0.0163 | 0.00068 | 0.001 | 0.0002 | 0.0031 | 7 | 5.4 | 15.8 | 5 | 12 | 20 | 0 | 4.3 | 0 | 0
V35091 | 54.9 | 54.9 | 0 | 6695 | 6695 | 12343 | 0.31 | 0.75 | 0.35 | 0.02 | 0.01 | 0 | 4.48 | 1.13 | 0.47 | 0 | 0.18 | 0 | 0 | 86.65 | 43881.36 | 43881.32 | 43881.26 | 43881.3 | 43881.37 | 3866 | 579.87 | 8480 | 5504 | 5748 | 4928 | 0.77 | 3.26 | 21.28 | -1.54 | -9.93 | 15.15 | 14.7 | 46.38 | #DIV/0! | #DIV/0! | 24.16 | #DIV/0! | #DIV/0! | 0.05 | 0.314 | 0.335 | 0.874 | 91.8 | 4.71 | 1.16 | 0.0163 | 0.0029 | 0.0159 | 0.145 | 0.39 | 0.028 | 0.0701 | 0.0762 | 0.0058 | 0.0002 | 0.0017 | 0.00037 | 0.0001 | 0.0023 | 0.0074 | 0.0003 | 0.0029 | 0.0011 | 0.0078 | 0.001 | 0.0202 | 0.00076 | 0.0012 | 0.0002 | 0.002 | 7 | 0 | 17.2 | 1.3 | 7.3 | 19.6 | 0 | 1.4 | 0 | 1.1
V35092 | 29.4 | 29.4 | 0 | 6745 | 6745 | 12343 | 0.31 | 0.75 | 0.35 | 0.02 | 0.01 | 0 | 4.51 | 1.15 | 0.47 | 0 | 0.18 | 0 | 0 | 87.28 | 43881.43 | 43881.39 | 43881.33 | 43881.37 | 43881.44 | 3460 | 510.91 | 8514 | 4667 | 5566 | 4988 | -1.74 | 0.91 | 23.31 | -8.39 | -9.75 | 10.52 | 14.02 | 43.81 | #DIV/0! | #DIV/0! | 8.31 | #DIV/0! | #DIV/0! | 0.15 | 0.332 | 0.358 | 0.869 | 91.7 | 4.83 | 1.2 | 0.0165 | 0.0031 | 0.0187 | 0.174 | 0.38 | 0.0245 | 0.00047 | 0.0746 | 0.0062 | 0.0002 | 0.0017 | 0.00036 | 0.0001 | 0.0023 | 0.0078 | 0.0003 | 0.0036 | 0.0011 | 0.0056 | 0.001 | 0.0234 | 0.00076 | 0.001 | 0.0002 | 0.002 | 7 | 0 | 3.2 | 0 | 3.4 | 12.2 | 0 | 2.4 | 0 | 1.2
V35102 | 31.1 | 31.1 | 0 | 7195 | 7195 | 12343 | 0.33 | 0.91 | 0.39 | 0.02 | 0.01 | 0 | 4.82 | 1.22 | 0.53 | 0 | 0.23 | 0 | 0 | 92.92 | 43882.23 | 43882.18 | 43882.12 | 43882.16 | 43882.23 | 4165 | 593.81 | 11573 | 5400 | 6319 | 5332 | -0.37 | 3.3 | 27.01 | 2.79 | -5.05 | 15.51 | 18.84 | 45.25 | #DIV/0! | #DIV/0! | 29.21 | #DIV/0! | #DIV/0! | -0.05 | 0.326 | 0.321 | 0.945 | 91.7 | 4.77 | 1.16 | 0.0158 | 0.0032 | 0.0174 | 0.158 | 0.385 | 0.0249 | 0.0032 | 0.0853 | 0.0063 | 0.0002 | 0.0023 | 0.00038 | 0.0001 | 0.0029 | 0.0081 | 0.0003 | 0.0033 | 0.001 | 0.0085 | 0.001 | 0.017 | 0.00061 | 0.001 | 0.0002 | 0.002 | 7 | 0 | 10.8 | 0 | 8 | 0 | 0 | 1.9 | 0 | 3.4
V35104 | 59.1 | 59.1 | 0 | 7185 | 7185 | 12343 | 0.33 | 0.91 | 0.39 | 0.02 | 0.01 | 0 | 4.81 | 1.21 | 0.53 | 0 | 0.23 | 0 | 0 | 92.79 | 43882.37 | 43882.33 | 43882.27 | 43882.31 | 43882.37 | 4015 | 565.89 | 9476 | 5400 | 5713 | 4892 | 2.99 | -1.71 | 24.15 | -1.77 | 6.16 | 10.32 | 13.7 | 45.27 | #DIV/0! | #DIV/0! | 9.48 | #DIV/0! | #DIV/0! | -0.16 | 0.346 | 0.336 | 0.844 | 91.8 | 4.61 | 1.22 | 0.0168 | 0.0032 | 0.02 | 0.202 | 0.4 | 0.0311 | 0.00098 | 0.084 | 0.0066 | 0.0002 | 0.002 | 0.00038 | 0.0001 | 0.0034 | 0.0082 | 0.0003 | 0.0043 | 0.0011 | 0.0044 | 0.001 | 0.0245 | 0.0006 | 0.0014 | 0.0002 | 0.002 | 7 | 0 | 30.7 | 0 | 2.3 | 18.2 | 0 | 0 | 0 | 0.9
V35105 | 62.2 | 62.2 | 0 | 7220 | 7220 | 12343 | 0.34 | 0.91 | 0.39 | 0.02 | 0.01 | 0 | 4.83 | 1.22 | 0.54 | 0 | 0.23 | 0 | 0 | 93.25 | 43882.44 | 43882.39 | 43882.34 | 43882.38 | 43882.44 | 3918 | 574.74 | 9232 | 5545 | 5788 | 5061 | 1.88 | 1.59 | 26.23 | -4.51 | 1.7 | 9.02 | 13.7 | 45.29 | #DIV/0! | #DIV/0! | 5.88 | #DIV/0! | #DIV/0! | -0.15 | 0.351 | 0.345 | 0.884 | 91.8 | 4.66 | 1.18 | 0.0168 | 0.0032 | 0.0159 | 0.21 | 0.389 | 0.0206 | 0.00058 | 0.0801 | 0.0057 | 0.0002 | 0.002 | 0.00039 | 0.0001 | 0.0032 | 0.0078 | 0.0003 | 0.0039 | 0.001 | 0.0039 | 0.001 | 0.0236 | 0.0006 | 0.0013 | 0.0002 | 0.002 | 0 | 0 | 23 | 0 | 6.3 | 24.4 | 0 | 1 | 0 | 0.5
V35158 | 24.2 | 24.2 | 0 | 6699 | 6699 | 12343 | 0.31 | 0.85 | 0.36 | 0.02 | 0.02 | 0 | 4.48 | 1.14 | 0.4 | 0 | 0.06 | 0 | 0 | 86.75 | 43888.76 | 43888.72 | 43888.66 | 43888.7 | 43888.77 | 3887 | 587.69 | 9155 | 5278 | 5888 | 4661 | 0.01 | -0.58 | 6.04 | 0.91 | -8.57 | 17.28 | 30.3 | 84.04 | #DIV/0! | #DIV/0! | -181.12 | #DIV/0! | #DIV/0! | 0.33 | 0.319 | 0.327 | 0.976 | 91.6 | 4.75 | 1.21 | 0.0163 | 0.0026 | 0.0166 | 0.167 | 0.403 | 0.0296 | 0.00084 | 0.0812 | 0.0059 | 0.0002 | 0.0018 | 0.00029 | 0.0001 | 0.003 | 0.008 | 0.0003 | 0.0012 | 0.001 | 0.0038 | 0.001 | 0.022 | 0.00055 | 0.0011 | 0.0002 | 0.002 | 7 | 0 | 11.3 | 0.9 | 2.3 | 0 | 0 | 0 | 0 | 2.7
v35162 | 44.5 | 44.5 | 0 | 7206 | 7206 | 12343 | 0.34 | 0.84 | 0.39 | 0.02 | 0.02 | 0 | 4.83 | 1.22 | 0.46 | 0 | 0.06 | 0 | 0 | 93.36 | 43889.05 | 43889.01 | 43888.95 | 43888.99 | 43889.06 | 4068 | 588.71 | 9136 | 6013 | 6186 | 5332 | 0.61 | 1.98 | -2.14 | -3.34 | -4.06 | 10.01 | 17.7 | 81.94 | #DIV/0! | #DIV/0! | -213.19 | #DIV/0! | #DIV/0! | 0.27 | 0.347 | 0.342 | 0.86 | 91.7 | 4.73 | 1.18 | 0.0171 | 0.003 | 0.0199 | 0.176 | 0.462 | 0.0325 | 0.00057 | 0.0713 | 0.0075 | 0.0002 | 0.0018 | 0.00031 | 0.0001 | 0.0026 | 0.0071 | 0.0003 | 0.002 | 0.0011 | 0.0043 | 0.001 | 0.0175 | 0.00063 | 0.001 | 0.0002 | 0.002 | 7 | 0 | 14.1 | 0 | 6.1 | 16.2 | 0 | 0 | 0 | 1.1
V35163 | 38.8 | 38.8 | 0 | 7200 | 7200 | 12343 | 0.33 | 0.84 | 0.39 | 0.02 | 0.02 | 0 | 4.82 | 1.22 | 0.46 | 0 | 0.06 | 0 | 0 | 93.3 | 43889.12 | 43889.08 | 43889.02 | 43889.06 | 43889.13 | 4074 | 591.55 | 8882 | 5362 | 5639 | 4827 | 0.78 | -0.74 | 10.76 | 1.7 | -8.01 | 9.22 | 19.48 | 84.89 | #DIV/0! | #DIV/0! | -189.68 | #DIV/0! | #DIV/0! | 0.29 | 0.35 | 0.324 | 0.893 | 91.7 | 4.71 | 1.21 | 0.0167 | 0.0025 | 0.0194 | 0.166 | 0.403 | 0.0266 | 0.0079 | 0.0738 | 0.0069 | 0.0002 | 0.0019 | 0.0004 | 0.0001 | 0.0022 | 0.0074 | 0.0003 | 0.0028 | 0.0011 | 0.0037 | 0.001 | 0.0223 | 0.00057 | 0.0011 | 0.0002 | 0.002 | 7 | 0 | 16.2 | 0 | 2.3 | 10.3 | 0 | 0 | 0 | 3
V35320 | 57.3 | 57.3 | 0 | 7190 | 7190 | 12343 | 0.34 | 0.68 | 0.36 | 0.02 | 0.01 | 0 | 4.83 | 1.22 | 0.42 | 0 | 0.07 | 0 | 0 | 93.37 | 43909.48 | 43909.43 | 43909.37 | 43909.41 | 43909.49 | 4112 | 580.54 | 9907 | 5520 | 6770 | 5508 | 4.49 | -1.24 | 9.3 | -4.3 | -26.44 | 14.46 | 28.03 | 66.01 | #DIV/0! | #DIV/0! | -128.64 | #DIV/0! | -2686.13 | 0.17 | 0.306 | 0.345 | 0.845 | 92 | 4.55 | 1.22 | 0.0161 | 0.0041 | 0.0192 | 0.159 | 0.373 | 0.024 | 0.0093 | 0.073 | 0.0064 | 0.0002 | 0.0018 | 0.00039 | 0.0001 | 0.003 | 0.0079 | 0.0003 | 0.0045 | 0.0013 | 0.0038 | 0.001 | 0.0488 | 0.00074 | 0.0013 | 0.0002 | 0.002 | 5 | 12.2 | 25 | 2.2 | 2.1 | 8.2 | 0 | 2.6 | 0 | 0
V35516 | 32 | 32 | 0 | 7195 | 7195 | 12343 | 0.33 | 0.91 | 0.39 | 0.02 | 0.01 | 0 | 4.81 | 1.22 | 0.53 | 0 | 0.22 | 0 | 0 | 92.94 | 43943.09 | 43943.05 | 43942.95 | 43943.03 | 43943.1 | 3990 | 565.08 | 9050 | 5460 | 5857 | 4731 | 0.39 | -0.01 | 20.02 | -5.69 | 2.44 | 7.47 | 18.06 | 38.64 | #DIV/0! | #DIV/0! | 17.75 | #DIV/0! | #DIV/0! | -0.03 | 0.357 | 0.349 | 0.875 | 91.7 | 4.73 | 1.2 | 0.0162 | 0.0039 | 0.0177 | 0.177 | 0.418 | 0.0237 | 0.0015 | 0.0794 | 0.0061 | 0.0002 | 0.0022 | 0.0004 | 0.0001 | 0.0034 | 0.0088 | 0.0003 | 0.003 | 0.0013 | 0.0039 | 0.001 | 0.0212 | 0.00076 | 0.0015 | 0.0002 | 0.002 | 7 | 0 | 15 | 0 | 4 | 5 | 0 | 0 | 0 | 1
V35517 | 9 | 9 | 0 | 6999 | 6999 | 12343 | 0.33 | 0.88 | 0.38 | 0.02 | 0.01 | 0 | 4.68 | 1.18 | 0.52 | 0 | 0.22 | 0 | 0 | 90.4 | 43943.16 | 43943.12 | 43943.02 | 43943.1 | 43943.17 | 3916 | 565.81 | 9617 | 5409 | 6101 | 5010 | -3.61 | -4.92 | 23.37 | -17.25 | -0.71 | 5.38 | 17.73 | 26.5 | #DIV/0! | #DIV/0! | 9.46 | #DIV/0! | #DIV/0! | 0.29 | 0.365 | 0.387 | 0.903 | 91.4 | 4.92 | 1.26 | 0.016 | 0.0043 | 0.0178 | 0.202 | 0.404 | 0.0275 | 0.00073 | 0.0824 | 0.0061 | 0.0002 | 0.002 | 0.00038 | 0.0001 | 0.0037 | 0.0087 | 0.0003 | 0.0038 | 0.0013 | 0.0042 | 0.001 | 0.0215 | 0.0008 | 0.0014 | 0.0002 | 0.002 | 7 | 0 | 0 | 0 | 0 | 2 | 0 | 0 | 0 | 0
V35521 | 55 | 55 | 0 | 6996 | 6996 | 12343 | 0.33 | 0.88 | 0.38 | 0.02 | 0.01 | 0 | 4.68 | 1.18 | 0.52 | 0 | 0.22 | 0 | 0 | 90.36 | 43943.45 | 43943.41 | 43943.3 | 43943.38 | 43943.46 | 3964 | 578.6 | 9898 | 6060 | 6585 | 5633 | 1.89 | 5.1 | 19.22 | -4.19 | 0.65 | 11.09 | 17.22 | 29.87 | #DIV/0! | #DIV/0! | 24.72 | #DIV/0! | #DIV/0! | -0.15 | 0.343 | 0.344 | 0.891 | 91.8 | 4.66 | 1.14 | 0.0161 | 0.0041 | 0.0159 | 0.168 | 0.426 | 0.021 | 0.0012 | 0.0794 | 0.0055 | 0.0002 | 0.0021 | 0.00035 | 0.0001 | 0.0039 | 0.0084 | 0.0003 | 0.005 | 0.0013 | 0.004 | 0.001 | 0.0174 | 0.00086 | 0.0014 | 0.0002 | 0.002 | 7 | 0 | 24 | 0 | 10 | 13 | 0 | 0 | 0 | 1
V35719 | 50 | 50 | 0 | 7204 | 7204 | 12343 | 0.34 | 0.9 | 0.38 | 0.03 | 0.02 | 0 | 4.82 | 1.16 | 0.4 | 0 | 0 | 0 | 0 | 93.46 | 43971.12 | 43971.08 | 43970.98 | 43971.06 | 43971.13 | 3985 | 568.15 | 8961 | 5327 | 5709 | 4871 | 0.35 | 2.34 | -1.27 | -6.94 | -4.26 | 11.79 | 40.6 | 73.11 | #DIV/0! | #DIV/0! | #DIV/0! | #DIV/0! | #DIV/0! | 0.41 | 0.329 | 0.353 | 0.923 | 91.7 | 4.73 | 1.12 | 0.0164 | 0.0049 | 0.035 | 0.194 | 0.402 | 0.0401 | 0.0012 | 0.078 | 0.0052 | 0.0002 | 0.0025 | 0.00037 | 0.0001 | 0.0048 | 0.0089 | 0.0003 | 0.0063 | 0.0013 | 0.0044 | 0.001 | 0.0176 | 0.00085 | 0.0018 | 0.0002 | 0.002 | 7 | 0 | 16 | 0 | 15.8 | 10 | 0 | 0 | 0 | 1.2
V35746 | 51.2 | 51.2 | 0 | 7021 | 7021 | 12343 | 0.33 | 0.81 | 0.37 | 0.03 | 0.02 | 0 | 4.7 | 1.14 | 0.39 | 0 | 0.04 | 0 | 0 | 91.1 | 43977.18 | 43977.14 | 43977.04 | 43977.13 | 43977.19 | 3957 | 569.76 | 8683 | 5324 | 5699 | 4833 | -0.64 | 3.33 | 2.71 | -5.72 | 2.11 | 23.58 | 35.19 | 66.97 | #DIV/0! | #DIV/0! | -323.84 | #DIV/0! | -1358.59 | 0.21 | 0.286 | 0.349 | 0.806 | 91.9 | 4.78 | 1.11 | 0.0165 | 0.0058 | 0.0315 | 0.176 | 0.388 | 0.0692 | 0.0059 | 0.0714 | 0.0073 | 0.0002 | 0.002 | 0.0004 | 0.00023 | 0.0036 | 0.0086 | 0.0003 | 0.0053 | 0.0014 | 0.0046 | 0.001 | 0.0162 | 0.00081 | 0.0012 | 0.0002 | 0.0074 | 7 | 0 | 10.5 | 3.9 | 15.5 | 12 | 0 | 1.2 | 0 | 1.1
V35791 | 37.7 | 37.7 | 0 | 6707 | 6707 | 12343 | 0.31 | 0.79 | 0.36 | 0.02 | 0.02 | 0 | 4.5 | 1.09 | 0.38 | 0 | 0.04 | 0 | 0 | 86.98 | 43985.52 | 43985.48 | 43985.37 | 43985.46 | 43985.53 | 4050 | 602.23 | 10084 | 6411 | 6892 | 5600 | 1.98 | -5.6 | -5.57 | -8.52 | -6.29 | 17.49 | 35.04 | 70.94 | #DIV/0! | #DIV/0! | -334.79 | #DIV/0! | #DIV/0! | 0.59 | 0.318 | 0.359 | 0.891 | 91.5 | 4.67 | 1.22 | 0.017 | 0.0051 | 0.032 | 0.182 | 0.424 | 0.242 | 0.00089 | 0.0827 | 0.0051 | 0.0002 | 0.0019 | 0.00039 | 0.0001 | 0.0052 | 0.0095 | 0.0003 | 0.0054 | 0.0013 | 0.004 | 0.001 | 0.0175 | 0.00072 | 0.0016 | 0.0002 | 0.0089 | 7 | 5.2 | 15.2 | 1.1 | 5.1 | 4.1 | 0 | 0 | 0 | 0
V35792 | 69.8 | 69.8 | 0 | 6742 | 6742 | 12343 | 0.31 | 0.8 | 0.37 | 0.02 | 0.02 | 0 | 4.52 | 1.1 | 0.38 | 0 | 0.04 | 0 | 0 | 87.44 | 43985.59 | 43985.55 | 43985.45 | 43985.54 | 43985.6 | 3436 | 509.19 | 8415 | 4499 | 5626 | 4864 | 2.34 | 4.09 | -0.09 | -4.6 | 4.12 | 20.64 | 34.68 | 71.53 | #DIV/0! | #DIV/0! | -394.43 | #DIV/0! | #DIV/0! | 0.15 | 0.306 | 0.346 | 0.803 | 91.9 | 4.65 | 1.11 | 0.0171 | 0.005 | 0.026 | 0.206 | 0.402 | 0.0978 | 0.001 | 0.0801 | 0.0048 | 0.0002 | 0.0018 | 0.00034 | 0.0001 | 0.0051 | 0.0096 | 0.0003 | 0.0042 | 0.0012 | 0.0039 | 0.001 | 0.0148 | 0.00073 | 0.0015 | 0.0002 | 0.0093 | 7 | 0 | 23.9 | 2.1 | 15 | 21.8 | 0 | 0 | 0 | 0
V35799 | 27.2 | 27.2 | 0 | 6988 | 6988 | 12343 | 0.33 | 0.76 | 0.37 | 0.03 | 0.02 | 0 | 4.69 | 1.13 | 0.38 | 0 | 0.01 | 0 | 0 | 90.76 | 43986.03 | 43985.99 | 43985.89 | 43985.98 | 43986.04 | 3298 | 507.93 | 8662 | 4298 | 5531 | 4670 | -0.87 | 2.45 | -2.78 | -4.6 | -27.12 | 3.53 | 34.79 | 73.3 | #DIV/0! | #DIV/0! | -2780.19 | #DIV/0! | -8922.07 | 0.62 | 0.365 | 0.346 | 0.983 | 91.6 | 4.8 | 1.12 | 0.0174 | 0.0053 | 0.0179 | 0.183 | 0.396 | 0.0264 | 0.055 | 0.0673 | 0.0069 | 0.0002 | 0.0027 | 0.0011 | 0.0001 | 0.0039 | 0.0073 | 0.0003 | 0.0044 | 0.0012 | 0.0041 | 0.001 | 0.0201 | 0.00061 | 0.0014 | 0.0002 | 0.0082 | 5 | 0 | 6.5 | 0 | 13.1 | 0 | 0 | 0.6 | 0 | 2
V35851 | 15.6 | 15.6 | 0 | 7198 | 7198 | 12343 | 0.33 | 0.9 | 0.38 | 0.02 | 0.01 | 0 | 4.82 | 1.16 | 0.47 | 0 | 0.11 | 0 | 0 | 93.22 | 43992.76 | 43992.72 | 43992.62 | 43992.7 | 43992.77 | 3602 | 517.01 | 8910 | 4342 | 5780 | 4713 | -2.86 | -3.76 | 13.38 | -4.82 | -6.09 | 9.92 | 27.13 | 57.69 | #DIV/0! | #DIV/0! | -73.71 | #DIV/0! | #DIV/0! | 0.45 | 0.336 | 0.346 | 0.941 | 91.5 | 4.89 | 1.19 | 0.0171 | 0.0049 | 0.0175 | 0.181 | 0.398 | 0.0308 | 0.0055 | 0.0816 | 0.0054 | 0.0002 | 0.0022 | 0.00045 | 0.00021 | 0.0045 | 0.0097 | 0.0003 | 0.0049 | 0.0013 | 0.0039 | 0.001 | 0.0157 | 0.00087 | 0.0017 | 0.0002 | 0.002 | 6 | 0 | 0 | 0 | 6.6 | 0 | 0 | 0.5 | 0 | 2.5
V35881 | 42.8 | 42.8 | 0 | 6996 | 6996 | 12343 | 0.33 | 0.87 | 0.37 | 0.02 | 0.01 | 0 | 4.69 | 1.13 | 0.47 | 0 | 0.12 | 0 | 0 | 90.57 | 43999.09 | 43999.05 | 43998.95 | 43999.03 | 43999.1 | 3974 | 574.11 | 8317 | 4813 | 5400 | 4638 | -4.25 | -1.11 | 5.97 | -8.12 | 0.26 | 16.1 | 27.11 | 61.95 | #DIV/0! | #DIV/0! | -29.53 | #DIV/0! | #DIV/0! | 0.41 | 0.313 | 0.357 | 0.885 | 91.5 | 4.96 | 1.16 | 0.0165 | 0.0039 | 0.0212 | 0.162 | 0.444 | 0.0282 | 0.00062 | 0.0719 | 0.0058 | 0.0002 | 0.0018 | 0.0004 | 0.0001 | 0.0032 | 0.0073 | 0.0003 | 0.0048 | 0.0014 | 0.0045 | 0.001 | 0.0186 | 0.00092 | 0.0017 | 0.0002 | 0.002 | 7 | 0 | 0 | 1.2 | 19.4 | 13.5 | 0 | 0 | 0 | 1.7
V35882 | 59.8 | 59.8 | 0 | 7208 | 7208 | 12343 | 0.33 | 0.9 | 0.38 | 0.02 | 0.01 | 0 | 4.82 | 1.16 | 0.48 | 0 | 0.12 | 0 | 0 | 93.33 | 43999.16 | 43999.11 | 43999.02 | 43999.1 | 43999.16 | 4209 | 596.18 | 8792 | 5269 | 5755 | 4789 | 0.16 | 6.57 | 18.6 | -3.44 | -0.37 | 16.83 | 30.99 | 61.77 | #DIV/0! | #DIV/0! | -30.16 | #DIV/0! | #DIV/0! | -0.01 | 0.31 | 0.341 | 0.889 | 91.9 | 4.74 | 1.07 | 0.0157 | 0.004 | 0.0191 | 0.158 | 0.382 | 0.0254 | 0.0011 | 0.0749 | 0.0065 | 0.0002 | 0.0018 | 0.0003 | 0.0001 | 0.0038 | 0.008 | 0.0003 | 0.0062 | 0.0014 | 0.0042 | 0.001 | 0.0197 | 0.00081 | 0.0019 | 0.0002 | 0.002 | 7 | 0 | 15 | 1.8 | 19.3 | 13.2 | 0 | 1.9 | 0 | 1.6
V35883 | 46.6 | 46.6 | 0 | 7214 | 7214 | 12343 | 0.33 | 0.9 | 0.38 | 0.02 | 0.01 | 0 | 4.82 | 1.16 | 0.48 | 0 | 0.12 | 0 | 0 | 93.42 | 43999.23 | 43999.18 | 43999.08 | 43999.17 | 43999.23 | 4152 | 570.33 | 10480 | 5219 | 5834 | 4881 | 0.09 | 5.63 | 17.26 | -3.5 | -1.22 | 15.46 | 29.65 | 56.98 | #DIV/0! | #DIV/0! | -39.33 | #DIV/0! | #DIV/0! | 0 | 0.315 | 0.341 | 0.896 | 91.9 | 4.74 | 1.08 | 0.016 | 0.0045 | 0.0196 | 0.169 | 0.388 | 0.0308 | 0.0016 | 0.0732 | 0.0057 | 0.0002 | 0.0018 | 0.00027 | 0.0001 | 0.004 | 0.0078 | 0.0003 | 0.0057 | 0.0013 | 0.0045 | 0.001 | 0.0169 | 0.00071 | 0.0018 | 0.0002 | 0.002 | 7 | 0 | 14.5 | 1.1 | 18.6 | 2.5 | 0 | 1.3 | 0 | 1.6
V35935 | 46.7 | 46.7 | 0 | 6703 | 6703 | 12343 | 0.31 | 0.85 | 0.36 | 0.02 | 0.01 | 0 | 4.48 | 1.09 | 0.42 | 0 | 0.07 | 0 | 0 | 86.83 | 44005.99 | 44005.94 | 44005.84 | 44005.93 | 44005.99 | 3897 | 577.59 | 8657 | 5278 | 5735 | 4752 | -1.17 | 1.88 | 11.57 | 2.38 | 8.98 | 28.48 | 35.47 | 70.3 | #DIV/0! | #DIV/0! | -113.93 | #DIV/0! | #DIV/0! | 0.03 | 0.276 | 0.322 | 0.819 | 91.9 | 4.8 | 1.13 | 0.0163 | 0.0045 | 0.0218 | 0.167 | 0.389 | 0.0431 | 0.0032 | 0.0727 | 0.0082 | 0.0002 | 0.0016 | 0.00036 | 0.00021 | 0.0037 | 0.0079 | 0.0003 | 0.0054 | 0.0013 | 0.0037 | 0.001 | 0.0129 | 0.00097 | 0.0018 | 0.0002 | 0.002 | 7 | 0 | 8.1 | 4.6 | 12.6 | 10.1 | 0 | 1.3 | 0 | 3
V35939 | 29.1 | 29.1 | 0 | 6996 | 6996 | 12343 | 0.33 | 0.87 | 0.37 | 0.02 | 0.01 | 0 | 4.68 | 1.13 | 0.43 | 0 | 0.07 | 0 | 0 | 90.66 | 44006.26 | 44006.22 | 44006.12 | 44006.2 | 44006.27 | 3436 | 494.82 | 8751 | 4671 | 5554 | 4797 | -4.04 | -3.71 | 2.97 | 0.37 | -1.88 | 16.38 | 28.98 | 64.92 | #DIV/0! | #DIV/0! | -119.67 | #DIV/0! | #DIV/0! | 0.5 | 0.312 | 0.329 | 0.904 | 91.5 | 4.94 | 1.19 | 0.0176 | 0.0048 | 0.0191 | 0.157 | 0.427 | 0.0247 | 0.00052 | 0.0785 | 0.0079 | 0.0002 | 0.0018 | 0.00038 | 0.0001 | 0.0043 | 0.0085 | 0.0003 | 0.0065 | 0.0014 | 0.0042 | 0.001 | 0.0137 | 0.0009 | 0.0019 | 0.0002 | 0.002 | 7 | 0 | 0 | 1.8 | 6.3 | 11.1 | 0 | 0 | 0 | 2.9
V35940 | 32.9 | 32.9 | 0 | 7016 | 7016 | 12343 | 0.33 | 0.88 | 0.37 | 0.02 | 0.01 | 0 | 4.69 | 1.13 | 0.44 | 0 | 0.07 | 0 | 0 | 90.91 | 44006.33 | 44006.29 | 44006.19 | 44006.27 | 44006.33 | 3999 | 569.17 | 8928 | 5458 | 5703 | 4931 | -1.09 | 3.3 | -0.2 | -2.32 | -5.56 | 15.33 | 30.23 | 61.32 | #DIV/0! | #DIV/0! | -148.37 | #DIV/0! | #DIV/0! | 0.29 | 0.316 | 0.338 | 0.937 | 91.7 | 4.8 | 1.11 | 0.0173 | 0.0053 | 0.02 | 0.177 | 0.441 | 0.0258 | 0.00071 | 0.0793 | 0.0078 | 0.0002 | 0.0017 | 0.00032 | 0.0001 | 0.0046 | 0.0088 | 0.0003 | 0.006 | 0.0013 | 0.0041 | 0.001 | 0.0157 | 0.00092 | 0.0017 | 0.0002 | 0.002 | 7 | 0 | 7.3 | 1.1 | 15.2 | 0 | 0 | 0 | 0 | 2.3
V35997 | 28.3 | 28.3 | 0 | 6696 | 6696 | 12343 | 0.31 | 0.83 | 0.35 | 0.02 | 0.01 | 0 | 4.48 | 1.08 | 0.45 | 0 | 0.14 | 0 | 0 | 86.67 | 44013.67 | 44013.63 | 44013.54 | 44013.62 | 44013.68 | 3403 | 503.4 | 8340 | 4136 | 5308 | 4366 | -1.5 | 3.37 | 8.18 | -4.77 | -5.81 | 8.74 | 22.09 | 51.47 | -3358.19 | #DIV/0! | -29.62 | #DIV/0! | #DIV/0! | 0.28 | 0.341 | 0.346 | 0.932 | 91.6 | 4.82 | 1.11 | 0.0169 | 0.0042 | 0.0204 | 0.192 | 0.441 | 0.0264 | 0.0017 | 0.0778 | 0.0061 | 0.0002 | 0.0022 | 0.00031 | 0.0001 | 0.0046 | 0.0082 | 0.0003 | 0.0054 | 0.0014 | 0.0041 | 0.001 | 0.0202 | 0.00081 | 0.0015 | 0.0002 | 0.002 | 7 | 0 | 4.6 | 0 | 14.7 | 0 | 0 | 0 | 0 | 2
V36000 | 38.3 | 38.3 | 0 | 6995 | 6995 | 12343 | 0.33 | 0.87 | 0.38 | 0.02 | 0.01 | 0 | 4.68 | 1.13 | 0.47 | 0 | 0.15 | 0 | 0 | 90.53 | 44013.87 | 44013.83 | 44013.72 | 44013.81 | 44013.88 | 3793 | 544.35 | 9343 | 5267 | 6133 | 5283 | -0.8 | -2.31 | 11.94 | -3.28 | 7.59 | 14.34 | 26.32 | 51.82 | -10961.86 | #DIV/0! | -28.07 | #DIV/0! | #DIV/0! | 0.17 | 0.328 | 0.341 | 0.813 | 91.7 | 4.79 | 1.17 | 0.016 | 0.0042 | 0.017 | 0.189 | 0.423 | 0.0164 | 0.005 | 0.0851 | 0.0057 | 0.0002 | 0.002 | 0.00034 | 0.0001 | 0.0047 | 0.0085 | 0.0003 | 0.0051 | 0.0013 | 0.0043 | 0.001 | 0.019 | 0.00083 | 0.0015 | 0.0002 | 0.002 | 7 | 0 | 8.6 | 0 | 9.4 | 11.2 | 0 | 0 | 0 | 2.1
V36001 | 50.6 | 50.6 | 0 | 7002 | 7002 | 12343 | 0.33 | 0.87 | 0.38 | 0.02 | 0.01 | 0 | 4.69 | 1.14 | 0.47 | 0 | 0.14 | 0 | 0 | 90.61 | 44013.93 | 44013.89 | 44013.79 | 44013.88 | 44013.94 | 3914 | 562.68 | 8464 | 5130 | 5537 | 4624 | -0.07 | 6.24 | 18.92 | -3.88 | -7.99 | 3.39 | 28.35 | 56.9 | #DIV/0! | #DIV/0! | -36.79 | #DIV/0! | #DIV/0! | 0.15 | 0.373 | 0.343 | 0.95 | 91.7 | 4.76 | 1.08 | 0.0156 | 0.0038 | 0.0174 | 0.2 | 0.389 | 0.0221 | 0.0081 | 0.0739 | 0.0055 | 0.0002 | 0.0031 | 0.00038 | 0.0001 | 0.0045 | 0.0075 | 0.0003 | 0.0076 | 0.0014 | 0.0045 | 0.001 | 0.0247 | 0.0008 | 0.0016 | 0.0002 | 0.002 | 7 | 0 | 12 | 0 | 18.2 | 10 | 0 | 1.3 | 0 | 2.1
V36052 | 33.7 | 33.7 | 0 | 6668 | 6668 | 12343 | 0.31 | 0.56 | 0.37 | 0.02 | 0.01 | 0 | 4.48 | 1.09 | 0.39 | 0 | 0.08 | 0 | 0 | 86.65 | 44020.47 | 44020.43 | 44020.33 | 44020.41 | 44020.47 | 3851 | 571.7 | 8928 | 4619 | 5818 | 4626 | -0.31 | 2.22 | 8.55 | -10.68 | -49.19 | 8.99 | 22.74 | 42.64 | #DIV/0! | #DIV/0! | -82.95 | #DIV/0! | #DIV/0! | 0.57 | 0.356 | 0.366 | 0.891 | 91.7 | 4.78 | 1.13 | 0.0164 | 0.0077 | 0.0195 | 0.152 | 0.382 | 0.039 | 0.0025 | 0.0596 | 0.0066 | 0.0002 | 0.0022 | 0.00036 | 0.0001 | 0.0033 | 0.0057 | 0.0003 | 0.0074 | 0.0014 | 0.0049 | 0.001 | 0.0168 | 0.00099 | 0.001 | 0.0002 | 0.002 | 7 | 0 | 9.2 | 0 | 12.6 | 2.9 | 0 | 1.8 | 0 | 0.2
V36055 | 33.4 | 33.4 | 0 | 6678 | 6678 | 12343 | 0.31 | 0.7 | 0.35 | 0.02 | 0.01 | 0 | 4.48 | 1.09 | 0.39 | 0 | 0.08 | 0 | 0 | 86.67 | 44020.68 | 44020.64 | 44020.53 | 44020.62 | 44020.68 | 3880 | 565.35 | 8799 | 5318 | 5783 | 5001 | -3.37 | 1.31 | 15.46 | -10.77 | -30.07 | 6.99 | 35.08 | 59.89 | #DIV/0! | #DIV/0! | -97.92 | #DIV/0! | #DIV/0! | 0.55 | 0.347 | 0.366 | 0.962 | 91.6 | 4.92 | 1.14 | 0.0151 | 0.0061 | 0.0173 | 0.162 | 0.353 | 0.022 | 0.00096 | 0.0653 | 0.0072 | 0.0002 | 0.0023 | 0.00037 | 0.0001 | 0.0038 | 0.0064 | 0.0003 | 0.008 | 0.0014 | 0.0048 | 0.001 | 0.0214 | 0.00092 | 0.0015 | 0.0002 | 0.002 | 7 | 0 | 0 | 0 | 12.3 | 9 | 0 | 4.1 | 0 | 1
28845 | 70.08 | 70 | 0.08 | 7000 | 7000 | 12379 | 1.51 | 0.48 | 0.59 | 0.02 | 0.01 | 0 | 10.83 | 0.63 | 0.67 | 0 | 0 | 0.01 | 0 | 83.89 | 43132.7 | 43132.66 | 43132.6 | 43132.64 | 43132.7 | 3637 | 541.95 | 6699 | 4564 | 5377 | 4705 | -3.41 | -9.79 | -2.3 | -0.16 | 36.75 | 29.24 | 5.42 | 27.23 | #DIV/0! | #DIV/0! | #DIV/0! | -79.56 | #DIV/0! | 0.59 | 0.423823 | 1.53686 | 0.305175 | 84.54611 | 11.349102 | 0.70162 | 0.019565 | 0.00919 | 0.023729 | 0.184677 | 0.695761 | 0.034978 | 0.020997 | 0.052165 | 0.010171 | 0 | 0.00329 | 0 | 0.000222 | 0.025452 | 0.006002 | 0.002 | 0.002 | 0.0002 | 0 | 0.02 | 0.020348 | 0 | 0.006564 | 0 | 0 | 1 | 0 | 50 | 0 | 8 | 0 | 0 | 7 | 0 | 4
34813 | 51.4 | 51.2 | 0.2 | 6659 | 6659 | 12379 | 1.41 | 0.43 | 0.41 | 0.02 | 0.02 | 0 | 10.53 | 0.64 | 0.66 | 0 | 0 | 0 | 0 | 79.71 | 43851.15 | 43851.11 | 43851.05 | 43851.09 | 43851.15 | 3453 | 517.07 | 7152 | 4700 | 5648 | 4850 | -1.75 | -7.65 | -0.02 | -1.02 | 18.2 | 3.14 | 28.27 | 43.05 | #DIV/0! | #DIV/0! | #DIV/0! | -417.92 | -32.16 | 0.77 | 0.419 | 1.52 | 0.378 | 84.3 | 11.42 | 0.729 | 0.0191 | 0.0096 | 0.0278 | 0.193 | 0.702 | 0.12 | 0.0026 | 0.0592 | 0.0154 | 0.0002 | 0.0032 | 0.00063 | 0.0001 | 0.001 | 0.006 | 0.0003 | 0.0021 | 0.00098 | 0.0075 | 0.001 | 0.0342 | 0.0018 | 0.001 | 0.00075 | 0.0052 | 1 | 0 | 46.2 | 0 | 0 | 0 | 0 | 0.2 | 0 | 3.8
34876 | 37.9 | 37.4 | 0.5 | 6999 | 6999 | 12379 | 1.53 | 0.42 | 0.56 | 0.02 | 0.02 | 0 | 11.22 | 0.68 | 0.7 | 0 | 0 | 0.01 | 0 | 83.45 | 43858.21 | 43858.16 | 43858.11 | 43858.15 | 43858.21 | 3163 | 479.1 | 7610 | 4519 | 5881 | 4670 | 0.12 | -3.69 | 1.19 | -0.27 | 37.01 | 14.45 | 20.08 | 36.96 | #DIV/0! | #DIV/0! | #DIV/0! | -69.78 | 41.68 | 0.14 | 0.49 | 1.56 | 0.271 | 84.5 | 11.36 | 0.712 | 0.0183 | 0.01 | 0.0203 | 0.168 | 0.702 | 0.0377 | 0.0025 | 0.0459 | 0.0139 | 0.0002 | 0.0025 | 0.00058 | 0.0001 | 0.001 | 0.0051 | 0.0003 | 0.001 | 0.00085 | 0.0075 | 0.001 | 0.0243 | 0.0018 | 0.001 | 0.00063 | 0.0045 | 1 | 0 | 33.7 | 0 | 2.2 | 0 | 0 | 0 | 0 | 0.5
V24702 | 52.5 | 52 | 0.5 | 7020 | 7020 | 12343 | 0.37 | 0.74 | 0.35 | 0.02 | 0.01 | 0 | 4.76 | 1.18 | 0.45 | 0 | 0.19 | 0 | 0 | 90.86 | 42642.78 | 42642.73 | 42642.64 | 42642.72 | 42642.78 | 3594 | 499.86 | 9233 | 4380 | 5643 | 4827 | -1.68 | -1.22 | 26.67 | -7.15 | -13.1 | 18.86 | 17.57 | 61.69 | #DIV/0! | #DIV/0! | 35.74 | #DIV/0! | #DIV/0! | 0.17 | 0.289438 | 0.396012 | 0.84457 | 91.697124 | 4.889779 | 1.207708 | 0.014546 | 0.002022 | 0.015116 | 0.123912 | 0.333102 | 0.020019 | 0.02764 | 0.063805 | 0.004 | 0 | 0.001748 | 0 | 0.000309 | 0.014868 | 0.006572 | 0.002 | 0.002 | 0.001672 | 0 | 0.02 | 0.015602 | 0 | 0.006436 | 0 | 0 | 9 | 10 | 1.5 | 0 | 8.5 | 16 | 0 | 6.5 | 0 | 0.5
V24981 | 50 | 49.5 | 0.5 | 6989 | 6989 | 12343 | 0.36 | 0.77 | 0.35 | 0.02 | 0.01 | 0 | 4.75 | 1.18 | 0.46 | 0 | 0.11 | 0 | 0 | 90.48 | 42678.51 | 42678.47 | 42678.41 | 42678.45 | 42678.52 | 3989 | 554.41 | 9601 | 5100 | 6120 | 5011 | 2.22 | 0.11 | 26.45 | -2.3 | -3.82 | 17.02 | 17.28 | 73.13 | #DIV/0! | #DIV/0! | -62.69 | #DIV/0! | #DIV/0! | 0.07 | 0.291256 | 0.378725 | 0.808012 | 91.81541 | 4.713097 | 1.198966 | 0.017443 | 0.002885 | 0.015274 | 0.174589 | 0.340959 | 0.035962 | 0.053325 | 0.079871 | 0.004 | 0 | 0.002065 | 0 | 0.000484 | 0.014924 | 0.006991 | 0.002 | 0.002 | 0.001536 | 0 | 0.02 | 0.014744 | 0 | 0.00548 | 0 | 0 | 9 | 0 | 20 | 0 | 4 | 10 | 0 | 6 | 0 | 0.5
V35497 | 12.3 | 11.5 | 0.8 | 6497 | 6497 | 12379 | 1.37 | 0.48 | 0.43 | 0.02 | 0.01 | 0 | 10.26 | 0.62 | 0.66 | 0 | 0.04 | 0 | 0 | 77.63 | 43941.75 | 43941.71 | 43941.6 | 43941.68 | 43941.75 | 3823 | 565.62 | 8530 | 4500 | 5921 | 5149 | -2.49 | -6.26 | 4.23 | -0.04 | 30.45 | 14.27 | 21.42 | 26.28 | #DIV/0! | #DIV/0! | -333.85 | -216.47 | #DIV/0! | 0.48 | 0.404 | 1.5 | 0.364 | 84.4 | 11.49 | 0.723 | 0.018 | 0.0084 | 0.0225 | 0.203 | 0.694 | 0.0622 | 0.0021 | 0.0567 | 0.0134 | 0.0002 | 0.0026 | 0.00064 | 0.0001 | 0.001 | 0.0077 | 0.0003 | 0.0025 | 0.0012 | 0.0073 | 0.001 | 0.0316 | 0.0021 | 0.0013 | 0.00076 | 0.002 | 5 | 0 | 0 | 0 | 0 | 0 | 0 | 0.8 | 0 | 5.7
28846 | 113.83 | 113 | 0.83 | 7000 | 7000 | 12379 | 1.51 | 0.48 | 0.59 | 0.02 | 0.01 | 0 | 10.83 | 0.63 | 0.67 | 0 | 0 | 0.01 | 0 | 83.89 | 43132.76 | 43132.72 | 43132.66 | 43132.71 | 43132.76 | 3445 | 511.05 | 6852 | 4524 | 5274 | 4604 | -0.25 | -6.83 | -2.02 | 2.62 | 32.11 | 21.02 | 12.04 | 37.2 | #DIV/0! | #DIV/0! | #DIV/0! | -89.04 | #DIV/0! | 0.22 | 0.473088 | 1.494196 | 0.327529 | 84.859668 | 11.002515 | 0.682742 | 0.018197 | 0.007931 | 0.022616 | 0.180466 | 0.693867 | 0.021775 | 0.064946 | 0.052732 | 0.010708 | 0 | 0.003949 | 0 | 0.000212 | 0.025714 | 0.006155 | 0.002 | 0.002 | 0.0002 | 0 | 0.02 | 0.019444 | 0 | 0.007351 | 0 | 0 | 1 | 0 | 90 | 0 | 11 | 0 | 0 | 8 | 0 | 3
V24700 | 53.37 | 52.5 | 0.87 | 6992 | 6992 | 12343 | 0.37 | 0.74 | 0.35 | 0.02 | 0.01 | 0 | 4.76 | 1.19 | 0.45 | 0 | 0.19 | 0 | 0 | 90.45 | 42642.64 | 42642.59 | 42642.49 | 42642.57 | 42642.64 | 3589 | 586.44 | 9618 | 4440 | 6336 | 5331 | -1.92 | 1.97 | 26.73 | -5.31 | -17.23 | 14.13 | 18.65 | 43.57 | #DIV/0! | #DIV/0! | 41.19 | #DIV/0! | #DIV/0! | 0.19 | 0.306648 | 0.39136 | 0.878256 | 91.637874 | 4.927187 | 1.182991 | 0.014371 | 0.002969 | 0.014387 | 0.11376 | 0.333843 | 0.013639 | 0.040272 | 0.065109 | 0.004 | 0 | 0.001766 | 0 | 0.000202 | 0.016987 | 0.006535 | 0.002 | 0.002 | 0.001636 | 0 | 0.02 | 0.01518 | 0 | 0.007029 | 0 | 0 | 9 | 0 | 10 | 0 | 11 | 16 | 0 | 6.5 | 0 | 0
32399 | 86.6 | 85.6 | 1 | 6693 | 6693 | 12379 | 1.37 | 0.53 | 0.48 | 0.02 | 0.01 | 0 | 10.39 | 0.64 | 0.67 | 0 | 0.03 | 0.01 | 0 | 80.16 | 43549.91 | 43549.86 | 43549.81 | 43549.85 | 43549.92 | 3197 | 473.84 | 7542 | 4535 | 6035 | 4295 | -0.29 | -4.02 | 3.82 | -3.77 | 15.79 | 13.74 | 17.68 | 46.56 | #DIV/0! | #DIV/0! | -516.99 | 27.26 | -40.34 | 0.35 | 0.443221 | 1.502417 | 0.475353 | 84.694513 | 11.045723 | 0.707837 | 0.020099 | 0.007664 | 0.027574 | 0.199348 | 0.679111 | 0.04074 | 0.004286 | 0.05911 | 0.004304 | 0 | 0.003754 | 0 | 0.000253 | 0.022608 | 0.006892 | 0.002 | 0.002 | 0.000299 | 0 | 0.02 | 0.024447 | 0 | 0.006447 | 0 | 0 | 1 | 0 | 39.4 | 0 | 23 | 20 | 0 | 2.2 | 0 | 0
32766 | 47.9 | 46.9 | 1 | 6694 | 6694 | 12379 | 1.36 | 0.49 | 0.45 | 0.02 | 0.01 | 0 | 10.38 | 0.64 | 0.66 | 0 | 0.05 | 0 | 0 | 80.24 | 43591.84 | 43591.79 | 43591.69 | 43591.77 | 43591.85 | 3504 | 521.04 | 8837 | 5846 | 7099 | 5360 | -2.26 | -6.78 | 4.61 | -6 | 17.43 | 10.06 | 15.99 | 17.15 | #DIV/0! | #DIV/0! | -270.14 | -79.59 | -150.94 | 0.66 | 0.428199 | 1.53157 | 0.431606 | 84.516077 | 11.252674 | 0.726751 | 0.020735 | 0.011944 | 0.026849 | 0.182469 | 0.670628 | 0.046168 | 0.002834 | 0.055709 | 0.008129 | 0 | 0.003337 | 0 | 0.000283 | 0.019987 | 0.006809 | 0.002 | 0.002 | 0.000403 | 0 | 0.02 | 0.026538 | 0 | 0.006301 | 0 | 0 | 0 | 0 | 42.1 | 0 | 0.7 | 0 | 0 | 3.1 | 0 | 1
33434 | 22.2 | 21.2 | 1 | 6712 | 6712 | 12379 | 1.42 | 0.44 | 0.44 | 0.02 | 0.01 | 0 | 10.41 | 0.64 | 0.66 | 0 | 0.02 | 0 | 0 | 80.49 | 43689.88 | 43689.84 | 43689.74 | 43689.82 | 43689.88 | 3387 | 513.41 | 6836 | 4440 | 5447 | 4777 | -2.32 | -13.14 | 0.86 | 3.67 | 29.84 | 16.9 | 21.73 | 57.29 | #DIV/0! | #DIV/0! | -696.44 | -182.12 | 3.45 | 0.51 | 0.385758 | 1.449721 | 0.325152 | 84.666596 | 11.264868 | 0.770333 | 0.02008 | 0.006412 | 0.02786 | 0.195787 | 0.695774 | 0.034673 | 0.002382 | 0.061749 | 0.009331 | 0 | 0.002761 | 0 | 0.000185 | 0.017801 | 0.007044 | 0.002 | 0.002 | 0.0002 | 0 | 0.02 | 0.025013 | 0 | 0.006522 | 0 | 0 | 1 | 0 | 12.3 | 0 | 0 | 0 | 0 | 0 | 0 | 7.9
32194 | 10.6 | 9.6 | 1 | 6692 | 6692 | 12379 | 1.34 | 0.4 | 0.47 | 0.02 | 0.01 | 0 | 10.54 | 0.64 | 0.66 | 0 | 0.01 | 0 | 0 | 80.18 | 43529.98 | 43529.94 | 43529.88 | 43529.92 | 43529.98 | 3504 | 522.75 | 7114 | 4500 | 5674 | 5048 | -2.78 | -5.35 | 1.8 | -3.82 | 19.58 | 13.38 | 15.78 | 48.37 | #DIV/0! | #DIV/0! | -1106.21 | -17.68 | -44.1 | 0.74 | 0.435232 | 1.4747 | 0.344833 | 84.39973 | 11.483214 | 0.715978 | 0.019893 | 0.008125 | 0.027662 | 0.187006 | 0.692309 | 0.047887 | 0.003075 | 0.058201 | 0.006067 | 0 | 0.003501 | 0 | 0.000173 | 0.026012 | 0.006804 | 0.002 | 0.002 | 0.000252 | 0 | 0.02 | 0.028398 | 0 | 0.006949 | 0 | 0 | 1 | 0 | 0 | 0 | 2.7 | 0 | 0 | 0 | 0 | 5.9
33364 | 16.9 | 15.9 | 1 | 6700 | 6700 | 12379 | 1.46 | 0.41 | 0.33 | 0.03 | 0.01 | 0 | 10.38 | 0.67 | 0.67 | 0 | 0 | 0 | 0 | 80.44 | 43658.69 | 43658.65 | 43658.55 | 43658.64 | 43658.7 | 2988 | 439.8 | 6660 | 4323 | 5197 | 4502 | -2.27 | -4.87 | 1.36 | 0.47 | 20.66 | -8.47 | 27.11 | 31.35 | #DIV/0! | #DIV/0! | #DIV/0! | #DIV/0! | #DIV/0! | 0.76 | 0.379642 | 1.542727 | 0.341173 | 84.558617 | 11.249841 | 0.744591 | 0.020409 | 0.010298 | 0.030137 | 0.197802 | 0.700337 | 0.059374 | 0.002567 | 0.061006 | 0.012675 | 0 | 0.002677 | 0 | 0.000166 | 0.01555 | 0.007068 | 0.002 | 0.002 | 0.0002 | 0 | 0.02 | 0.033224 | 0 | 0.005919 | 0 | 0 | 0 | 0 | 13 | 0 | 0 | 0 | 0 | 1 | 0 | 1.9
24995 | 38 | 37 | 1 | 7090 | 7090 | 13343 | 0.88 | 0.33 | 0.36 | 0.03 | 0.02 | 0.58 | 3.85 | 4.56 | 1.7 | 5.87 | 0.15 | 0 | 0 | 81.58 | 42683.35 | 42683.31 | 42683.25 | 42683.29 | 42683.35 | 3508 | 509.88 | 7639 | 5316 | 5737 | 5112 | -1.24 | -2.71 | -1.6 | 0.42 | 8.8 | 31.5 | -0.68 | 29.08 | 27.3 | -0.45 | -53.73 | -3558.44 | #DIV/0! | 0.38 | 0.246368 | 0.881366 | 0.29674 | 81.348987 | 3.898471 | 4.69008 | 0.027226 | 0.010745 | 0.419603 | 0.23418 | 1.733418 | 5.899216 | 0.083372 | 0.122743 | 0.013932 | 0 | 0.002967 | 0 | 0.000217 | 0.012066 | 0.01121 | 0.00417 | 0.004175 | 0.00438 | 0 | 0.02 | 0.032368 | 0 | 0.002 | 0 | 0 | 1 | 0 | 11 | 0 | 8 | 6 | 0 | 0 | 7 | 4
25001 | 122 | 121 | 1 | 7035 | 7035 | 13343 | 0.83 | 0.35 | 0.34 | 0.02 | 0.01 | 0.51 | 3.8 | 4.68 | 1.84 | 5.6 | 0.06 | 0 | 0 | 81.07 | 42683.77 | 42683.73 | 42683.67 | 42683.72 | 42683.78 | 3399 | 473.6 | 7111 | 4078 | 5365 | 4648 | -1.04 | 0.12 | -0.11 | -9.44 | 18.5 | 21.76 | -1.23 | 10.01 | 16.1 | -1.59 | -233.33 | -2484.8 | #DIV/0! | 0.48 | 0.270096 | 0.919443 | 0.286325 | 81.397466 | 3.876962 | 4.712602 | 0.025061 | 0.01058 | 0.435198 | 0.210043 | 1.85368 | 5.739529 | 0.040459 | 0.115052 | 0.012676 | 0 | 0.002931 | 0 | 0.000156 | 0.014488 | 0.012491 | 0.004196 | 0.004514 | 0.004608 | 0 | 0.02 | 0.029443 | 0 | 0.002 | 0 | 0 | 0 | 0 | 35 | 0 | 25 | 7 | 0 | 0 | 53 | 1
25006 | 90 | 89 | 1 | 6996 | 6996 | 13343 | 0.82 | 0.38 | 0.33 | 0.03 | 0.01 | 0.5 | 3.87 | 4.65 | 1.78 | 5.69 | 0.05 | 0 | 0 | 80.48 | 42684.1 | 42684.06 | 42684.01 | 42684.05 | 42684.11 | 3187 | 455.61 | 7050 | 4091 | 5324 | 4544 | -2.37 | -0.83 | 6.98 | -6.56 | 6.94 | 24.85 | 4.82 | 13.63 | 20.57 | 1.21 | -333.82 | -5351.68 | #DIV/0! | 0.25 | 0.248098 | 0.881755 | 0.356503 | 81.440807 | 4.021362 | 4.755294 | 0.024366 | 0.010728 | 0.402154 | 0.205252 | 1.675515 | 5.705016 | 0.051701 | 0.117395 | 0.013637 | 0 | 0.002938 | 0 | 0.000134 | 0.013956 | 0.012486 | 0.004127 | 0.003682 | 0.004117 | 0 | 0.02 | 0.026978 | 0 | 0.002 | 0 | 0 | 1 | 0 | 10 | 0 | 20 | 0 | 0 | 7 | 46 | 5
25047 | 69 | 68 | 1 | 7117 | 7117 | 13343 | 0.82 | 0.31 | 0.33 | 0.03 | 0.01 | 0.48 | 3.94 | 4.74 | 1.78 | 5.92 | 0.1 | 0 | 0 | 81.83 | 42690.04 | 42690 | 42689.94 | 42689.98 | 42690.04 | 3508 | 509.14 | 7267 | 4427 | 5421 | 4720 | 1.34 | 1.63 | 1.79 | -5.43 | 15.15 | 19.84 | 4.59 | 15.56 | 21.45 | -2.11 | -145.15 | -3977.07 | #DIV/0! | 0.28 | 0.26717 | 0.859915 | 0.259307 | 81.368124 | 3.880227 | 4.646614 | 0.025467 | 0.010086 | 0.378103 | 0.239396 | 1.743246 | 6.023081 | 0.062976 | 0.131046 | 0.012603 | 0 | 0.003184 | 0 | 0.000155 | 0.012074 | 0.012 | 0.004149 | 0.003852 | 0.004257 | 0 | 0.02 | 0.03097 | 0 | 0.002 | 0 | 0 | 1 | 0 | 14 | 0 | 22 | 11 | 0 | 0 | 15 | 5
26257 | 26.5 | 25.5 | 1 | 7002 | 7002 | 13343 | 0.81 | 0.27 | 0.28 | 0.02 | 0.01 | 0.51 | 3.97 | 4.8 | 1.78 | 5.89 | 0.2 | 0 | 0 | 80.11 | 42822.73 | 42822.69 | 42822.59 | 42822.68 | 42822.74 | 3440 | 498.98 | 7178 | 4488 | 5316 | 4703 | -4.12 | 1.72 | 3.36 | 0.51 | 0.9 | 16.25 | -5.26 | -11.46 | 10.27 | 1.3 | -29.98 | #DIV/0! | #DIV/0! | 0.28 | 0.239119 | 0.817593 | 0.275298 | 80.962725 | 4.192358 | 4.777728 | 0.026183 | 0.011167 | 0.468066 | 0.26696 | 1.741368 | 5.89173 | 0.076389 | 0.144367 | 0.015923 | 0 | 0.003084 | 0 | 0.000141 | 0.011097 | 0.011579 | 0.004094 | 0.008358 | 0.003856 | 0 | 0.02 | 0.028815 | 0 | 0.002 | 0 | 0 | 1 | 0 | 0 | 0 | 10 | 0 | 0 | 0 | 6.5 | 8
26694 | 8 | 7 | 1 | 7003 | 7003 | 13343 | 0.86 | 0.36 | 0.36 | 0.03 | 0.01 | 0.54 | 3.97 | 4.62 | 1.7 | 5.8 | 0.14 | 0 | 0 | 80.3 | 42871.55 | 42871.51 | 42871.4 | 42871.49 | 42871.55 | 3724 | 521.72 | 7931 | 5237 | 5775 | 5358 | -1.11 | -0.59 | -3.56 | 2.37 | 31.01 | 42.04 | 8.31 | 19.09 | 8.4 | -1.77 | -84.06 | #DIV/0! | #DIV/0! | 0.35 | 0.208542 | 0.846054 | 0.248978 | 81.094349 | 4.069374 | 4.710608 | 0.024708 | 0.011785 | 0.502283 | 0.252318 | 1.779314 | 5.983155 | 0.027069 | 0.131007 | 0.016331 | 0 | 0.003073 | 0 | 0.000142 | 0.009956 | 0.012086 | 0.003958 | 0.009144 | 0.003983 | 0 | 0.02 | 0.029782 | 0 | 0.002 | 0 | 0 | 0 | 0 | 0 | 0 | 0 | 0 | 0 | 1 | 0 | 6
27806 | 7 | 6 | 1 | 6999 | 6999 | 13343 | 0.87 | 0.29 | 0.3 | 0.02 | 0.01 | 0.53 | 4.02 | 4.68 | 1.73 | 5.79 | 0.09 | 0 | 0 | 80.26 | 43018.01 | 43017.97 | 43017.87 | 43017.95 | 43018.01 | 3537 | 507.97 | 7148 | 4498 | 5383 | 4745 | 0.45 | -0.34 | -1.08 | 2.11 | 23.92 | 28.63 | 3.85 | -17.22 | 8.27 | -0.82 | -170.04 | #DIV/0! | #DIV/0! | 0.38 | 0.220616 | 0.865757 | 0.222648 | 81.076706 | 4.058376 | 4.762345 | 0.024114 | 0.014707 | 0.497233 | 0.242585 | 1.777918 | 5.922013 | 0.067907 | 0.131226 | 0.013488 | 0 | 0.002568 | 0 | 0.000201 | 0.011651 | 0.01155 | 0.005394 | 0.009118 | 0.00401 | 0 | 0.02 | 0.035869 | 0 | 0.002 | 0 | 0 | 0 | 0 | 0 | 0 | 0 | 0 | 0 | 1 | 0 | 5
27808 | 7 | 6 | 1 | 6955 | 6955 | 13343 | 0.87 | 0.29 | 0.3 | 0.02 | 0.01 | 0.53 | 4.02 | 4.53 | 1.73 | 5.42 | 0.09 | 0 | 0 | 80.17 | 43018.14 | 43018.1 | 43017.99 | 43018.08 | 43018.14 | 3429 | 499.05 | 7563 | 4385 | 5805 | 4876 | 1.3 | -3.75 | -1.37 | 2.48 | 26.16 | 28.11 | 3.02 | -9.71 | 22.66 | -6.71 | -167.01 | #DIV/0! | #DIV/0! | 0.83 | 0.223619 | 0.866531 | 0.217469 | 81.126143 | 4.049217 | 4.791115 | 0.024477 | 0.013852 | 0.421888 | 0.241386 | 1.794371 | 5.903684 | 0.079189 | 0.133329 | 0.013356 | 0 | 0.002709 | 0 | 0.000144 | 0.010875 | 0.011488 | 0.005238 | 0.008846 | 0.003919 | 0 | 0.02 | 0.035158 | 0 | 0.002 | 0 | 0 | 1 | 0 | 0 | 0 | 0 | 0 | 0 | 0 | 0 | 5
27810 | 8.5 | 7.5 | 1 | 6955 | 6955 | 13343 | 0.87 | 0.29 | 0.3 | 0.02 | 0.01 | 0.53 | 4.02 | 4.53 | 1.73 | 5.42 | 0.09 | 0 | 0 | 80.17 | 43018.27 | 43018.23 | 43018.13 | 43018.21 | 43018.27 | 3530 | 518.81 | 7342 | 4789 | 5591 | 5000 | 2.82 | -2.81 | 0.19 | 4.92 | 27.57 | 25.9 | 4.08 | -37.36 | 22.33 | -7.04 | -157.63 | #DIV/0! | #DIV/0! | 0.65 | 0.230514 | 0.844838 | 0.213321 | 81.277447 | 3.987049 | 4.74781 | 0.024209 | 0.017343 | 0.423706 | 0.232903 | 1.766744 | 5.921685 | 0.064333 | 0.133319 | 0.013496 | 0 | 0.002813 | 0 | 0.000203 | 0.010315 | 0.011708 | 0.005144 | 0.008642 | 0.004098 | 0 | 0.02 | 0.03636 | 0 | 0.002 | 0 | 0 | 0 | 0 | 0 | 0 | 0 | 0 | 0 | 1 | 0 | 6.5
31662 | 40 | 39 | 1 | 7018 | 7018 | 13343 | 0.74 | 0.27 | 0.32 | 0.02 | 0.01 | 0.43 | 3.76 | 4.72 | 1.69 | 5.87 | 0.08 | 0 | 0 | 80.97 | 43474.88 | 43474.84 | 43474.78 | 43474.82 | 43474.89 | 3597 | 520.25 | 7947 | 5399 | 6105 | 5428 | 2.78 | 1.8 | 0.15 | -20.16 | 32.19 | 21.34 | -18.1 | -10.55 | 12.45 | -0.33 | -161.13 | -400.33 | #DIV/0! | 0.16 | 0.254455 | 0.904244 | 0.185027 | 81.746515 | 3.700401 | 4.688317 | 0.026618 | 0.011606 | 0.381926 | 0.203102 | 1.707084 | 5.952926 | 0.001224 | 0.132347 | 0.014009 | 0 | 0.002923 | 0 | 0.000186 | 0.012357 | 0.01147 | 0.005451 | 0.00716 | 0.004395 | 0 | 0.02 | 0.024257 | 0 | 0.002 | 0 | 0 | 0 | 0 | 23 | 0 | 8 | 0 | 0 | 2 | 5 | 1
V29315 | 24 | 23 | 1 | 7023 | 7023 | 13343 | 0.8 | 0.31 | 0.36 | 0.03 | 0.01 | 0.48 | 3.91 | 4.68 | 1.71 | 5.77 | 0.1 | 0 | 0 | 80.8 | 43179.95 | 43179.91 | 43179.86 | 43179.9 | 43179.96 | 3554 | 494.5 | 8279 | 4994 | 5483 | 4703 | 0.34 | -1.21 | -0.05 | -0.89 | 23.73 | 31.38 | 11.84 | 16.95 | 30.9 | -1.48 | -138.27 | -3080.64 | #DIV/0! | 0.28 | 0.24988 | 0.819894 | 0.24271 | 81.421179 | 3.93521 | 4.781883 | 0.022973 | 0.012554 | 0.335063 | 0.234455 | 1.730148 | 5.915666 | 0.056832 | 0.133245 | 0.016304 | 0 | 0.003173 | 0 | 0.000158 | 0.012402 | 0.009966 | 0.004263 | 0.008437 | 0.004089 | 0 | 0.02 | 0.027516 | 0 | 0.002 | 0 | 0 | 5 | 0 | 0 | 0 | 1 | 0 | 0 | 0 | 8 | 9
V29550 | 18 | 17 | 1 | 7003 | 7003 | 13343 | 0.86 | 0.32 | 0.36 | 0.02 | 0.01 | 0.54 | 3.75 | 4.65 | 1.7 | 5.78 | 0.13 | 0 | 0 | 80.54 | 43207.47 | 43207.43 | 43207.33 | 43207.41 | 43207.48 | 3778 | 537.18 | 8538 | 5098 | 5595 | 5031 | 0.73 | -2.8 | -0.89 | -0.62 | 21.33 | 23.68 | -4.29 | -18.22 | 9.08 | -4.91 | -73.44 | -1265.8 | -1041.31 | 0.68 | 0.279803 | 0.879773 | 0.251856 | 81.059556 | 3.775334 | 4.841287 | 0.025943 | 0.013936 | 0.501017 | 0.231515 | 1.742429 | 6.146567 | 0.0103 | 0.126777 | 0.019308 | 0 | 0.00394 | 0 | 0.000556 | 0.011295 | 0.009844 | 0.00395 | 0.009629 | 0.004611 | 0 | 0.02 | 0.028774 | 0 | 0.002 | 0 | 0 | 5 | 0 | 11 | 0 | 0 | 0 | 0 | 0 | 0 | 1
28147 | 75 | 74 | 1 | 6983 | 6983 | 12379 | 1.52 | 0.47 | 0.42 | 0.03 | 0.02 | 0.03 | 10.87 | 0.65 | 0.67 | 0.08 | 0.06 | 0.01 | 0 | 83.57 | 43054.92 | 43054.87 | 43054.81 | 43054.85 | 43054.92 | 3753 | 556 | 7948 | 5576 | 6341 | 5756 | 0.16 | -13.76 | -5.73 | 3.64 | 31.17 | 18.03 | 12.59 | 62.73 | -21.49 | -84.73 | -225.3 | 50.5 | #DIV/0! | 0.27 | 0.349546 | 1.486947 | 0.332208 | 84.702211 | 11.034523 | 0.748164 | 0.023275 | 0.006046 | 0.031316 | 0.197984 | 0.71788 | 0.154761 | 0.053992 | 0.069268 | 0.005671 | 0 | 0.002715 | 0 | 0.000176 | 0.02154 | 0.007144 | 0.002 | 0.002 | 0.000242 | 0 | 0.02 | 0.023227 | 0 | 0.007164 | 0 | 0 | 1 | 0 | 60 | 0 | 0 | 10 | 0 | 0 | 0 | 3
28566 | 98 | 97 | 1 | 6996 | 6996 | 12379 | 1.45 | 0.47 | 0.62 | 0.02 | 0.01 | 0 | 10.83 | 0.64 | 0.67 | 0 | 0.04 | 0.01 | 0 | 83.79 | 43106.55 | 43106.5 | 43106.45 | 43106.49 | 43106.55 | 3561 | 522.68 | 6946 | 4619 | 5518 | 4970 | 0.11 | -8.03 | -3.84 | -3.98 | 30.67 | 23.06 | 9.26 | 39.76 | #DIV/0! | -1753.68 | -293.63 | -51.21 | -937.84 | 0.22 | 0.484336 | 1.531026 | 0.3321 | 84.815514 | 10.979526 | 0.703035 | 0.019129 | 0.007656 | 0.023327 | 0.176674 | 0.709393 | 0.021197 | 0.047056 | 0.05858 | 0.009024 | 0 | 0.00353 | 0 | 0.000205 | 0.02205 | 0.006069 | 0.002 | 0.002 | 0.000216 | 0 | 0.02 | 0.018806 | 0 | 0.007551 | 0 | 0 | 1 | 0 | 92 | 0 | 4 | 0 | 0 | 0 | 0 | 0
28595 | 100 | 99 | 1 | 7006 | 7006 | 12379 | 1.45 | 0.47 | 0.62 | 0.02 | 0.01 | 0 | 10.82 | 0.64 | 0.67 | 0 | 0.04 | 0.01 | 0 | 83.95 | 43110.32 | 43110.27 | 43110.22 | 43110.26 | 43110.32 | 3556 | 520.26 | 6469 | 4435 | 5159 | 4603 | -2.3 | 0.99 | 6.13 | -3.55 | 23.06 | 13.69 | 2.67 | 31.2 | #DIV/0! | -1657.46 | -328.99 | -71.1 | -1643.88 | 0.55 | 0.545764 | 1.521982 | 0.366812 | 84.571438 | 11.215037 | 0.639755 | 0.020487 | 0.008753 | 0.023949 | 0.189206 | 0.638754 | 0.020068 | 0.078955 | 0.060108 | 0.010318 | 0 | 0.005531 | 0 | 0.000327 | 0.026917 | 0.006376 | 0.002 | 0.002 | 0.000402 | 0 | 0.02 | 0.01746 | 0 | 0.007602 | 0 | 0 | 0 | 0 | 81 | 0 | 10 | 0 | 0 | 7 | 0 | 1
28638 | 89 | 88 | 1 | 7026 | 7026 | 12379 | 1.5 | 0.48 | 0.54 | 0.02 | 0.01 | 0 | 10.86 | 0.63 | 0.67 | 0 | 0 | 0 | 0 | 84.28 | 43113.35 | 43113.31 | 43113.25 | 43113.3 | 43113.35 | 3504 | 521.43 | 6722 | 4440 | 5330 | 4682 | -3.05 | -8.06 | -5.31 | -0.51 | 36.01 | 13.94 | 4.97 | 51.66 | #DIV/0! | #DIV/0! | #DIV/0! | -212.17 | #DIV/0! | 0.73 | 0.471861 | 1.522379 | 0.30775 | 84.514697 | 11.300069 | 0.687871 | 0.020274 | 0.006712 | 0.026663 | 0.201827 | 0.714966 | 0.034001 | 0.02305 | 0.066918 | 0.013518 | 0 | 0.003352 | 0 | 0.000334 | 0.024774 | 0.00654 | 0.002 | 0.002 | 0.000204 | 0 | 0.02 | 0.021196 | 0 | 0.007045 | 0 | 0 | 1 | 0 | 57 | 0 | 18 | 0 | 0 | 10 | 0 | 2
28712 | 10 | 9 | 1 | 6696 | 6696 | 12379 | 1.25 | 0.57 | 0.42 | 0.02 | 0.01 | 0 | 10.65 | 0.65 | 0.66 | 0 | 0.09 | 0 | 0 | 80.02 | 43120.19 | 43120.14 | 43120.09 | 43120.13 | 43120.19 | 3524 | 523.94 | 6855 | 4639 | 5436 | 4725 | -1.86 | -5.86 | 10.14 | -16.75 | 41.43 | 27.89 | -9.68 | -23.71 | #DIV/0! | #DIV/0! | -67.86 | -154.04 | #DIV/0! | 0.4 | 0.31996 | 1.548224 | 0.355142 | 84.4736 | 11.502515 | 0.734383 | 0.018499 | 0.010734 | 0.025334 | 0.161689 | 0.626783 | 0.03364 | 0.032197 | 0.057075 | 0.00865 | 0 | 0.003082 | 0 | 0.000255 | 0.028175 | 0.006353 | 0.002 | 0.002 | 0.000513 | 0 | 0.02 | 0.022165 | 0 | 0.007032 | 0 | 0 | 0 | 0 | 0 | 0 | 0 | 0 | 0 | 8 | 0 | 1
28794 | 5 | 4 | 1 | 7005 | 7005 | 12379 | 1.53 | 0.42 | 0.35 | 0.03 | 0.01 | 0 | 10.86 | 0.7 | 0.7 | 0 | 0 | 0 | 0 | 84.1 | 43127.44 | 43127.4 | 43127.34 | 43127.38 | 43127.44 | 3036 | 456.54 | 6419 | 4453 | 5059 | 4451 | -4.17 | -5 | -0.3 | 2.55 | 37.39 | -2.63 | 21.53 | 42.74 | #DIV/0! | #DIV/0! | #DIV/0! | #DIV/0! | #DIV/0! | 0.93 | 0.359208 | 1.510501 | 0.269205 | 84.417675 | 11.458471 | 0.745512 | 0.021972 | 0.008589 | 0.029268 | 0.213923 | 0.71212 | 0.056853 | 0.009664 | 0.070665 | 0.015032 | 0 | 0.00274 | 0 | 0.000199 | 0.025622 | 0.006975 | 0.002 | 0.002 | 0.00036 | 0 | 0.02 | 0.033447 | 0 | 0.008 | 0 | 0 | 1 | 0 | 0 | 0 | 0 | 0 | 0 | 0 | 0 | 3
28850 | 72 | 71 | 1 | 7005 | 7005 | 12379 | 1.51 | 0.48 | 0.59 | 0.02 | 0.01 | 0 | 10.83 | 0.63 | 0.67 | 0 | 0 | 0.01 | 0 | 83.95 | 43133.01 | 43132.97 | 43132.92 | 43132.96 | 43133.02 | 3467 | 498.13 | 6812 | 4558 | 5274 | 4625 | -0.12 | -4.47 | 3.22 | 3.33 | 38.12 | 15.76 | 8.44 | 41.63 | #DIV/0! | #DIV/0! | #DIV/0! | -118.12 | #DIV/0! | 0.14 | 0.504473 | 1.482511 | 0.298784 | 84.936412 | 10.983886 | 0.668119 | 0.018947 | 0.007375 | 0.024005 | 0.187559 | 0.65818 | 0.022301 | 0.048244 | 0.058025 | 0.012346 | 0 | 0.004122 | 0 | 0.00019 | 0.025801 | 0.006584 | 0.002 | 0.002 | 0.00027 | 0 | 0.02 | 0.020001 | 0 | 0.007865 | 0 | 0 | 1 | 0 | 55 | 0 | 8 | 0 | 0 | 7 | 0 | 0
28854 | 69 | 68 | 1 | 6662 | 6662 | 12379 | 1.44 | 0.46 | 0.61 | 0.02 | 0.01 | 0 | 10.3 | 0.59 | 0.64 | 0 | 0 | 0.01 | 0 | 79.8 | 43133.27 | 43133.23 | 43133.17 | 43133.21 | 43133.27 | 3524 | 528.18 | 6783 | 4557 | 5303 | 4749 | -2.53 | -3.79 | -5.4 | -0.24 | 37.23 | 16.28 | 4.32 | 44.3 | #DIV/0! | #DIV/0! | #DIV/0! | -126.22 | #DIV/0! | 0.59 | 0.541607 | 1.534537 | 0.306177 | 84.504941 | 11.248959 | 0.656054 | 0.01969 | 0.007 | 0.02468 | 0.1963 | 0.718215 | 0.021691 | 0.049999 | 0.065617 | 0.013778 | 0 | 0.004216 | 0 | 0.000182 | 0.027788 | 0.006727 | 0.002 | 0.002 | 0.000238 | 0 | 0.02 | 0.019836 | 0 | 0.007769 | 0 | 0 | 1 | 0 | 54 | 0 | 8 | 0 | 0 | 5 | 0 | 0
28856 | 100 | 99 | 1 | 7031 | 7031 | 12379 | 1.49 | 0.52 | 0.58 | 0.02 | 0.01 | 0.02 | 10.84 | 0.64 | 0.68 | 0.01 | 0.04 | 0 | 0 | 84.22 | 43133.39 | 43133.35 | 43133.3 | 43133.34 | 43133.4 | 3408 | 506.69 | 6680 | 4199 | 5190 | 4527 | -2.41 | -1.54 | 1.74 | -1.13 | 28.03 | 6.6 | 4.67 | 32.27 | -56.46 | -62.39 | -422.35 | -132.42 | #DIV/0! | 0.62 | 0.542349 | 1.521241 | 0.3814 | 84.488073 | 11.205955 | 0.652677 | 0.019386 | 0.007078 | 0.027816 | 0.18796 | 0.671422 | 0.023096 | 0.09911 | 0.066006 | 0.011165 | 0 | 0.004745 | 0 | 0.000205 | 0.028149 | 0.007333 | 0.002 | 0.002 | 0.000218 | 0 | 0.02 | 0.022518 | 0 | 0.008096 | 0 | 0 | 1 | 0 | 81 | 0 | 8 | 0 | 0 | 9 | 0 | 0
28938 | 97 | 96 | 1 | 6976 | 6976 | 12379 | 1.32 | 0.49 | 0.56 | 0.02 | 0.02 | 0 | 10.81 | 0.62 | 0.67 | 0 | 0 | 0 | 0 | 83.8 | 43140.98 | 43140.94 | 43140.88 | 43140.92 | 43140.98 | 3483 | 500.86 | 6766 | 4440 | 5344 | 4693 | -1.79 | -3.29 | -4.51 | -7.68 | 38.2 | 18.75 | 14.27 | 19.15 | #DIV/0! | #DIV/0! | #DIV/0! | -189.95 | #DIV/0! | 0.75 | 0.460707 | 1.441055 | 0.306303 | 84.611346 | 11.192031 | 0.648525 | 0.020547 | 0.013054 | 0.027883 | 0.294942 | 0.710484 | 0.033552 | 0.066777 | 0.068231 | 0.013124 | 0 | 0.003692 | 0 | 0.00018 | 0.024182 | 0.006886 | 0.002 | 0.002 | 0.000457 | 0 | 0.02 | 0.023818 | 0 | 0.008226 | 0 | 0 | 1 | 0 | 71 | 0 | 9 | 0 | 0 | 8 | 0 | 7
28940 | 80 | 79 | 1 | 7001 | 7001 | 12379 | 1.32 | 0.49 | 0.56 | 0.02 | 0.02 | 0 | 10.83 | 0.62 | 0.67 | 0 | 0 | 0 | 0 | 84.12 | 43141.11 | 43141.07 | 43141.01 | 43141.06 | 43141.11 | 3457 | 512.83 | 6498 | 4318 | 5079 | 4482 | -3.57 | -14 | -6.42 | -15.98 | 38.95 | 19.68 | 17.8 | 15.31 | #DIV/0! | #DIV/0! | #DIV/0! | -414.4 | #DIV/0! | 1.06 | 0.454953 | 1.548218 | 0.303659 | 84.371942 | 11.365566 | 0.718499 | 0.019719 | 0.013685 | 0.026513 | 0.205694 | 0.723142 | 0.033739 | 0.035944 | 0.062049 | 0.0232 | 0 | 0.003201 | 0 | 0.000196 | 0.025777 | 0.00668 | 0.002 | 0.002 | 0.000428 | 0 | 0.02 | 0.025375 | 0 | 0.00782 | 0 | 0 | 1 | 0 | 60 | 0 | 10 | 0 | 0 | 8 | 0 | 0
29269 | 72 | 71 | 1 | 7010 | 7010 | 12379 | 1.29 | 0.63 | 0.56 | 0.02 | 0.02 | 0.02 | 10.85 | 0.62 | 0.67 | 0 | 0.03 | 0 | 0 | 84.05 | 43175.1 | 43175.06 | 43175.01 | 43175.05 | 43175.11 | 3498 | 524.99 | 6565 | 4411 | 5018 | 4511 | -1.78 | -5.58 | 4.45 | -16.3 | 37.51 | 24.15 | 15.06 | 15.33 | -7.71 | #DIV/0! | -555.87 | -223.49 | #DIV/0! | 0.51 | 0.433233 | 1.517098 | 0.400685 | 84.65865 | 11.18418 | 0.666664 | 0.021343 | 0.012863 | 0.024892 | 0.185252 | 0.647213 | 0.0341 | 0.050301 | 0.058012 | 0.011906 | 0 | 0.003497 | 0 | 0.000197 | 0.02473 | 0.006467 | 0.002 | 0.002 | 0.000413 | 0 | 0.02 | 0.026588 | 0 | 0.007718 | 0 | 0 | 1 | 0 | 56 | 0 | 8 | 0 | 0 | 6 | 0 | 0
29275 | 64 | 63 | 1 | 6991 | 6991 | 12379 | 1.41 | 0.48 | 0.52 | 0.02 | 0.01 | 0 | 10.81 | 0.63 | 0.67 | 0 | 0.03 | 0 | 0 | 83.92 | 43175.48 | 43175.44 | 43175.38 | 43175.42 | 43175.49 | 3537 | 521.76 | 7293 | 4559 | 5657 | 4757 | -0.69 | -6.05 | -4.96 | -7.09 | 29.52 | 13.5 | 9.41 | 28.44 | #DIV/0! | #DIV/0! | -408.15 | -151.94 | #DIV/0! | 0.48 | 0.459864 | 1.532677 | 0.342913 | 84.779559 | 11.045072 | 0.67386 | 0.021797 | 0.00965 | 0.039392 | 0.178082 | 0.71594 | 0.032326 | 0.009437 | 0.057305 | 0.00955 | 0 | 0.004051 | 0 | 0.000597 | 0.025021 | 0.006372 | 0.002 | 0.002 | 0.000265 | 0 | 0.02 | 0.024531 | 0 | 0.00774 | 0 | 0 | 1 | 0 | 50 | 0 | 7 | 0 | 0 | 5 | 0 | 0
29286 | 60 | 59 | 1 | 6991 | 6991 | 12379 | 1.41 | 0.47 | 0.52 | 0.02 | 0.01 | 0 | 10.82 | 0.63 | 0.67 | 0 | 0.04 | 0 | 0 | 83.91 | 43176.2 | 43176.16 | 43176.09 | 43176.13 | 43176.21 | 3590 | 534.94 | 7993 | 5638 | 6575 | 6027 | -0.9 | -17.05 | -2.53 | -5.37 | 24.02 | 8.97 | 11.85 | 45.28 | #DIV/0! | #DIV/0! | -435.26 | -227.74 | #DIV/0! | 0.63 | 0.479625 | 1.504723 | 0.362619 | 84.643569 | 11.084921 | 0.752821 | 0.020518 | 0.007546 | 0.024477 | 0.19141 | 0.695437 | 0.038522 | 0.031297 | 0.063281 | 0.012775 | 0 | 0.003714 | 0 | 0.000194 | 0.020465 | 0.006626 | 0.002 | 0.002 | 0.000211 | 0 | 0.02 | 0.024151 | 0 | 0.007099 | 0 | 0 | 1 | 0 | 55 | 0 | 0 | 0 | 0 | 3 | 0 | 0
29409 | 5 | 4 | 1 | 7000 | 7000 | 12379 | 1.53 | 0.42 | 0.35 | 0.03 | 0.01 | 0 | 10.85 | 0.7 | 0.7 | 0 | 0 | 0 | 0 | 84.04 | 43188.77 | 43188.73 | 43188.61 | 43188.7 | 43188.77 | 3421 | 513.28 | 7909 | 4703 | 6427 | 5643 | -3.18 | -4.31 | 0.18 | 2.06 | 37.91 | -3.69 | 26.08 | 39.19 | #DIV/0! | #DIV/0! | #DIV/0! | #DIV/0! | #DIV/0! | 0.8 | 0.362901 | 1.518111 | 0.266999 | 84.52766 | 11.349697 | 0.740624 | 0.020697 | 0.009121 | 0.026757 | 0.198996 | 0.708754 | 0.047692 | 0.03061 | 0.062692 | 0.034684 | 0 | 0.002998 | 0 | 0.000193 | 0.023399 | 0.006735 | 0.002 | 0.002 | 0.0002 | 0 | 0.02 | 0.028407 | 0 | 0.008072 | 0 | 0 | 0 | 0 | 0 | 0 | 0 | 0 | 0 | 1 | 0 | 3
29410 | 6 | 5 | 1 | 6950 | 6950 | 12379 | 1.52 | 0.42 | 0.34 | 0.03 | 0.01 | 0 | 10.77 | 0.7 | 0.7 | 0 | 0 | 0 | 0 | 83.44 | 43188.84 | 43188.8 | 43188.69 | 43188.77 | 43188.85 | 3142 | 471.63 | 8523 | 4641 | 6630 | 5896 | -3.17 | -4.55 | 0.55 | 3.64 | 35.38 | -5.81 | 27.69 | 40.1 | #DIV/0! | #DIV/0! | #DIV/0! | #DIV/0! | #DIV/0! | 0.87 | 0.370343 | 1.493601 | 0.277849 | 84.467828 | 11.349131 | 0.742332 | 0.020248 | 0.008985 | 0.027426 | 0.208308 | 0.706101 | 0.038911 | 0.111436 | 0.062415 | 0.018696 | 0 | 0.002959 | 0 | 0.000338 | 0.023776 | 0.006612 | 0.002 | 0.002 | 0.000238 | 0 | 0.02 | 0.030382 | 0 | 0.008085 | 0 | 0 | 0 | 0 | 0 | 0 | 0 | 0 | 0 | 1 | 0 | 4
29465 | 46 | 45 | 1 | 6987 | 6987 | 12379 | 1.57 | 0.46 | 0.48 | 0.02 | 0.02 | 0.04 | 10.86 | 0.62 | 0.67 | 0.12 | 0.06 | 0 | 0 | 83.54 | 43197.14 | 43197.1 | 43197 | 43197.09 | 43197.15 | 3448 | 506.24 | 7151 | 4616 | 5758 | 5042 | -2.08 | -3.49 | 7.89 | -1.07 | 21.96 | 1.93 | 15.68 | 18.51 | 27.02 | -28.06 | -179.7 | -224.5 | #DIV/0! | 0.51 | 0.480824 | 1.60977 | 0.361499 | 84.422032 | 11.25968 | 0.649173 | 0.020754 | 0.012554 | 0.02726 | 0.173038 | 0.627104 | 0.155469 | 0.041211 | 0.055396 | 0.009312 | 0 | 0.003899 | 0 | 0.000434 | 0.026545 | 0.006757 | 0.002 | 0.002 | 0.000366 | 0 | 0.02 | 0.025828 | 0 | 0.007094 | 0 | 0 | 1 | 16 | 0 | 0 | 8 | 0 | 0 | 9 | 0 | 0
29746 | 66 | 65 | 1 | 6971 | 6971 | 12379 | 1.45 | 0.48 | 0.49 | 0.02 | 0.01 | 0 | 10.84 | 0.66 | 0.66 | 0 | 0.03 | 0 | 0 | 83.57 | 43229.95 | 43229.9 | 43229.8 | 43229.89 | 43229.95 | 3496 | 508.88 | 7261 | 4661 | 5586 | 4816 | -2.09 | -10.12 | -9.33 | -3.39 | 23.11 | 5.76 | 18.73 | 25.51 | #DIV/0! | #DIV/0! | -410.22 | -344.2 | #DIV/0! | 0.84 | 0.469085 | 1.529972 | 0.378073 | 84.361174 | 11.266244 | 0.738918 | 0.018813 | 0.008847 | 0.028258 | 0.180236 | 0.733469 | 0.042383 | 0.067864 | 0.063916 | 0.013031 | 0 | 0.003575 | 0 | 0.000252 | 0.029437 | 0.007143 | 0.002 | 0.002 | 0.0002 | 0 | 0.02 | 0.027306 | 0 | 0.007803 | 0 | 0 | 0 | 0 | 51 | 0 | 5 | 0 | 0 | 8 | 0 | 1
29798 | 92 | 91 | 1 | 6998 | 6998 | 12379 | 1.46 | 0.52 | 0.56 | 0.02 | 0.01 | 0 | 10.85 | 0.67 | 0.67 | 0 | 0 | 0 | 0 | 83.84 | 43237.73 | 43237.69 | 43237.59 | 43237.68 | 43237.74 | 3757 | 546.39 | 7124 | 4620 | 5585 | 4824 | 1.75 | -5.71 | 14 | 0.57 | 42.83 | 19.18 | 12.02 | 28.87 | #DIV/0! | #DIV/0! | #DIV/0! | -132.57 | -1743.6 | -0.19 | 0.46037 | 1.470659 | 0.299443 | 85.181442 | 10.809105 | 0.722615 | 0.019912 | 0.00959 | 0.025545 | 0.169704 | 0.581156 | 0.043625 | 0.048685 | 0.058953 | 0.010635 | 0 | 0.003442 | 0 | 0.000199 | 0.02292 | 0.006908 | 0.002 | 0.002 | 0.000244 | 0 | 0.02 | 0.023672 | 0 | 0.007177 | 0 | 0 | 0 | 0 | 75 | 0 | 2 | 0 | 0 | 13 | 0 | 1
29802 | 17 | 16 | 1 | 6996 | 6996 | 12379 | 1.47 | 0.49 | 0.56 | 0.02 | 0.01 | 0 | 10.85 | 0.67 | 0.67 | 0 | 0 | 0 | 0 | 83.83 | 43237.99 | 43237.95 | 43237.85 | 43237.93 | 43238 | 3471 | 513.39 | 6923 | 4655 | 5521 | 5053 | -7.18 | -0.63 | -7.25 | -4.25 | 36.14 | 19.41 | 5.19 | 11.97 | #DIV/0! | #DIV/0! | #DIV/0! | -148.16 | -1574.9 | 1.23 | 0.456432 | 1.550989 | 0.319799 | 83.990286 | 11.795646 | 0.687406 | 0.020961 | 0.011652 | 0.024155 | 0.175636 | 0.724846 | 0.025315 | 0.050563 | 0.059942 | 0.011821 | 0 | 0.0043 | 0 | 0.0005 | 0.025837 | 0.006881 | 0.002 | 0.002 | 0.000287 | 0 | 0.02 | 0.025127 | 0 | 0.007618 | 0 | 0 | 0 | 0 | 0 | 0 | 5 | 0 | 0 | 10 | 0 | 1
29803 | 5 | 4 | 1 | 7001 | 7001 | 12379 | 1.47 | 0.49 | 0.56 | 0.02 | 0.01 | 0 | 10.85 | 0.67 | 0.67 | 0 | 0 | 0 | 0 | 83.9 | 43238.05 | 43238.01 | 43237.92 | 43238 | 43238.06 | 3308 | 506.58 | 6495 | 4159 | 4976 | 4555 | -5.29 | -6.15 | -7.63 | -2.16 | 32 | 25.21 | 0.07 | 18.54 | #DIV/0! | #DIV/0! | #DIV/0! | -166.33 | -821.4 | 0.98 | 0.424519 | 1.518935 | 0.340434 | 84.213053 | 11.579794 | 0.724587 | 0.02209 | 0.01078 | 0.025733 | 0.184441 | 0.726889 | 0.028361 | 0.027796 | 0.065978 | 0.012725 | 0 | 0.004134 | 0 | 0.00033 | 0.025687 | 0.006967 | 0.002 | 0.002 | 0.000351 | 0 | 0.02 | 0.024844 | 0 | 0.007574 | 0 | 0 | 1 | 0 | 0 | 0 | 0 | 0 | 0 | 0 | 0 | 3
29811 | 54 | 53 | 1 | 6996 | 6996 | 12379 | 1.47 | 0.5 | 0.56 | 0.02 | 0.01 | 0 | 10.86 | 0.67 | 0.67 | 0 | 0.04 | 0 | 0 | 83.78 | 43238.56 | 43238.52 | 43238.43 | 43238.51 | 43238.57 | 3394 | 505.44 | 6817 | 4439 | 5225 | 4644 | -3.17 | -6.55 | -10.31 | -2.6 | 37.77 | 11.05 | -5.46 | 40.49 | #DIV/0! | #DIV/0! | -386.23 | -162.75 | -1269.17 | 0.92 | 0.501306 | 1.526085 | 0.316016 | 84.203676 | 11.364046 | 0.724989 | 0.021762 | 0.006501 | 0.058121 | 0.174623 | 0.753561 | 0.127529 | 0.05425 | 0.060598 | 0.012394 | 0 | 0.003758 | 0 | 0.000341 | 0.027908 | 0.007062 | 0.002 | 0.002 | 0.000427 | 0 | 0.02 | 0.023299 | 0 | 0.007749 | 0 | 0 | 1 | 0 | 50 | 0 | 0 | 0 | 0 | 0 | 0 | 2
29813 | 71 | 70 | 1 | 7001 | 7001 | 12379 | 1.47 | 0.5 | 0.56 | 0.02 | 0.01 | 0 | 10.85 | 0.67 | 0.67 | 0 | 0.04 | 0 | 0 | 83.85 | 43238.69 | 43238.65 | 43238.55 | 43238.63 | 43238.69 | 3326 | 493.77 | 6556 | 4495 | 5252 | 4624 | -1.22 | 1.11 | -1.8 | -1.99 | 36.03 | 8.5 | 0.3 | 25.75 | #DIV/0! | #DIV/0! | -375.1 | -246.87 | -1623.58 | 0.41 | 0.517138 | 1.515813 | 0.324434 | 84.653425 | 11.137213 | 0.671424 | 0.020566 | 0.008113 | 0.027907 | 0.169654 | 0.694536 | 0.030385 | 0.068244 | 0.054149 | 0.016449 | 0 | 0.003531 | 0 | 0.000188 | 0.024482 | 0.006709 | 0.002 | 0.002 | 0.000317 | 0 | 0.02 | 0.023496 | 0 | 0.007828 | 0 | 0 | 0 | 0 | 60 | 0 | 7 | 0 | 0 | 2 | 0 | 1
29815 | 26 | 25 | 1 | 7000 | 7000 | 12379 | 1.46 | 0.5 | 0.56 | 0.02 | 0.01 | 0 | 10.85 | 0.67 | 0.67 | 0 | 0.04 | 0 | 0 | 83.85 | 43238.82 | 43238.77 | 43238.68 | 43238.76 | 43238.82 | 3316 | 481.28 | 6570 | 4314 | 5073 | 4575 | -2.18 | 2.56 | -3.66 | -4.65 | 30.78 | 7.27 | 5.41 | 14.79 | #DIV/0! | #DIV/0! | -381.69 | -193.01 | -2020.98 | 0.64 | 0.524179 | 1.554298 | 0.350995 | 84.467218 | 11.236036 | 0.661707 | 0.019514 | 0.009312 | 0.024074 | 0.172031 | 0.707286 | 0.028388 | 0.083991 | 0.054526 | 0.013897 | 0 | 0.003762 | 0 | 0.000175 | 0.024147 | 0.006686 | 0.002 | 0.002 | 0.000254 | 0 | 0.02 | 0.026186 | 0 | 0.00734 | 0 | 0 | 1 | 0 | 16 | 0 | 8 | 0 | 0 | 0 | 0 | 0
29821 | 63 | 62 | 1 | 6995 | 6995 | 12379 | 1.46 | 0.5 | 0.56 | 0.02 | 0.01 | 0 | 10.84 | 0.67 | 0.67 | 0 | 0.04 | 0 | 0 | 83.78 | 43239.21 | 43239.16 | 43239.06 | 43239.15 | 43239.21 | 3517 | 508.53 | 7133 | 4738 | 5570 | 5139 | -3.88 | -8.35 | -4.54 | -4.05 | 36.42 | 12.32 | -2.84 | 39.42 | #DIV/0! | #DIV/0! | -415.59 | -89.18 | -337.84 | 0.82 | 0.495746 | 1.546226 | 0.322172 | 84.311198 | 11.426919 | 0.735289 | 0.021216 | 0.006623 | 0.024105 | 0.183348 | 0.713368 | 0.029991 | 0.017351 | 0.064174 | 0.008979 | 0 | 0.003563 | 0 | 0.000367 | 0.025897 | 0.007003 | 0.002 | 0.002 | 0.000367 | 0 | 0.02 | 0.024741 | 0 | 0.007355 | 0 | 0 | 0 | 0 | 50 | 0 | 5 | 0 | 0 | 6 | 0 | 1
29864 | 22 | 21 | 1 | 7001 | 7001 | 12379 | 1.47 | 0.48 | 0.53 | 0.02 | 0.01 | 0 | 11.07 | 0.67 | 0.67 | 0 | 0.02 | 0 | 0 | 83.7 | 43245.48 | 43245.44 | 43245.34 | 43245.43 | 43245.48 | 3468 | 504.8 | 6692 | 4439 | 5281 | 4686 | 0.03 | -7.82 | -5.49 | -0.02 | 33.23 | 10.53 | 6.69 | 30.83 | #DIV/0! | #DIV/0! | -747.11 | -149.57 | -1178.11 | 0.4 | 0.480704 | 1.494182 | 0.324204 | 84.506779 | 11.214547 | 0.73348 | 0.020469 | 0.007884 | 0.034462 | 0.181497 | 0.712533 | 0.073516 | 0.038557 | 0.075315 | 0.009812 | 0 | 0.003272 | 0 | 0.000222 | 0.025024 | 0.007247 | 0.002 | 0.002 | 0.000273 | 0 | 0.02 | 0.023978 | 0 | 0.008043 | 0 | 0 | 0 | 0 | 17 | 0 | 0 | 0 | 0 | 1 | 0 | 3
29871 | 59 | 58 | 1 | 6994 | 6994 | 12379 | 1.49 | 0.44 | 0.56 | 0.02 | 0.01 | 0.02 | 11.06 | 0.67 | 0.64 | 0.02 | 0.02 | 0 | 0 | 83.59 | 43245.93 | 43245.89 | 43245.79 | 43245.87 | 43245.94 | 3517 | 526.66 | 6940 | 4872 | 5612 | 4806 | -0.15 | 0.67 | -1.98 | -1.11 | 43.14 | 17.59 | 13.98 | 28.88 | 5.13 | -59.6 | -718.96 | -131.71 | #DIV/0! | 0.16 | 0.466425 | 1.527853 | 0.25585 | 84.681412 | 11.240374 | 0.672531 | 0.019037 | 0.008977 | 0.023569 | 0.162762 | 0.663656 | 0.03172 | 0.091306 | 0.052478 | 0.010527 | 0 | 0.002857 | 0 | 0.000175 | 0.025541 | 0.00678 | 0.002 | 0.002 | 0.000373 | 0 | 0.02 | 0.023363 | 0 | 0.008433 | 0 | 0 | 0 | 0 | 45 | 0 | 7 | 0 | 0 | 5 | 0 | 1
29873 | 43 | 42 | 1 | 7024 | 7024 | 12379 | 1.49 | 0.45 | 0.56 | 0.02 | 0.01 | 0.03 | 11.09 | 0.68 | 0.66 | 0.02 | 0.02 | 0 | 0 | 83.94 | 43246.07 | 43246.03 | 43245.93 | 43246.01 | 43246.07 | 3267 | 488.2 | 7023 | 4551 | 5690 | 4788 | -2.05 | -6.84 | -4 | -2.9 | 38.67 | 14.46 | 9.87 | 35.19 | 11.99 | -16.99 | -684.76 | -145.97 | #DIV/0! | 0.56 | 0.4834 | 1.550629 | 0.278259 | 84.341705 | 11.432871 | 0.730684 | 0.019978 | 0.008174 | 0.023181 | 0.165353 | 0.69026 | 0.02465 | 0.091647 | 0.05321 | 0.011066 | 0 | 0.003237 | 0 | 0.00073 | 0.027722 | 0.006845 | 0.002 | 0.002 | 0.000309 | 0 | 0.02 | 0.023746 | 0 | 0.008344 | 0 | 0 | 0 | 0 | 30 | 0 | 4 | 0 | 0 | 7 | 0 | 1
29914 | 42 | 41 | 1 | 6997 | 6997 | 12379 | 1.47 | 0.43 | 0.57 | 0.02 | 0.01 | 0 | 11.04 | 0.68 | 0.68 | 0 | 0 | 0 | 0 | 83.69 | 43251.15 | 43251.1 | 43251.01 | 43251.09 | 43251.15 | 3379 | 493.79 | 6576 | 4560 | 5227 | 4807 | 0.75 | -5.78 | -6.31 | -2.56 | 25.5 | 15.31 | 10.65 | 61.29 | #DIV/0! | #DIV/0! | #DIV/0! | -31.03 | -11598.77 | 0.31 | 0.485742 | 1.525428 | 0.322819 | 84.615916 | 11.114642 | 0.733225 | 0.021037 | 0.00579 | 0.022716 | 0.178306 | 0.731037 | 0.030213 | 0.04414 | 0.068168 | 0.005721 | 0 | 0.003925 | 0 | 0.000204 | 0.027334 | 0.00744 | 0.002 | 0.002 | 0.000212 | 0 | 0.02 | 0.023754 | 0 | 0.008231 | 0 | 0 | 0 | 0 | 40 | 0 | 1 | 0 | 0 | 0 | 0 | 0
29925 | 112 | 111 | 1 | 7010 | 7010 | 12379 | 1.41 | 0.48 | 0.5 | 0.02 | 0.02 | 0 | 10.86 | 0.68 | 0.68 | 0 | 0.04 | 0 | 0 | 84.08 | 43255.99 | 43255.95 | 43255.86 | 43255.94 | 43256 | 3262 | 488.84 | 6259 | 3840 | 4847 | 4262 | -1.33 | 1.14 | -1.73 | -5.74 | 27.62 | 18.54 | 7.23 | 52.64 | #DIV/0! | #DIV/0! | -466.17 | -116.65 | -633.96 | 0.51 | 0.416201 | 1.511265 | 0.349079 | 84.683418 | 11.140757 | 0.67915 | 0.02136 | 0.007522 | 0.026048 | 0.244316 | 0.700134 | 0.037268 | 0.014606 | 0.068095 | 0.007093 | 0 | 0.00351 | 0 | 0.000211 | 0.025171 | 0.007441 | 0.002 | 0.002 | 0.000217 | 0 | 0.02 | 0.025096 | 0 | 0.008039 | 0 | 0 | 0 | 0 | 100 | 0 | 7 | 0 | 0 | 3 | 0 | 1
29983 | 38 | 37 | 1 | 7002 | 7002 | 12379 | 1.52 | 0.48 | 0.54 | 0.03 | 0.02 | 0 | 10.85 | 0.67 | 0.67 | 0 | 0 | 0 | 0 | 83.89 | 43259.85 | 43259.81 | 43259.71 | 43259.79 | 43259.85 | 3357 | 496.89 | 6762 | 4547 | 5358 | 4742 | -2.85 | -9.32 | -3.45 | 0.1 | 32.93 | 13.23 | 20.41 | 37.63 | #DIV/0! | #DIV/0! | #DIV/0! | -167.15 | -411.54 | 0.65 | 0.470674 | 1.537446 | 0.329415 | 84.469624 | 11.314551 | 0.743566 | 0.020204 | 0.00977 | 0.025127 | 0.1767 | 0.699213 | 0.032417 | 0.013793 | 0.056342 | 0.010416 | 0 | 0.003218 | 0 | 0.000193 | 0.024034 | 0.006646 | 0.002 | 0.002 | 0.000257 | 0 | 0.02 | 0.024511 | 0 | 0.007885 | 0 | 0 | 0 | 0 | 24 | 0 | 5 | 0 | 0 | 7 | 0 | 1
29995 | 97 | 96 | 1 | 7025 | 7025 | 12379 | 1.51 | 0.5 | 0.54 | 0.03 | 0.02 | 0 | 10.87 | 0.67 | 0.67 | 0 | 0 | 0 | 0 | 84.18 | 43262.75 | 43262.71 | 43262.6 | 43262.69 | 43262.76 | 3521 | 518.1 | 7420 | 5173 | 5964 | 5378 | -1.32 | 3.35 | 10.72 | 1.46 | 28.77 | 13.7 | 20.54 | 51.83 | #DIV/0! | #DIV/0! | #DIV/0! | -58.5 | -599.45 | 0.35 | 0.468647 | 1.50577 | 0.362783 | 84.744304 | 11.122208 | 0.656048 | 0.02029 | 0.007641 | 0.028903 | 0.269408 | 0.600193 | 0.028433 | 0.018798 | 0.06965 | 0.006227 | 0 | 0.003491 | 0 | 0.000225 | 0.024926 | 0.007475 | 0.002 | 0.002 | 0.000201 | 0 | 0.02 | 0.02287 | 0 | 0.00751 | 0 | 0 | 0 | 0 | 76 | 0 | 8 | 0 | 0 | 11 | 0 | 1
30059 | 110 | 109 | 1 | 6997 | 6997 | 12379 | 1.45 | 0.49 | 0.56 | 0.02 | 0.02 | 0 | 10.84 | 0.68 | 0.68 | 0 | 0 | 0 | 0 | 83.85 | 43267.04 | 43267 | 43266.9 | 43266.98 | 43267.04 | 3519 | 518.19 | 6754 | 4498 | 5523 | 4708 | 0.02 | -2.07 | -2.88 | -1.6 | 17.46 | 9.7 | 14.63 | 38.18 | #DIV/0! | #DIV/0! | #DIV/0! | -100.68 | -1574.97 | 0.51 | 0.511353 | 1.495923 | 0.409168 | 84.610362 | 10.992587 | 0.701963 | 0.020854 | 0.009743 | 0.024913 | 0.270118 | 0.710654 | 0.027606 | 0.048978 | 0.062922 | 0.009651 | 0 | 0.005549 | 0 | 0.000341 | 0.024147 | 0.007259 | 0.002 | 0.002 | 0.000375 | 0 | 0.02 | 0.023338 | 0 | 0.008197 | 0 | 0 | 0 | 0 | 98 | 0 | 4 | 0 | 0 | 6 | 0 | 1
30195 | 8 | 7 | 1 | 7024 | 7024 | 12379 | 1.51 | 0.55 | 0.49 | 0.03 | 0.02 | 0 | 11.41 | 0.69 | 0.69 | 0 | 0 | 0 | 0 | 83.59 | 43280.65 | 43280.6 | 43280.51 | 43280.59 | 43280.65 | 3472 | 511.94 | 6927 | 4368 | 5465 | 4481 | -0.59 | -11.65 | -2.28 | 3.34 | 20.87 | 9.08 | 17.69 | 56.07 | #DIV/0! | #DIV/0! | #DIV/0! | -172.91 | -1121.13 | 0.48 | 0.446279 | 1.475791 | 0.438077 | 84.050211 | 11.598179 | 0.777213 | 0.022053 | 0.007211 | 0.028495 | 0.198235 | 0.710194 | 0.048492 | 0.031641 | 0.068962 | 0.007149 | 0 | 0.003914 | 0 | 0.000257 | 0.025269 | 0.007265 | 0.002 | 0.002 | 0.000264 | 0 | 0.02 | 0.023055 | 0 | 0.007795 | 0 | 0 | 1 | 0 | 0 | 0 | 0 | 0 | 0 | 0 | 0 | 6
30203 | 16 | 15 | 1 | 7081 | 7081 | 12379 | 1.52 | 0.55 | 0.49 | 0.03 | 0.02 | 0 | 11.47 | 0.69 | 0.69 | 0 | 0 | 0 | 0 | 84.31 | 43281.16 | 43281.12 | 43281.03 | 43281.11 | 43281.16 | 3002 | 522.63 | 5999 | 3958 | 4403 | 3974 | 1.23 | -8.06 | 6.99 | 5.7 | 6.29 | 11.81 | 20.73 | 60.91 | #DIV/0! | #DIV/0! | #DIV/0! | -172.49 | -541.1 | 0.13 | 0.435705 | 1.435955 | 0.5176 | 84.384045 | 11.357756 | 0.749813 | 0.021216 | 0.006415 | 0.029099 | 0.19043 | 0.643345 | 0.041404 | 0.016478 | 0.065707 | 0.007273 | 0 | 0.005258 | 0 | 0.000175 | 0.028169 | 0.007467 | 0.002 | 0.002 | 0.000386 | 0 | 0.02 | 0.024306 | 0 | 0.007999 | 0 | 0 | 1 | 0 | 0 | 0 | 0 | 0 | 0 | 6 | 0 | 8
30315 | 8 | 7 | 1 | 7046 | 7046 | 12379 | 1.45 | 0.48 | 0.52 | 0.02 | 0.01 | 0 | 11.43 | 0.63 | 0.63 | 0 | 0 | 0 | 0 | 84.09 | 43293.36 | 43293.32 | 43293.22 | 43293.3 | 43293.37 | 3526 | 508.07 | 7162 | 4655 | 5483 | 5017 | -0.13 | -19.17 | -11.19 | -0.18 | 49.01 | 24.37 | 10.36 | 2.41 | #DIV/0! | #DIV/0! | #DIV/0! | -51.37 | -1018.84 | 0.36 | 0.396602 | 1.466138 | 0.246831 | 84.400273 | 11.522944 | 0.761354 | 0.020783 | 0.013269 | 0.025895 | 0.192835 | 0.708148 | 0.062042 | 0.0289 | 0.055066 | 0.005806 | 0 | 0.002509 | 0 | 0.000214 | 0.025642 | 0.00665 | 0.002 | 0.002 | 0.000431 | 0 | 0.02 | 0.02603 | 0 | 0.00764 | 0 | 0 | 1 | 0 | 0 | 0 | 0 | 0 | 0 | 0 | 0 | 6
30524 | 72 | 71 | 1 | 7190 | 7190 | 12379 | 1.39 | 0.5 | 0.5 | 0.03 | 0.02 | 0 | 11.15 | 0.66 | 0.66 | 0 | 0 | 0 | 0 | 86.42 | 43336.84 | 43336.8 | 43336.69 | 43336.78 | 43336.86 | 3786 | 538.93 | 8633 | 5098 | 7062 | 5324 | -1.58 | -12.25 | -3.5 | -4.32 | 26.23 | 9.49 | 20.97 | 30.99 | #DIV/0! | #DIV/0! | #DIV/0! | -176.17 | #DIV/0! | 0.72 | 0.444749 | 1.426766 | 0.361254 | 84.689365 | 11.179061 | 0.730138 | 0.020465 | 0.01226 | 0.025158 | 0.215172 | 0.672007 | 0.036945 | 0.019509 | 0.06132 | 0.008335 | 0 | 0.003022 | 0 | 0.000212 | 0.027434 | 0.007123 | 0.002 | 0.002 | 0.000245 | 0 | 0.02 | 0.027999 | 0 | 0.007462 | 0 | 0 | 1 | 0 | 53 | 0 | 0 | 0 | 0 | 9 | 0 | 8
30535 | 73 | 72 | 1 | 6980 | 6980 | 12379 | 1.33 | 0.5 | 0.55 | 0.02 | 0.02 | 0.02 | 10.85 | 0.64 | 0.64 | 0.01 | 0.01 | 0 | 0 | 83.76 | 43340.07 | 43340.03 | 43339.93 | 43340.02 | 43340.07 | 3400 | 506.93 | 6949 | 4319 | 5076 | 4597 | -3.62 | -10.93 | -5.21 | -10.33 | 27.53 | 15.56 | 14.44 | 11.97 | -37.12 | -163.02 | -1134.39 | -117.26 | #DIV/0! | 0.92 | 0.469683 | 1.492867 | 0.367002 | 84.381843 | 11.426407 | 0.718363 | 0.0207 | 0.014621 | 0.024556 | 0.176846 | 0.685009 | 0.037682 | 0.025557 | 0.05609 | 0.009229 | 0 | 0.002939 | 0 | 0.000312 | 0.022495 | 0.007007 | 0.002 | 0.002 | 0.000262 | 0 | 0.02 | 0.02841 | 0 | 0.008118 | 0 | 0 | 1 | 0 | 50 | 0 | 0 | 10 | 0 | 7 | 0 | 4
30592 | 73 | 72 | 1 | 7018 | 7018 | 12379 | 1.48 | 0.49 | 0.57 | 0.03 | 0.02 | 0 | 10.84 | 0.64 | 0.64 | 0 | 0 | 0 | 0 | 84.17 | 43344.2 | 43344.16 | 43344.05 | 43344.13 | 43344.2 | 3589 | 518.34 | 7931 | 5319 | 6153 | 5520 | -6.37 | -11.95 | -1.76 | 6.84 | 24.13 | 11.57 | 22.25 | 31.86 | #DIV/0! | #DIV/0! | #DIV/0! | -193.96 | -1729.28 | 1.09 | 0.514147 | 1.394084 | 0.373671 | 84.19046 | 11.664878 | 0.721889 | 0.019963 | 0.011465 | 0.025162 | 0.189775 | 0.660981 | 0.030668 | 0.027447 | 0.062058 | 0.011519 | 0 | 0.003273 | 0 | 0.000234 | 0.027228 | 0.007 | 0.002 | 0.002 | 0.000321 | 0 | 0.02 | 0.032426 | 0 | 0.007351 | 0 | 0 | 1 | 0 | 45 | 0 | 0 | 10 | 0 | 4 | 0 | 12
31222 | 2 | 1 | 1 | 7015 | 7015 | 12379 | 1.53 | 0.43 | 0.35 | 0.03 | 0.01 | 0 | 10.87 | 0.7 | 0.7 | 0 | 0 | 0 | 0 | 84.22 | 43416.87 | 43416.83 | 43416.77 | 43416.81 | 43416.87 | 3423 | 520.21 | 7512 | 4680 | 5640 | 4927 | -3.78 | -3.54 | -3.39 | 0.27 | 26.8 | -11.65 | 16.17 | 29.93 | #DIV/0! | #DIV/0! | #DIV/0! | #DIV/0! | #DIV/0! | 1.05 | 0.390771 | 1.545777 | 0.314766 | 84.311101 | 11.415927 | 0.735114 | 0.023473 | 0.01051 | 0.03489 | 0.196946 | 0.734087 | 0.066757 | 0.038031 | 0.073329 | 0.007116 | 0 | 0.002868 | 0 | 0.000205 | 0.024973 | 0.007934 | 0.002 | 0.002 | 0.000326 | 0 | 0.02 | 0.033485 | 0 | 0.007614 | 0 | 0 | 0 | 0 | 0 | 0 | 0 | 0 | 0 | 0 | 0 | 1
31277 | 80 | 79 | 1 | 7036 | 7036 | 12379 | 1.44 | 0.41 | 0.57 | 0.02 | 0.02 | 0 | 10.9 | 0.65 | 0.65 | 0 | 0 | 0 | 0 | 84.48 | 43420.85 | 43420.8 | 43420.74 | 43420.78 | 43420.85 | 3809 | 555.82 | 7462 | 5038 | 5929 | 5200 | 1.22 | -1.19 | 1.91 | -2.66 | 20.25 | 16.02 | 11.62 | 55.69 | #DIV/0! | #DIV/0! | #DIV/0! | -120.73 | #DIV/0! | 0.19 | 0.482546 | 1.494759 | 0.330705 | 85.051886 | 10.857413 | 0.659458 | 0.021236 | 0.006981 | 0.027036 | 0.211361 | 0.644627 | 0.033499 | 0.019391 | 0.060835 | 0.009529 | 0 | 0.003397 | 0 | 0.000207 | 0.021101 | 0.006979 | 0.002 | 0.002 | 0.000367 | 0 | 0.02 | 0.025491 | 0 | 0.007197 | 0 | 0 | 0 | 0 | 63 | 0 | 8 | 0 | 0 | 7 | 0 | 1
31433 | 32 | 31 | 1 | 7001 | 7001 | 12379 | 1.45 | 0.49 | 0.44 | 0.02 | 0.01 | 0 | 10.85 | 0.67 | 0.67 | 0 | 0.04 | 0 | 0 | 83.99 | 43442.18 | 43442.14 | 43442.09 | 43442.13 | 43442.19 | 3397 | 499.85 | 6817 | 4282 | 5178 | 4418 | -3.21 | -4.56 | 7.01 | -5.3 | 18.45 | 5.93 | -4.58 | 36.1 | #DIV/0! | -22818.65 | -319.11 | -221.67 | -181.94 | 0.86 | 0.423142 | 1.54851 | 0.403774 | 84.411089 | 11.349359 | 0.711264 | 0.024089 | 0.008479 | 0.041287 | 0.19007 | 0.634243 | 0.078567 | 0.003705 | 0.069664 | 0.007271 | 0 | 0.00396 | 0 | 0.000222 | 0.025383 | 0.007264 | 0.002 | 0.002 | 0.000214 | 0 | 0.02 | 0.027055 | 0 | 0.007389 | 0 | 0 | 0 | 0 | 22 | 0 | 2 | 0 | 0 | 6 | 0 | 1
31678 | 29 | 28 | 1 | 6805 | 6805 | 12379 | 1.38 | 0.53 | 0.45 | 0.02 | 0.02 | 0 | 10.95 | 0.67 | 0.61 | 0 | 0.02 | 0.01 | 0 | 81.24 | 43476 | 43475.95 | 43475.9 | 43475.94 | 43476 | 3455 | 518.15 | 6736 | 4167 | 5095 | 4615 | 0.64 | -1.4 | -13.33 | -5.46 | 26.75 | 10.65 | -3.84 | 31.09 | #DIV/0! | #DIV/0! | -1053.26 | -51.25 | #DIV/0! | 0.39 | 0.415052 | 1.515643 | 0.403478 | 84.397448 | 11.345242 | 0.712349 | 0.022288 | 0.01183 | 0.034751 | 0.183878 | 0.723364 | 0.064293 | 0.002661 | 0.063222 | 0.010302 | 0 | 0.003539 | 0 | 0.000183 | 0.02821 | 0.007123 | 0.002 | 0.002 | 0.000428 | 0 | 0.02 | 0.023877 | 0 | 0.006839 | 0 | 0 | 1 | 0 | 0 | 0 | 2 | 10 | 0 | 12 | 0 | 3
31682 | 12 | 11 | 1 | 7012 | 7012 | 12379 | 1.43 | 0.56 | 0.59 | 0.02 | 0.02 | 0 | 11.26 | 0.69 | 0.71 | 0 | 0.03 | 0.01 | 0 | 83.48 | 43476.35 | 43476.31 | 43476.16 | 43476.21 | 43476.28 | 3417 | 594.57 | 8213 | 4559 | 6840 | 5331 | 0.46 | -0.01 | 4.51 | -3.36 | 14.95 | 16.43 | 1.52 | 44.02 | #DIV/0! | #DIV/0! | -549.6 | -28.54 | #DIV/0! | 0.21 | 0.501073 | 1.496765 | 0.478639 | 84.315049 | 11.346525 | 0.701284 | 0.022247 | 0.009746 | 0.026938 | 0.189683 | 0.689003 | 0.048785 | 0.005349 | 0.069714 | 0.007809 | 0 | 0.004172 | 0 | 0.000211 | 0.025365 | 0.007067 | 0.002 | 0.002 | 0.000254 | 0 | 0.02 | 0.023665 | 0 | 0.006659 | 0 | 0 | 1 | 0 | 0 | 0 | 3 | 0 | 0 | 2 | 0 | 5
31694 | 27 | 26 | 1 | 7009 | 7009 | 12379 | 1.39 | 0.53 | 0.54 | 0.02 | 0.01 | 0 | 10.86 | 0.67 | 0.69 | 0 | 0 | 0.01 | 0 | 84.04 | 43477.21 | 43477.17 | 43477.11 | 43477.15 | 43477.21 | 3616 | 523.91 | 6995 | 4619 | 5657 | 4863 | -1.69 | -9.09 | -15.81 | -8.47 | 27.23 | 20.16 | 12.56 | 13.75 | #DIV/0! | #DIV/0! | #DIV/0! | -32.83 | #DIV/0! | 0.82 | 0.435417 | 1.523246 | 0.392053 | 84.396634 | 11.179551 | 0.743354 | 0.021406 | 0.013001 | 0.03454 | 0.180811 | 0.806869 | 0.103715 | 0.003592 | 0.066731 | 0.007249 | 0 | 0.003317 | 0 | 0.000202 | 0.027732 | 0.007061 | 0.002 | 0.002 | 0.000449 | 0 | 0.02 | 0.022553 | 0 | 0.006517 | 0 | 0 | 0 | 0 | 25 | 0 | 0 | 0 | 0 | 0 | 0 | 1
31707 | 33 | 32 | 1 | 6797 | 6797 | 12379 | 1.39 | 0.54 | 0.58 | 0.02 | 0.01 | 0 | 10.95 | 0.67 | 0.69 | 0 | 0.03 | 0.01 | 0 | 80.88 | 43480.37 | 43480.33 | 43480.27 | 43480.31 | 43480.37 | 3481 | 516.24 | 7205 | 4440 | 5462 | 4834 | 0.1 | 0.84 | 3.67 | -0.77 | 18.34 | 15.43 | 4.38 | 47.31 | #DIV/0! | #DIV/0! | -512.75 | -32.28 | #DIV/0! | 0.2 | 0.512151 | 1.458602 | 0.462771 | 84.287543 | 11.41819 | 0.695527 | 0.022494 | 0.00807 | 0.028923 | 0.183004 | 0.695133 | 0.046577 | 0.003316 | 0.065111 | 0.008232 | 0 | 0.004257 | 0 | 0.000172 | 0.034392 | 0.00704 | 0.002 | 0.002 | 0.000402 | 0 | 0.02 | 0.026484 | 0 | 0.007609 | 0 | 0 | 0 | 0 | 20 | 0 | 4 | 0 | 0 | 1 | 0 | 7
31710 | 7 | 6 | 1 | 6823 | 6823 | 12379 | 1.39 | 0.52 | 0.51 | 0.02 | 0.01 | 0 | 10.9 | 0.68 | 0.68 | 0 | 0 | 0 | 0 | 81.41 | 43480.58 | 43480.54 | 43480.47 | 43480.52 | 43480.59 | 3510 | 520.93 | 8555 | 5377 | 6104 | 5219 | -3 | -4.23 | 1.39 | -2.6 | 20.99 | 19.83 | 6.58 | 15.43 | #DIV/0! | #DIV/0! | #DIV/0! | -35.69 | #DIV/0! | 0.75 | 0.427657 | 1.483621 | 0.431032 | 84.050024 | 11.677399 | 0.732826 | 0.023263 | 0.012903 | 0.040037 | 0.188709 | 0.697226 | 0.053644 | 0.003554 | 0.068708 | 0.006324 | 0 | 0.003772 | 0 | 0.000314 | 0.033098 | 0.007203 | 0.002 | 0.002 | 0.000326 | 0 | 0.02 | 0.027146 | 0 | 0.007214 | 0 | 0 | 0 | 0 | 0 | 0 | 0 | 0 | 0 | 1 | 0 | 5
31759 | 48 | 47 | 1 | 6268 | 6268 | 12379 | 1.23 | 0.5 | 0.5 | 0.02 | 0.01 | 0 | 9.7 | 0.6 | 0.61 | 0 | 0 | 0.01 | 0 | 75.14 | 43484.14 | 43484.1 | 43484.04 | 43484.08 | 43484.14 | 3024 | 451.14 | 6883 | 3819 | 5158 | 4281 | -2.75 | -3.3 | -2.06 | -7.66 | 25.09 | 23.73 | 10.18 | 0.13 | #DIV/0! | #DIV/0! | #DIV/0! | -32.42 | #DIV/0! | 0.68 | 0.433481 | 1.50384 | 0.420558 | 84.500388 | 11.280938 | 0.703514 | 0.021446 | 0.014491 | 0.027726 | 0.181465 | 0.700098 | 0.045081 | 0.003374 | 0.063399 | 0.007986 | 0 | 0.0034 | 0 | 0.000175 | 0.025766 | 0.006743 | 0.002 | 0.002 | 0.000302 | 0 | 0.02 | 0.02517 | 0 | 0.006658 | 0 | 0 | 0 | 0 | 39 | 0 | 3 | 0 | 0 | 1 | 0 | 4
31826 | 9 | 8 | 1 | 6802 | 6802 | 12379 | 1.4 | 0.58 | 0.44 | 0.03 | 0.02 | 0 | 10.85 | 0.67 | 0.69 | 0 | 0 | 0 | 0 | 81.17 | 43491.15 | 43491.11 | 43491.06 | 43491.1 | 43491.16 | 3261 | 475.5 | 6718 | 4151 | 5294 | 4565 | -1.18 | -1.4 | 2.62 | -2.65 | 15.34 | 17.69 | 10.82 | 1.99 | #DIV/0! | #DIV/0! | #DIV/0! | -239.84 | #DIV/0! | 0.5 | 0.375746 | 1.501311 | 0.510848 | 84.264903 | 11.453521 | 0.710409 | 0.023428 | 0.016758 | 0.027584 | 0.180697 | 0.700016 | 0.05423 | 0.002853 | 0.067416 | 0.009143 | 0 | 0.003431 | 0 | 0.000302 | 0.028514 | 0.007201 | 0.002 | 0.002 | 0.000322 | 0 | 0.02 | 0.030166 | 0 | 0.007201 | 0 | 0 | 0 | 0 | 0 | 0 | 3 | 0 | 1 | 0 | 0 | 4
31843 | 44.5 | 43.5 | 1 | 6930 | 6930 | 12379 | 1.32 | 0.53 | 0.47 | 0.02 | 0.01 | 0 | 10.86 | 0.68 | 0.69 | 0 | 0.06 | 0 | 0 | 82.99 | 43494.07 | 43494.03 | 43493.98 | 43494.02 | 43494.07 | 3150 | 461.13 | 6554 | 3779 | 5161 | 4270 | -0.2 | -16.67 | 1.71 | -11.14 | 17.14 | 15.33 | 0.79 | -17.73 | #DIV/0! | #DIV/0! | -164.77 | -2.24 | #DIV/0! | 0.68 | 0.409971 | 1.505174 | 0.451123 | 84.408451 | 11.148093 | 0.807278 | 0.02087 | 0.013191 | 0.040404 | 0.175272 | 0.696647 | 0.151117 | 0.006015 | 0.063442 | 0.00509 | 0 | 0.003163 | 0 | 0.000174 | 0.027461 | 0.00725 | 0.002 | 0.002 | 0.000329 | 0 | 0.02 | 0.029275 | 0 | 0.00621 | 0 | 0 | 0 | 0 | 40 | 0 | 0 | 0 | 1 | 0 | 0 | 2.5
31897 | 38 | 37 | 1 | 6002 | 6002 | 12379 | 1.17 | 0.46 | 0.43 | 0.02 | 0.01 | 0 | 9.25 | 0.6 | 0.62 | 0 | 0 | 0 | 0 | 71.99 | 43497.98 | 43497.94 | 43497.88 | 43497.92 | 43497.98 | 3487 | 512.12 | 7426 | 4932 | 5687 | 5085 | -4.04 | -8.69 | -1.4 | -6.4 | 22.54 | 12.8 | 15.9 | 25.56 | #DIV/0! | #DIV/0! | #DIV/0! | -163.39 | #DIV/0! | 0.99 | 0.445808 | 1.473678 | 0.424896 | 84.287258 | 11.375302 | 0.776184 | 0.021263 | 0.010952 | 0.027735 | 0.188891 | 0.745376 | 0.041983 | 0.003558 | 0.068049 | 0.010598 | 0 | 0.003317 | 0 | 0.000163 | 0.025922 | 0.007208 | 0.002 | 0.002 | 0.0002 | 0 | 0.02 | 0.030495 | 0 | 0.007162 | 0 | 0 | 1 | 0 | 30 | 0 | 0 | 0 | 0 | 0 | 0 | 6
31909 | 43 | 42 | 1 | 6992 | 6992 | 12379 | 1.36 | 0.52 | 0.46 | 0.02 | 0.01 | 0 | 10.86 | 0.67 | 0.69 | 0 | 0.05 | 0 | 0 | 83.85 | 43500.6 | 43500.56 | 43500.5 | 43500.54 | 43500.61 | 3540 | 526.79 | 7123 | 4427 | 5638 | 4773 | -2.77 | -9.27 | 4.16 | -6.65 | 22.16 | 8.71 | 4.14 | 7.28 | #DIV/0! | #DIV/0! | -224.38 | -44.91 | -157.01 | 0.73 | 0.427606 | 1.476064 | 0.414723 | 84.487213 | 11.324574 | 0.746719 | 0.021908 | 0.012778 | 0.028367 | 0.177456 | 0.67314 | 0.04058 | 0.004411 | 0.061389 | 0.006684 | 0 | 0.003537 | 0 | 0.000214 | 0.023575 | 0.006955 | 0.002 | 0.002 | 0.00036 | 0 | 0.02 | 0.031286 | 0 | 0.006462 | 0 | 0 | 1 | 0 | 24 | 0 | 0 | 8 | 0 | 3 | 0 | 6
31910 | 56 | 55 | 1 | 7047 | 7047 | 12379 | 1.36 | 0.53 | 0.47 | 0.02 | 0.01 | 0 | 10.87 | 0.68 | 0.69 | 0 | 0.05 | 0 | 0 | 84.6 | 43500.67 | 43500.63 | 43500.57 | 43500.61 | 43500.67 | 3397 | 509.83 | 7089 | 4499 | 5543 | 4886 | -2.53 | -3.44 | 0.13 | -6.05 | 21.42 | 8.33 | 10.23 | 13.71 | #DIV/0! | #DIV/0! | -232.71 | -52.59 | -130.38 | 0.68 | 0.431998 | 1.457791 | 0.41843 | 84.616907 | 11.222136 | 0.704245 | 0.020461 | 0.011855 | 0.029279 | 0.182358 | 0.69704 | 0.037567 | 0.003923 | 0.064573 | 0.007243 | 0 | 0.00332 | 0 | 0.000229 | 0.024647 | 0.007007 | 0.002 | 0.002 | 0.000241 | 0 | 0.02 | 0.028187 | 0 | 0.006564 | 0 | 0 | 1 | 0 | 37 | 0 | 3 | 8 | 0 | 0 | 0 | 6
31922 | 28 | 27 | 1 | 6966 | 6966 | 12379 | 1.37 | 0.52 | 0.48 | 0.02 | 0.02 | 0 | 10.83 | 0.67 | 0.69 | 0 | 0.05 | 0 | 0 | 83.5 | 43501.49 | 43501.45 | 43501.39 | 43501.43 | 43501.5 | 3346 | 509.29 | 6888 | 4551 | 5515 | 4889 | -1.5 | -14.19 | 1.53 | -5.23 | 22.69 | 12.07 | 11.39 | 30.38 | #DIV/0! | #DIV/0! | -270.73 | 5.75 | -109.93 | 0.64 | 0.426445 | 1.465033 | 0.412413 | 84.52019 | 11.203203 | 0.775581 | 0.022113 | 0.011101 | 0.032347 | 0.193585 | 0.696412 | 0.071077 | 0.003978 | 0.067684 | 0.004546 | 0 | 0.003525 | 0 | 0.000194 | 0.022956 | 0.007381 | 0.002 | 0.002 | 0.000381 | 0 | 0.02 | 0.028826 | 0 | 0.007032 | 0 | 0 | 1 | 0 | 20 | 0 | 0 | 0 | 0 | 0 | 0 | 6
31986 | 25.5 | 24.5 | 1 | 6983 | 6983 | 12379 | 1.38 | 0.42 | 0.52 | 0.02 | 0.02 | 0 | 11 | 0.68 | 0.71 | 0 | 0.02 | 0.01 | 0 | 83.61 | 43507.88 | 43507.84 | 43507.78 | 43507.82 | 43507.88 | 2970 | 432.57 | 7111 | 3761 | 5679 | 4777 | -0.14 | -1.96 | 1.38 | 0.66 | 19.15 | 20.29 | 14.84 | 47.53 | #DIV/0! | #DIV/0! | -994.69 | -55.32 | -18.35 | 0.24 | 0.422625 | 1.395361 | 0.347703 | 84.775423 | 11.193406 | 0.70452 | 0.020129 | 0.008514 | 0.025825 | 0.195956 | 0.711188 | 0.035788 | 0.003898 | 0.057862 | 0.010009 | 0 | 0.003372 | 0 | 0.000212 | 0.020675 | 0.006989 | 0.002 | 0.002 | 0.000202 | 0 | 0.02 | 0.028973 | 0 | 0.007368 | 0 | 0 | 0 | 0 | 20.2 | 0 | 3.3 | 0 | 0 | 0 | 0 | 1
31989 | 40.3 | 39.3 | 1 | 6995 | 6995 | 12379 | 1.36 | 0.42 | 0.51 | 0.02 | 0.02 | 0 | 11.02 | 0.68 | 0.7 | 0 | 0.02 | 0.01 | 0 | 83.8 | 43508.08 | 43508.03 | 43507.98 | 43508.02 | 43508.08 | 3627 | 543.45 | 6872 | 4487 | 5421 | 4857 | 1.29 | -5.66 | -2.79 | -8.35 | 19.92 | 17.83 | 7.42 | 32.21 | #DIV/0! | #DIV/0! | -966.88 | -65.91 | -66.89 | 0.34 | 0.427569 | 1.498302 | 0.340581 | 84.736708 | 11.036181 | 0.72763 | 0.021816 | 0.011045 | 0.035345 | 0.19065 | 0.72864 | 0.076782 | 0.005213 | 0.061063 | 0.01078 | 0 | 0.00385 | 0 | 0.000409 | 0.021075 | 0.006854 | 0.002 | 0.002 | 0.000426 | 0 | 0.02 | 0.028312 | 0 | 0.006769 | 0 | 0 | 1 | 0 | 36.3 | 0 | 0 | 0 | 0 | 0 | 0 | 2
31990 | 31.1 | 30.1 | 1 | 6900 | 6900 | 12379 | 1.34 | 0.42 | 0.51 | 0.02 | 0.02 | 0 | 10.85 | 0.67 | 0.69 | 0 | 0.02 | 0.01 | 0 | 82.68 | 43508.14 | 43508.1 | 43508.04 | 43508.08 | 43508.15 | 3375 | 504.86 | 6895 | 4411 | 5438 | 5001 | -0.98 | -5.05 | -0.71 | -10.95 | 21.6 | 16.92 | 7.3 | 36.16 | #DIV/0! | #DIV/0! | -923.4 | -38.18 | -169.12 | 0.61 | 0.434432 | 1.529714 | 0.33499 | 84.522533 | 11.273207 | 0.725738 | 0.021743 | 0.010354 | 0.026874 | 0.189107 | 0.713752 | 0.040761 | 0.008522 | 0.063457 | 0.009102 | 0 | 0.003871 | 0 | 0.000225 | 0.0232 | 0.007128 | 0.002 | 0.002 | 0.000367 | 0 | 0.02 | 0.029839 | 0 | 0.007084 | 0 | 0 | 0 | 0 | 28 | 0 | 1.1 | 0 | 0 | 0 | 0 | 1
32054 | 71 | 70 | 1 | 6985 | 6985 | 12379 | 1.22 | 0.38 | 0.54 | 0.02 | 0.01 | 0.03 | 10.86 | 0.67 | 0.69 | 0.01 | 0.12 | 0.01 | 0 | 83.85 | 43515.12 | 43515.08 | 43515.03 | 43515.07 | 43515.13 | 3516 | 511.42 | 6729 | 4079 | 5354 | 4401 | 0.41 | -1.79 | -0.75 | -20.74 | 20.07 | 13.57 | 6.53 | -18.47 | -55.59 | -408.71 | -114.49 | -76.32 | 5.33 | 0.53 | 0.470689 | 1.497207 | 0.309493 | 84.74433 | 10.992943 | 0.697138 | 0.023025 | 0.017343 | 0.050412 | 0.256832 | 0.705999 | 0.050165 | 0.003429 | 0.066502 | 0.0117 | 0 | 0.003886 | 0 | 0.000177 | 0.027088 | 0.007544 | 0.002 | 0.002 | 0.000548 | 0 | 0.02 | 0.0323 | 0 | 0.007251 | 0 | 0 | 1 | 0 | 63 | 0 | 4 | 0 | 0 | 0 | 0 | 2
32055 | 44 | 43 | 1 | 7031 | 7031 | 12379 | 1.41 | 0.38 | 0.5 | 0.03 | 0.02 | 0 | 10.95 | 0.67 | 0.7 | 0 | 0 | 0.01 | 0 | 84.42 | 43515.19 | 43515.15 | 43515.09 | 43515.13 | 43515.19 | 3583 | 523.75 | 6626 | 4329 | 5144 | 4540 | -1.65 | -6.72 | 0.79 | -3.72 | 17.85 | 12.61 | 14.7 | 30.63 | #DIV/0! | #DIV/0! | #DIV/0! | -81.52 | -116.65 | 0.72 | 0.441909 | 1.478083 | 0.311281 | 84.602031 | 11.231578 | 0.72065 | 0.021609 | 0.01199 | 0.032676 | 0.21084 | 0.697257 | 0.06162 | 0.004961 | 0.064499 | 0.009488 | 0 | 0.003489 | 0 | 0.000363 | 0.029025 | 0.007173 | 0.002 | 0.002 | 0.000451 | 0 | 0.02 | 0.028198 | 0 | 0.006828 | 0 | 0 | 1 | 0 | 35 | 0 | 2 | 0 | 0 | 0 | 0 | 5
32390 | 109.2 | 108.2 | 1 | 6701 | 6701 | 12379 | 1.35 | 0.44 | 0.5 | 0.02 | 0.01 | 0 | 10.1 | 0.64 | 0.67 | 0 | 0.03 | 0.01 | 0 | 80.64 | 43547.49 | 43547.45 | 43547.39 | 43547.43 | 43547.49 | 3529 | 512.64 | 6805 | 4705 | 5413 | 4808 | -3.41 | -4.94 | 2.19 | -10.32 | 19.97 | 16.19 | 18.96 | 44.61 | #DIV/0! | #DIV/0! | -499.61 | -23.5 | 18.43 | 0.86 | 0.443764 | 1.57492 | 0.369313 | 84.672913 | 11.061846 | 0.715884 | 0.019657 | 0.007897 | 0.03152 | 0.19462 | 0.696315 | 0.046857 | 0.003199 | 0.058402 | 0.007851 | 0 | 0.003389 | 0 | 0.000236 | 0.019839 | 0.00704 | 0.002 | 0.002 | 0.000213 | 0 | 0.02 | 0.032354 | 0 | 0.007973 | 0 | 0 | 1 | 15 | 50.2 | 0 | 22 | 20 | 0 | 0 | 0 | 0
32469 | 35.1 | 34.1 | 1 | 6487 | 6487 | 12379 | 1.38 | 0.43 | 0.56 | 0.02 | 0.01 | 0 | 10.05 | 0.62 | 0.64 | 0 | 0 | 0.01 | 0 | 77.68 | 43557.6 | 43557.56 | 43557.45 | 43557.54 | 43557.6 | 3018 | 448.77 | 7107 | 4200 | 5721 | 5138 | -3.65 | -5.82 | 3.2 | -2.31 | 23.77 | 18.19 | 13.82 | 38.91 | #DIV/0! | #DIV/0! | #DIV/0! | 20.7 | #DIV/0! | 0.71 | 0.499485 | 1.549224 | 0.354853 | 84.387395 | 11.396834 | 0.716375 | 0.020737 | 0.009623 | 0.025082 | 0.170751 | 0.679536 | 0.032199 | 0.004008 | 0.05121 | 0.006858 | 0 | 0.004097 | 0 | 0.000266 | 0.028286 | 0.006718 | 0.002 | 0.002 | 0.000372 | 0 | 0.02 | 0.024903 | 0 | 0.007186 | 0 | 0 | 0 | 0 | 30 | 0 | 1.1 | 0 | 0 | 2 | 0 | 1
32756 | 42.4 | 41.4 | 1 | 6066 | 6066 | 12379 | 1.23 | 0.46 | 0.42 | 0.02 | 0.01 | 0 | 9.43 | 0.58 | 0.6 | 0 | 0.05 | 0 | 0 | 72.68 | 43591.13 | 43591.09 | 43590.99 | 43591.07 | 43591.13 | 3516 | 536.71 | 6888 | 4475 | 5344 | 4819 | -3.67 | -5.87 | 2.7 | 0.19 | 14.33 | 17.72 | 14.88 | 32.01 | #DIV/0! | #DIV/0! | -227.52 | -65.62 | -126.83 | 0.7 | 0.40001 | 1.433093 | 0.457146 | 84.436943 | 11.442161 | 0.720633 | 0.020753 | 0.009773 | 0.026499 | 0.179528 | 0.679619 | 0.044623 | 0.003141 | 0.054962 | 0.008109 | 0 | 0.002918 | 0 | 0.000316 | 0.01611 | 0.006974 | 0.002 | 0.002 | 0.000357 | 0 | 0.02 | 0.024885 | 0 | 0.007448 | 0 | 0 | 1 | 0 | 30 | 0 | 0 | 0 | 0 | 2 | 0 | 8.4
32821 | 7 | 6 | 1 | 6695 | 6695 | 12379 | 1.38 | 0.47 | 0.43 | 0.02 | 0.01 | 0 | 10.39 | 0.64 | 0.66 | 0 | 0.04 | 0 | 0 | 80.29 | 43595.8 | 43595.76 | 43595.66 | 43595.75 | 43595.81 | 3347 | 498.73 | 9072 | 4439 | 5400 | 4633 | -4.2 | -3.07 | 1.87 | -5.24 | 19.01 | 2.78 | 19.76 | 24.56 | #DIV/0! | #DIV/0! | -362.8 | -169.82 | -169.29 | 0.94 | 0.441146 | 1.541841 | 0.40689 | 84.309527 | 11.471008 | 0.700998 | 0.020224 | 0.010919 | 0.026336 | 0.180591 | 0.682507 | 0.039461 | 0.002703 | 0.055999 | 0.010277 | 0 | 0.00343 | 0 | 0.000195 | 0.028239 | 0.00703 | 0.002 | 0.002 | 0.000282 | 0 | 0.02 | 0.029019 | 0 | 0.007379 | 0 | 0 | 0 | 0 | 0 | 0 | 2.9 | 0 | 0 | 2.1 | 0 | 1
33196 | 69 | 68 | 1 | 6701 | 6701 | 12379 | 1.36 | 0.49 | 0.44 | 0.02 | 0.02 | 0 | 10.38 | 0.64 | 0.65 | 0 | 0 | 0 | 0 | 80.4 | 43642.98 | 43642.94 | 43642.84 | 43642.92 | 43642.98 | 3499 | 528.55 | 6763 | 4499 | 5333 | 4750 | -1.28 | -2.54 | -1.85 | -7.35 | 16.41 | 11.67 | 19.73 | 48.33 | #DIV/0! | #DIV/0! | #DIV/0! | -133.89 | -362.23 | 0.6 | 0.413401 | 1.551871 | 0.43608 | 84.642662 | 11.135147 | 0.695704 | 0.019247 | 0.009274 | 0.026005 | 0.177015 | 0.70362 | 0.033947 | 0.003311 | 0.058752 | 0.010733 | 0 | 0.003703 | 0 | 0.000223 | 0.017556 | 0.007003 | 0.002 | 0.002 | 0.000401 | 0 | 0.02 | 0.023795 | 0 | 0.006551 | 0 | 0 | 0 | 0 | 58.4 | 0 | 3.6 | 0 | 0 | 6 | 0 | 0
33365 | 5.1 | 4.1 | 1 | 6700 | 6700 | 12379 | 1.46 | 0.41 | 0.33 | 0.03 | 0.01 | 0 | 10.38 | 0.67 | 0.67 | 0 | 0 | 0 | 0 | 80.44 | 43658.76 | 43658.72 | 43658.62 | 43658.7 | 43658.76 | 3238 | 482.35 | 6782 | 4230 | 5384 | 4712 | -3.88 | -4.22 | 1.16 | 0.93 | 19.19 | -5.98 | 23.89 | 27.85 | #DIV/0! | #DIV/0! | #DIV/0! | #DIV/0! | #DIV/0! | 0.95 | 0.370938 | 1.535601 | 0.347469 | 84.39423 | 11.426999 | 0.739968 | 0.021311 | 0.010822 | 0.029743 | 0.194467 | 0.701783 | 0.061143 | 0.002325 | 0.060929 | 0.011883 | 0 | 0.002771 | 0 | 0.000169 | 0.015719 | 0.007045 | 0.002 | 0.002 | 0.0002 | 0 | 0.02 | 0.034523 | 0 | 0.005962 | 0 | 0 | 0 | 0 | 0 | 0 | 0 | 0 | 0 | 1 | 0 | 3.1
33492 | 12.7 | 11.7 | 1 | 6681 | 6681 | 12379 | 1.42 | 0.45 | 0.43 | 0.02 | 0.01 | 0 | 10.37 | 0.64 | 0.66 | 0 | 0.02 | 0 | 0 | 80.11 | 43693.97 | 43693.93 | 43693.84 | 43693.92 | 43693.98 | 3194 | 485.04 | 6498 | 4047 | 4903 | 4326 | -4.45 | -6.09 | 4.47 | 2.55 | 31.92 | 15.69 | 22.59 | 52.41 | #DIV/0! | #DIV/0! | -708.71 | -161.27 | -5.42 | 0.71 | 0.387223 | 1.467369 | 0.323185 | 84.494073 | 11.501982 | 0.723033 | 0.019588 | 0.006789 | 0.026231 | 0.195187 | 0.671566 | 0.030015 | 0.002613 | 0.060317 | 0.008623 | 0 | 0.002898 | 0 | 0.000183 | 0.016736 | 0.00697 | 0.002 | 0.002 | 0.0002 | 0 | 0.02 | 0.024979 | 0 | 0.006241 | 0 | 0 | 1 | 0 | 0 | 0 | 0 | 0 | 0 | 2.9 | 0 | 7.8
33519 | 55 | 54 | 1 | 6110 | 6110 | 12379 | 1.17 | 0.47 | 0.46 | 0.02 | 0.01 | 0 | 9.47 | 0.58 | 0.6 | 0 | 0.01 | 0.01 | 0 | 73.29 | 43698 | 43697.96 | 43697.86 | 43697.94 | 43698.01 | 3503 | 519.12 | 7121 | 4259 | 5527 | 4725 | -2.14 | -6.76 | 1.19 | -2.17 | 37.88 | 23.58 | 6.78 | 39.94 | -719.67 | #DIV/0! | -1996.67 | -6.25 | -41.04 | 0.44 | 0.407581 | 1.387618 | 0.339982 | 84.751506 | 11.230056 | 0.725304 | 0.020994 | 0.008402 | 0.026562 | 0.203833 | 0.691409 | 0.046794 | 0.002216 | 0.055726 | 0.00939 | 0 | 0.003501 | 0 | 0.000206 | 0.021271 | 0.007253 | 0.002 | 0.002 | 0.000317 | 0 | 0.02 | 0.028788 | 0 | 0.00729 | 0 | 0 | 1 | 0 | 39 | 0 | 0 | 0 | 0 | 2 | 0 | 12
33651 | 76.6 | 75.6 | 1 | 6712 | 6712 | 12379 | 1.4 | 0.34 | 0.57 | 0.02 | 0.01 | 0 | 10.42 | 0.65 | 0.66 | 0 | 0.03 | 0.01 | 0 | 80.47 | 43710.65 | 43710.61 | 43710.52 | 43710.6 | 43710.66 | 3380 | 500 | 6820 | 4199 | 5293 | 4554 | -0.21 | -5.24 | 0.44 | -1.72 | 35.56 | 29.89 | 19.76 | 46.66 | #DIV/0! | #DIV/0! | -411.7 | -30.6 | 33.96 | 0.11 | 0.420034 | 1.501165 | 0.229586 | 84.990343 | 11.036765 | 0.72295 | 0.018001 | 0.007753 | 0.02356 | 0.173401 | 0.69695 | 0.027802 | 0.003188 | 0.051894 | 0.0122 | 0 | 0.003191 | 0 | 0.00017 | 0.021676 | 0.006486 | 0.002 | 0.002 | 0.0002 | 0 | 0.02 | 0.021868 | 0 | 0.006817 | 0 | 0 | 0 | 30 | 40.5 | 0 | 1.5 | 0 | 0 | 0 | 0 | 2.6
34207 | 24.7 | 23.7 | 1 | 6744 | 6744 | 12379 | 1.42 | 0.45 | 0.38 | 0.02 | 0.02 | 0 | 10.43 | 0.65 | 0.66 | 0.11 | 0 | 0 | 0 | 80.87 | 43770.06 | 43770.02 | 43769.96 | 43770 | 43770.06 | 3796 | 531.58 | 7699 | 4670 | 5842 | 5019 | -3.28 | -6.47 | 11.29 | 3.94 | 20.87 | 11.85 | 26.88 | 38.76 | #DIV/0! | -66.01 | #DIV/0! | -1.38 | #DIV/0! | 0.59 | 0.356 | 1.44 | 0.378 | 84.6 | 11.34 | 0.727 | 0.0182 | 0.0114 | 0.0254 | 0.201 | 0.616 | 0.192 | 0.0015 | 0.0515 | 0.0023 | 0.00034 | 0.0023 | 0.0009 | 0.00031 | 0.0091 | 0.0051 | 0.0003 | 0.001 | 0.0019 | 0.0075 | 0.0023 | 0.0305 | 0.002 | 0.001 | 0.0011 | 0.002 | 1 | 0 | 4 | 0 | 0 | 0 | 0 | 8.2 | 0 | 10.5
34701 | 31.2 | 30.2 | 1 | 6317 | 6317 | 12379 | 1.31 | 0.45 | 0.41 | 0.02 | 0.01 | 0 | 9.97 | 0.61 | 0.63 | 0 | 0 | 0 | 0 | 75.6 | 43837.57 | 43837.53 | 43837.47 | 43837.51 | 43837.58 | 3539 | 524.22 | 7350 | 5033 | 5834 | 5073 | -2.77 | -8.59 | 1.52 | 1.13 | 34.02 | 16.49 | 21.51 | 23.46 | #DIV/0! | #DIV/0! | #DIV/0! | -242.49 | 38.63 | 0.63 | 0.383 | 1.45 | 0.335 | 84.4 | 11.51 | 0.74 | 0.0201 | 0.0125 | 0.027 | 0.204 | 0.692 | 0.13 | 0.0014 | 0.055 | 0.0135 | 0.0002 | 0.0026 | 0.00056 | 0.0001 | 0.001 | 0.0056 | 0.0003 | 0.0022 | 0.00097 | 0.0081 | 0.001 | 0.0268 | 0.0015 | 0.001 | 0.00064 | 0.0051 | 1 | 0 | 20 | 0 | 0 | 0 | 0 | 0 | 0 | 9.2
34803 | 21.4 | 20.4 | 1 | 6699 | 6699 | 12379 | 1.42 | 0.44 | 0.41 | 0.03 | 0.02 | 0 | 10.57 | 0.64 | 0.66 | 0 | 0 | 0 | 0 | 80.21 | 43850.48 | 43850.44 | 43850.37 | 43850.42 | 43850.48 | 3642 | 541.64 | 7785 | 4961 | 6087 | 5255 | -1.2 | -7.64 | -9.46 | -2.69 | 19.89 | 13.9 | 23.85 | 48.45 | #DIV/0! | #DIV/0! | #DIV/0! | -468.4 | -12.5 | 0.68 | 0.374 | 1.54 | 0.372 | 84.4 | 11.33 | 0.732 | 0.0203 | 0.0087 | 0.0324 | 0.194 | 0.767 | 0.137 | 0.0022 | 0.0594 | 0.0168 | 0.00024 | 0.0026 | 0.00066 | 0.0001 | 0.001 | 0.0061 | 0.0003 | 0.001 | 0.00091 | 0.0073 | 0.001 | 0.0283 | 0.0018 | 0.001 | 0.0007 | 0.0051 | 1 | 0 | 17.4 | 0 | 0 | 0 | 0 | 0 | 0 | 2
35642 | 46.5 | 45.5 | 1 | 6701 | 6701 | 12379 | 1.38 | 0.41 | 0.55 | 0.02 | 0.01 | 0 | 10.6 | 0.63 | 0.66 | 0 | 0.03 | 0.01 | 0 | 80.12 | 43960.18 | 43960.14 | 43960.04 | 43960.12 | 43960.18 | 3518 | 522.27 | 6973 | 4618 | 5477 | 4925 | 0.14 | -5.65 | -5.24 | -5.59 | 20.08 | 24.13 | 15.66 | 47.14 | #DIV/0! | #DIV/0! | -420.31 | -46.07 | 15.55 | 0.3 | 0.443 | 1.54 | 0.343 | 84.6 | 11.21 | 0.704 | 0.0188 | 0.0079 | 0.0238 | 0.165 | 0.738 | 0.0682 | 0.0034 | 0.0526 | 0.012 | 0.0002 | 0.0035 | 0.00058 | 0.0001 | 0.001 | 0.0069 | 0.0003 | 0.002 | 0.0011 | 0.0076 | 0.001 | 0.0187 | 0.0021 | 0.0013 | 0.00062 | 0.002 | 0 | 0 | 41.7 | 0 | 2.8 | 0 | 0 | 0 | 0 | 1
35809 | 24.6 | 23.6 | 1 | 6712 | 6712 | 12379 | 1.41 | 0.49 | 0.45 | 0.02 | 0.02 | 0 | 10.64 | 0.64 | 0.67 | 0 | 0 | 0 | 0 | 80.23 | 43986.77 | 43986.73 | 43986.63 | 43986.71 | 43986.77 | 3209 | 476.39 | 6782 | 4020 | 5259 | 4396 | -2.35 | -6.63 | 1.05 | -4.19 | 23.76 | 8.96 | 35.01 | 49.77 | #DIV/0! | #DIV/0! | #DIV/0! | -178.28 | 29.1 | 0.63 | 0.431 | 1.55 | 0.397 | 84.3 | 11.52 | 0.721 | 0.0166 | 0.0082 | 0.0266 | 0.188 | 0.698 | 0.056 | 0.0024 | 0.0464 | 0.0125 | 0.0002 | 0.0028 | 0.00063 | 0.0001 | 0.001 | 0.0068 | 0.0003 | 0.0023 | 0.0012 | 0.0074 | 0.001 | 0.0258 | 0.0023 | 0.001 | 0.0007 | 0.0119 | 1 | 0 | 20 | 0 | 0 | 0 | 0 | 0.6 | 0 | 2
36119 | 27.6 | 26.6 | 1 | 6696 | 6696 | 12379 | 1.39 | 0.39 | 0.46 | 0.02 | 0.02 | 0 | 10.58 | 0.64 | 0.67 | 0 | 0 | 0 | 0 | 80.18 | 44028.13 | 44028.09 | 44027.99 | 44028.08 | 44028.13 | 2993 | 445.85 | 6980 | 3909 | 5531 | 4525 | -0.94 | -6.37 | -4.58 | 0.04 | 30.62 | 11.95 | 23.24 | 63.67 | #DIV/0! | #DIV/0! | #DIV/0! | -133.08 | -103.27 | 0.44 | 0.431 | 1.47 | 0.286 | 84.6 | 11.32 | 0.724 | 0.0198 | 0.006 | 0.0204 | 0.181 | 0.738 | 0.037 | 0.0051 | 0.0571 | 0.0118 | 0.00025 | 0.0026 | 0.00062 | 0.00038 | 0.001 | 0.0043 | 0.0003 | 0.001 | 0.00072 | 0.0075 | 0.001 | 0.0228 | 0.0022 | 0.0014 | 0.00047 | 0.008 | 1 | 0 | 19.2 | 0 | 0 | 0 | 0 | 0 | 0 | 6.4
36140 | 49 | 48 | 1 | 6728 | 6728 | 12379 | 1.39 | 0.42 | 0.49 | 0.02 | 0.01 | 0 | 10.58 | 0.64 | 0.67 | 0 | 0 | 0.01 | 0 | 80.57 | 44054.48 | 44054.44 | 44054.34 | 44054.42 | 44054.49 | 3505 | 540.81 | 7938 | 4919 | 6576 | 5389 | -1.21 | -5.46 | 5.95 | -6.77 | 25.6 | 11.46 | 29.88 | 46.18 | #DIV/0! | #DIV/0! | #DIV/0! | -94.42 | 18.67 | 0.45 | 0.453 | 1.56 | 0.333 | 84.6 | 11.3 | 0.715 | 0.0175 | 0.0084 | 0.0238 | 0.162 | 0.661 | 0.0405 | 0.0022 | 0.0479 | 0.0114 | 0.0002 | 0.0026 | 0.00055 | 0.0001 | 0.001 | 0.0039 | 0.0003 | 0.001 | 0.00073 | 0.0075 | 0.001 | 0.0283 | 0.002 | 0.001 | 0.0005 | 0.0081 | 1 | 0 | 21.4 | 0 | 1.8 | 20 | 0 | 3.8 | 0 | 0
V29782 | 7 | 6 | 1 | 6989 | 6989 | 12379 | 1.44 | 0.55 | 0.5 | 0.02 | 0.01 | 0 | 10.85 | 0.67 | 0.68 | 0 | 0 | 0 | 0 | 83.75 | 43236.66 | 43236.62 | 43236.51 | 43236.6 | 43236.66 | 4017 | 595.38 | 8715 | 5465 | 5597 | 4958 | -3.84 | -5.93 | -7.88 | -5.22 | 18.97 | 13.67 | 8.28 | -8.66 | #DIV/0! | #DIV/0! | #DIV/0! | -218.13 | -1484.85 | 1.01 | 0.439359 | 1.541342 | 0.449234 | 84.188991 | 11.436635 | 0.723747 | 0.021398 | 0.015166 | 0.024831 | 0.190532 | 0.740289 | 0.026806 | 0.032926 | 0.060967 | 0.01163 | 0 | 0.004242 | 0 | 0.000188 | 0.025181 | 0.007108 | 0.002 | 0.002 | 0.000356 | 0 | 0.02 | 0.027165 | 0 | 0.007908 | 0 | 0 | 5 | 0 | 0 | 0 | 0 | 0 | 0 | 0 | 0 | 1
V30140 | 57 | 56 | 1 | 6746 | 6746 | 12379 | 1.42 | 0.55 | 0.52 | 0.03 | 0.02 | 0 | 10.84 | 0.67 | 0.67 | 0 | 0 | 0 | 0 | 80.34 | 43276.81 | 43276.77 | 43276.67 | 43276.76 | 43276.82 | 3563 | 528.79 | 8612 | 4272 | 5441 | 4458 | 3.36 | -3.32 | 7.54 | -0.55 | 18.46 | 6.44 | 18.34 | 64.46 | #DIV/0! | #DIV/0! | #DIV/0! | -40.65 | -392.37 | -0.11 | 0.508996 | 1.500406 | 0.471793 | 84.61188 | 11.024789 | 0.729772 | 0.021552 | 0.005956 | 0.04575 | 0.207538 | 0.651183 | 0.049937 | 0.006109 | 0.071794 | 0.005004 | 0 | 0.004209 | 0 | 0.000266 | 0.02129 | 0.007443 | 0.002 | 0.002 | 0.000223 | 0 | 0.02 | 0.022777 | 0 | 0.007331 | 0 | 0 | 7 | 0 | 42 | 0 | 0 | 0 | 0 | 6 | 0 | 1
V22506 | 38 | 37 | 1 | 6781 | 6781 | 12343 | 0.39 | 0.79 | 0.3 | 0.03 | 0.02 | 0 | 4.61 | 1.06 | 0.45 | 0 | 0 | 0 | 0 | 87.9 | 42360.76 | 42360.72 | 42360.66 | 42360.71 | 42360.77 | 3783 | 565.89 | 8634 | 5325 | 5743 | 4664 | -3.1 | 5.69 | 11.7 | 2.09 | 4.92 | -3.99 | 45.28 | 86.64 | #DIV/0! | #DIV/0! | #DIV/0! | #DIV/0! | #DIV/0! | 0.55 | 0.326427 | 0.401863 | 0.790915 | 91.490945 | 4.976368 | 1.042619 | 0.015108 | 0.002358 | 0.024588 | 0.161826 | 0.413331 | 0.136968 | 0.051247 | 0.076068 | 0.004 | 0 | 0.002037 | 0 | 0.000185 | 0.021923 | 0.007118 | 0.002 | 0.002 | 0.00176 | 0 | 0.02 | 0.020868 | 0 | 0.007478 | 0 | 0 | 0 | 0 | 0 | 0 | 24 | 12 | 0 | 0 | 0 | 1
V22827 | 42 | 41 | 1 | 7015 | 7015 | 12343 | 0.39 | 0.91 | 0.36 | 0.02 | 0.01 | 0 | 4.76 | 1.18 | 0.47 | 0 | 0.07 | 0 | 0 | 90.65 | 42405.54 | 42405.49 | 42405.44 | 42405.48 | 42405.54 | 3433 | 513.84 | 8035 | 4438 | 5298 | 4516 | -0.06 | -3.08 | 18.52 | 3.14 | 19.94 | 25.58 | 34.84 | 80.26 | #DIV/0! | #DIV/0! | -118.28 | #DIV/0! | #DIV/0! | -0.07 | 0.274146 | 0.382098 | 0.739127 | 91.776451 | 4.816026 | 1.23486 | 0.014952 | 0.002305 | 0.01574 | 0.163357 | 0.39087 | 0.021617 | 0.021034 | 0.062763 | 0.004 | 0 | 0.001991 | 0 | 0.000251 | 0.020938 | 0.006581 | 0.002073 | 0.002 | 0.001844 | 0 | 0.02 | 0.017796 | 0 | 0.007181 | 0 | 0 | 9 | 0 | 10 | 2 | 5 | 14 | 0 | 0 | 0 | 1
V23976 | 59 | 58 | 1 | 6989 | 6989 | 12343 | 0.37 | 0.75 | 0.34 | 0.02 | 0.01 | 0 | 4.77 | 1.18 | 0.45 | 0 | 0.09 | 0 | 0 | 90.5 | 42538.67 | 42538.63 | 42538.53 | 42538.61 | 42538.68 | 4108 | 584.1 | 9303 | 5697 | 6237 | 5233 | 1.87 | 6.31 | 12.78 | 3.67 | 1.54 | 17.77 | 35.55 | 74.7 | #DIV/0! | #DIV/0! | -82.2 | #DIV/0! | #DIV/0! | -0.08 | 0.286033 | 0.358333 | 0.754684 | 91.963349 | 4.748545 | 1.12687 | 0.013884 | 0.00297 | 0.014663 | 0.162931 | 0.396829 | 0.007 | 0.014897 | 0.074698 | 0.004 | 0 | 0.001785 | 0 | 0.000175 | 0.013922 | 0.007459 | 0.002 | 0.002 | 0.0014 | 0 | 0.02 | 0.016344 | 0 | 0.005229 | 0 | 0 | 9 | 0 | 18 | 1 | 13 | 15 | 0 | 0 | 0 | 2
V24762 | 59.5 | 58.5 | 1 | 7026 | 7026 | 12343 | 0.37 | 0.68 | 0.36 | 0.02 | 0.01 | 0 | 4.78 | 1.2 | 0.43 | 0 | 0.15 | 0 | 0 | 91.01 | 42650.43 | 42650.39 | 42650.29 | 42650.38 | 42650.44 | 3656 | 500.62 | 8890 | 4379 | 5730 | 4843 | 1.92 | 11.13 | 20.15 | 1.62 | -29.94 | 23.76 | 18.58 | 50.14 | #DIV/0! | #DIV/0! | 24.99 | #DIV/0! | #DIV/0! | 0 | 0.273505 | 0.364952 | 0.890701 | 91.930692 | 4.738289 | 1.074976 | 0.015225 | 0.003729 | 0.020771 | 0.115028 | 0.346464 | 0.040714 | 0.044388 | 0.060154 | 0.004 | 0 | 0.00205 | 0 | 0.000312 | 0.020369 | 0.006554 | 0.002 | 0.002 | 0.001696 | 0 | 0.02 | 0.015608 | 0 | 0.005823 | 0 | 0 | 0 | 0 | 18.5 | 2 | 20 | 12 | 0 | 5 | 0 | 1
V25113 | 33 | 32 | 1 | 6984 | 6984 | 12343 | 0.36 | 0.76 | 0.34 | 0.02 | 0.01 | 0 | 4.75 | 1.18 | 0.47 | 0 | 0.1 | 0 | 0 | 90.42 | 42697.66 | 42697.62 | 42697.56 | 42697.6 | 42697.67 | 4036 | 581.81 | 9873 | 5581 | 6138 | 5020 | -1.45 | -1.37 | 27.86 | -5.31 | -0.5 | 17.3 | 26.88 | 79.21 | #DIV/0! | #DIV/0! | -14.14 | #DIV/0! | #DIV/0! | 0.24 | 0.285376 | 0.390374 | 0.772695 | 91.659892 | 4.896614 | 1.218369 | 0.015273 | 0.002362 | 0.017197 | 0.114404 | 0.342925 | 0.036675 | 0.101893 | 0.070393 | 0.004021 | 0 | 0.001794 | 0 | 0.000234 | 0.018171 | 0.006614 | 0.002 | 0.002 | 0.000667 | 0 | 0.02 | 0.013745 | 0 | 0.006313 | 0 | 0 | 9 | 0 | 0 | 0 | 2 | 14 | 0 | 6 | 0 | 1
V25177 | 21 | 20 | 1 | 6979 | 6979 | 12343 | 0.37 | 0.67 | 0.34 | 0.02 | 0.01 | 0 | 4.75 | 1.17 | 0.47 | 0 | 0.18 | 0 | 0 | 90.37 | 42704.7 | 42704.66 | 42704.6 | 42704.64 | 42704.71 | 3728 | 540.53 | 10268 | 4799 | 6258 | 5203 | -0.66 | 0.02 | 11.15 | -6.83 | -30.4 | 17.47 | 1.19 | 44.57 | #DIV/0! | #DIV/0! | 35.45 | #DIV/0! | #DIV/0! | 0.42 | 0.283468 | 0.396974 | 0.887135 | 91.512104 | 4.864691 | 1.193248 | 0.01632 | 0.003142 | 0.017709 | 0.117817 | 0.42228 | 0.071739 | 0.070416 | 0.064243 | 0.004222 | 0 | 0.00186 | 0 | 0.000167 | 0.021563 | 0.006299 | 0.002 | 0.002 | 0.000554 | 0 | 0.02 | 0.014474 | 0 | 0.005576 | 0 | 0 | 9 | 0 | 3 | 0 | 5 | 2 | 0 | 0 | 0 | 1
V26362 | 42 | 41 | 1 | 6981 | 6981 | 12343 | 0.34 | 0.71 | 0.35 | 0.02 | 0.01 | 0 | 4.73 | 1.19 | 0.43 | 0 | 0.02 | 0 | 0 | 90.56 | 42832.22 | 42832.18 | 42832.08 | 42832.16 | 42832.23 | 4082 | 577.29 | 9685 | 5100 | 5689 | 4800 | 1.93 | 2.31 | 7.84 | -4.2 | -35.56 | 16.27 | 37.21 | 77.89 | #DIV/0! | #DIV/0! | -780.78 | #DIV/0! | #DIV/0! | 0.48 | 0.295758 | 0.355109 | 0.983231 | 91.622672 | 4.718387 | 1.177496 | 0.014794 | 0.003361 | 0.017832 | 0.157711 | 0.406605 | 0.022771 | 0.074976 | 0.067053 | 0.004 | 0 | 0.002542 | 0 | 0.000189 | 0.017814 | 0.006955 | 0.002 | 0.002 | 0.000877 | 0 | 0.02 | 0.017503 | 0 | 0.008364 | 0 | 0 | 9 | 0 | 17 | 5.5 | 6 | 1 | 0 | 0 | 0 | 2.5
V26770 | 36 | 35 | 1 | 6982 | 6982 | 12343 | 0.34 | 0.72 | 0.33 | 0.02 | 0.01 | 0 | 4.74 | 1.19 | 0.46 | 0 | 0.05 | 0 | 0 | 90.51 | 42879.02 | 42878.98 | 42878.88 | 42878.96 | 42879.03 | 4068 | 584.99 | 8738 | 5303 | 5472 | 4647 | -0.91 | 5.85 | 15.13 | -5.38 | -32.79 | 16.42 | 37.58 | 72.97 | #DIV/0! | #DIV/0! | -123.92 | #DIV/0! | #DIV/0! | 0.41 | 0.28178 | 0.359872 | 0.97554 | 91.621845 | 4.863931 | 1.13554 | 0.013916 | 0.003703 | 0.014835 | 0.112247 | 0.400036 | 0.023045 | 0.056268 | 0.059468 | 0.004 | 0 | 0.002152 | 0 | 0.000219 | 0.015493 | 0.007737 | 0.002 | 0.002 | 0.001003 | 0 | 0.02 | 0.014803 | 0 | 0.008566 | 0 | 0 | 5 | 0 | 0 | 6 | 9 | 11 | 0 | 1 | 0 | 3
V30442 | 67 | 66 | 1 | 6985 | 6985 | 12343 | 0.32 | 0.65 | 0.37 | 0.02 | 0.01 | 0 | 4.68 | 1.22 | 0.48 | 0 | 0.11 | 0 | 0 | 90.55 | 43328.36 | 43328.32 | 43328.22 | 43328.31 | 43328.37 | 3950 | 572.3 | 8981 | 5378 | 5599 | 4522 | 3.69 | 0.68 | 25.94 | -0.66 | -15.5 | 15.77 | 27.23 | 66.83 | #DIV/0! | #DIV/0! | -27.85 | #DIV/0! | #DIV/0! | 0.01 | 0.313694 | 0.332391 | 0.76521 | 91.99894 | 4.582014 | 1.231363 | 0.015167 | 0.003613 | 0.020907 | 0.145086 | 0.360477 | 0.014922 | 0.08206 | 0.057066 | 0.004 | 0 | 0.002428 | 0 | 0.000188 | 0.016744 | 0.006788 | 0.002 | 0.002 | 0.000886 | 0 | 0.02 | 0.013681 | 0 | 0.008376 | 0 | 0 | 8 | 0 | 36 | 2 | 0 | 14 | 0 | 5 | 0 | 1
V30705 | 39 | 38 | 1 | 6994 | 6994 | 12343 | 0.33 | 0.78 | 0.34 | 0.02 | 0.01 | 0 | 4.69 | 1.18 | 0.45 | 0 | 0.09 | 0 | 0 | 90.66 | 43357.18 | 43357.13 | 43357.03 | 43357.12 | 43357.2 | 4074 | 578.2 | 10238 | 6556 | 7099 | 5037 | 0.52 | 4.26 | 25.56 | -5.15 | -15.27 | -6.26 | 23.63 | 69.59 | #DIV/0! | #DIV/0! | -109.84 | #DIV/0! | #DIV/0! | 0.28 | 0.369653 | 0.347301 | 0.908902 | 91.73828 | 4.732726 | 1.150035 | 0.016526 | 0.00357 | 0.018363 | 0.18752 | 0.338478 | 0.02147 | 0.014382 | 0.065943 | 0.004 | 0 | 0.002806 | 0 | 0.000153 | 0.023567 | 0.007085 | 0.002 | 0.002 | 0.00105 | 0 | 0.02 | 0.016273 | 0 | 0.007916 | 0 | 0 | 5 | 0 | 16 | 0 | 9 | 0 | 0 | 7 | 0 | 1
V34001 | 45.4 | 44.4 | 1 | 6689 | 6689 | 12343 | 0.31 | 0.69 | 0.37 | 0.02 | 0.01 | 0 | 4.48 | 1.13 | 0.41 | 0 | 0.11 | 0 | 0 | 86.73 | 43748.79 | 43748.75 | 43748.65 | 43748.74 | 43748.8 | 3968 | 582.42 | 8645 | 5460 | 5572 | 4915 | 1.68 | 1.34 | 16.76 | -1.83 | -18.49 | 17.99 | 18.84 | 68.46 | #DIV/0! | #DIV/0! | -25.5 | #DIV/0! | #DIV/0! | 0.1 | 0.31921 | 0.336758 | 0.869298 | 91.926192 | 4.675556 | 1.179752 | 0.01607 | 0.002526 | 0.014974 | 0.140029 | 0.361678 | 0.017345 | 0.001869 | 0.068169 | 0.004 | 0 | 0.002126 | 0 | 0.000212 | 0.012116 | 0.00678 | 0.002 | 0.002 | 0.000585 | 0 | 0.02 | 0.014221 | 0 | 0.006535 | 0 | 0 | 5 | 0 | 19.5 | 0 | 5.8 | 10.1 | 0 | 3 | 0 | 1
33118 | 31.8 | 30.8 | 1 | 6689 | 6689 | 12379 | 1.28 | 0.55 | 0.44 | 0.02 | 0.01 | 0 | 10.38 | 0.64 | 0.66 | 0 | 0.01 | 0 | 0 | 80.25 | 43631.2 | 43631.16 | 43631.06 | 43631.14 | 43631.2 | 3357 | 498.37 | 7004 | 4641 | 5537 | 4774 | -3.08 | -6.5 | 2.18 | -8.73 | 9.43 | 5.79 | 19 | 42.46 | -1583.73 | #DIV/0! | -3895.95 | -129.68 | #DIV/0! | 0.98 | 0.439903 | 1.472638 | 0.527949 | 84.309356 | 11.349858 | 0.724823 | 0.021283 | 0.00911 | 0.030206 | 0.215061 | 0.688578 | 0.046222 | 0.005801 | 0.064408 | 0.008035 | 0 | 0.004303 | 0 | 0.000202 | 0.017178 | 0.007475 | 0.002 | 0.002 | 0.0002 | 0 | 0.02 | 0.026805 | 0 | 0.006607 | 0 | 0 | 1 | 0 | 21 | 0 | 0 | 0 | 0 | 1.4 | 0 | 7.4
35828 | 29.1 | 28.1 | 1 | 6158 | 6158 | 12379 | 1.29 | 0.4 | 0.49 | 0.02 | 0.01 | 0 | 9.68 | 0.59 | 0.61 | 0 | 0 | 0.01 | 0 | 73.66 | 43991.13 | 43991.09 | 43990.99 | 43991.07 | 43991.13 | 3566 | 526.66 | 7439 | 4859 | 5879 | 5177 | -1.18 | -4.35 | 2.06 | -4.7 | 32.51 | 18.84 | 21.8 | 43.79 | #DIV/0! | #DIV/0! | #DIV/0! | -91.58 | -136.65 | 0.35 | 0.458 | 1.56 | 0.312 | 84.6 | 11.29 | 0.711 | 0.0187 | 0.0092 | 0.0266 | 0.16 | 0.685 | 0.0527 | 0.0091 | 0.0498 | 0.0133 | 0.0002 | 0.0028 | 0.00059 | 0.0001 | 0.001 | 0.0062 | 0.0003 | 0.0043 | 0.0013 | 0.0078 | 0.001 | 0.0291 | 0.0022 | 0.0014 | 0.0007 | 0.012 | 0 | 0 | 22.5 | 0 | 2.2 | 0 | 0 | 2.4 | 0 | 1
32132 | 51.1 | 50.1 | 1 | 6694 | 6694 | 12379 | 1.34 | 0.43 | 0.53 | 0.02 | 0.01 | 0 | 10.38 | 0.64 | 0.67 | 0 | 0.03 | 0.01 | 0 | 80.27 | 43522.27 | 43522.23 | 43522.17 | 43522.21 | 43522.28 | 3478 | 516.56 | 7517 | 4512 | 5797 | 4993 | -2.2 | -1.27 | 2.76 | -8.51 | 17.21 | 19.21 | 3.66 | 34.95 | #DIV/0! | #DIV/0! | -469.72 | 3.61 | -11.79 | 0.62 | 0.455039 | 1.536175 | 0.37454 | 84.565668 | 11.248336 | 0.687114 | 0.020247 | 0.008017 | 0.02527 | 0.182986 | 0.690461 | 0.045104 | 0.004225 | 0.057912 | 0.007387 | 0 | 0.004115 | 0 | 0.000306 | 0.025571 | 0.006988 | 0.002 | 0.002 | 0.000321 | 0 | 0.02 | 0.023319 | 0 | 0.006902 | 0 | 0 | 1 | 0 | 42.9 | 0 | 4.9 | 0 | 0 | 1.3 | 0 | 0
35279 | 34.6 | 33.6 | 1 | 6690 | 6690 | 12379 | 1.37 | 0.48 | 0.42 | 0.02 | 0.02 | 0 | 10.58 | 0.64 | 0.66 | 0 | 0 | 0 | 0 | 80.06 | 43903.18 | 43903.14 | 43903.08 | 43903.13 | 43903.19 | 3294 | 553.71 | 7247 | 4257 | 6086 | 4726 | -0.7 | -6.2 | 0.62 | -6.1 | 22.73 | 8.42 | 26.38 | 55.67 | #DIV/0! | #DIV/0! | #DIV/0! | -138.52 | 21.26 | 0.5 | 0.412777 | 1.545122 | 0.390178 | 84.506079 | 11.300532 | 0.722812 | 0.019246 | 0.007625 | 0.024652 | 0.190031 | 0.698966 | 0.055416 | 0.001989 | 0.064995 | 0.008824 | 0 | 0.0001 | 0 | 0.000473 | 0.004061 | 0.003838 | 0.000693 | 0.004852 | 0.000531 | 0 | 0.001016 | 0.032327 | 0 | 0.002866 | 0 | 0 | 1 | 0 | 20.4 | 0 | 0 | 10 | 0 | 0.9 | 0 | 1.3
35223 | 14.3 | 13.2 | 1.1 | 6771 | 6771 | 12379 | 1.36 | 0.49 | 0.46 | 0.02 | 0.01 | 0 | 10.61 | 0.65 | 0.66 | 0 | 0.03 | 0 | 0 | 81.1 | 43896.05 | 43896.01 | 43895.96 | 43896 | 43896.05 | 3319 | 501.36 | 6684 | 4002 | 4994 | 4322 | -4.63 | -5.34 | 0.44 | 0.27 | 21.59 | 11.56 | 16.26 | 9.57 | #DIV/0! | #DIV/0! | -511.04 | -180.54 | -90.98 | 0.83 | 0.427 | 1.42 | 0.4 | 84.3 | 11.64 | 0.722 | 0.0192 | 0.0123 | 0.0225 | 0.185 | 0.692 | 0.0438 | 0.0033 | 0.054 | 0.0133 | 0.0002 | 0.0028 | 0.00056 | 0.00016 | 0.001 | 0.0065 | 0.0003 | 0.001 | 0.001 | 0.0072 | 0.001 | 0.0238 | 0.002 | 0.001 | 0.00066 | 0.002 | 1 | 0 | 0 | 0 | 0 | 0 | 0 | 1.1 | 0 | 11.1
34543 | 78.7 | 77.6 | 1.1 | 6690 | 6690 | 12379 | 1.29 | 0.49 | 0.45 | 0.02 | 0.02 | 0 | 10.38 | 0.64 | 0.65 | 0 | 0 | 0 | 0 | 80.31 | 43805.89 | 43805.84 | 43805.79 | 43805.83 | 43805.89 | 3432 | 509.5 | 7486 | 4137 | 5531 | 4603 | 0.96 | -4.4 | -1.04 | -9.16 | 29.44 | 12.51 | 28.59 | 38.07 | #DIV/0! | #DIV/0! | #DIV/0! | -206.29 | -16.73 | 0.23 | 0.417 | 1.49 | 0.369 | 85 | 10.91 | 0.711 | 0.0183 | 0.0104 | 0.021 | 0.209 | 0.699 | 0.0459 | 0.0032 | 0.0555 | 0.0139 | 0.00029 | 0.0028 | 0.00064 | 0.0001 | 0.001 | 0.0054 | 0.0003 | 0.001 | 0.00083 | 0.007 | 0.001 | 0.0303 | 0.0015 | 0.001 | 0.00066 | 0.0055 | 1 | 0 | 72.2 | 0 | 3.3 | 0 | 0 | 0 | 0 | 1.1
32696 | 61.8 | 60.6 | 1.2 | 6697 | 6697 | 12379 | 1.31 | 0.48 | 0.46 | 0.02 | 0.02 | 0 | 10.39 | 0.65 | 0.65 | 0 | 0.02 | 0 | 0 | 80.35 | 43581.89 | 43581.84 | 43581.73 | 43581.82 | 43581.89 | 3603 | 537.68 | 7992 | 5681 | 6531 | 5978 | -0.75 | -12.67 | -0.41 | -9.31 | 27.63 | 17.5 | 26.49 | 39.24 | #DIV/0! | #DIV/0! | -825.05 | -15.95 | -19.73 | 0.51 | 0.406376 | 1.516735 | 0.370114 | 84.719192 | 11.097123 | 0.770419 | 0.018937 | 0.010121 | 0.0257 | 0.174387 | 0.694501 | 0.039018 | 0.002789 | 0.055915 | 0.005506 | 0 | 0.002946 | 0 | 0.000333 | 0.024513 | 0.006843 | 0.002 | 0.002 | 0.000345 | 0 | 0.02 | 0.027101 | 0 | 0.007088 | 0 | 0 | 1 | 0 | 58.4 | 0 | 0 | 0 | 0 | 0 | 0 | 1.2
35286 | 5.6 | 4.2 | 1.4 | 6690 | 6690 | 12379 | 1.37 | 0.48 | 0.42 | 0.02 | 0.02 | 0 | 10.58 | 0.64 | 0.66 | 0 | 0 | 0 | 0 | 80.06 | 43906.82 | 43906.78 | 43906.72 | 43906.76 | 43906.83 | 3050 | 455.9 | 7279 | 4315 | 5795 | 5181 | -2.03 | -9.01 | 1.75 | -7.12 | 37.81 | 18.14 | 26.18 | 36.05 | #DIV/0! | #DIV/0! | #DIV/0! | -300.05 | 12.91 | 0.51 | 0.369 | 1.56 | 0.314 | 84.5 | 11.45 | 0.742 | 0.0193 | 0.011 | 0.0233 | 0.191 | 0.691 | 0.0551 | 0.0022 | 0.052 | 0.0148 | 0.0002 | 0.0025 | 0.00072 | 0.0002 | 0.001 | 0.0066 | 0.0003 | 0.0022 | 0.001 | 0.0075 | 0.001 | 0.0207 | 0.0022 | 0.001 | 0.00081 | 0.0021 | 1 | 0 | 1.8 | 0 | 0 | 0 | 0 | 0 | 0 | 1.4
35236 | 11.4 | 9.9 | 1.5 | 6695 | 6695 | 12379 | 1.37 | 0.47 | 0.42 | 0.02 | 0.01 | 0 | 10.58 | 0.64 | 0.66 | 0 | 0.04 | 0 | 0 | 80.11 | 43900.1 | 43900.06 | 43900 | 43900.04 | 43900.11 | 3360 | 509.32 | 8853 | 4653 | 5925 | 4909 | -1.9 | -5.47 | 2.22 | -5.8 | 29.22 | 10.42 | 17.72 | 14.24 | #DIV/0! | #DIV/0! | -359.44 | -284.58 | -71.67 | 0.61 | 0.395 | 1.54 | 0.355 | 84.4 | 11.43 | 0.718 | 0.0196 | 0.0127 | 0.0271 | 0.187 | 0.688 | 0.0629 | 0.002 | 0.0529 | 0.0137 | 0.0002 | 0.0024 | 0.00066 | 0.0001 | 0.001 | 0.007 | 0.0003 | 0.0011 | 0.001 | 0.0073 | 0.001 | 0.0272 | 0.002 | 0.001 | 0.0008 | 0.0021 | 1 | 0 | 4.9 | 0 | 0 | 0 | 0 | 1.5 | 0 | 2.5
V26740 | 53.5 | 52 | 1.5 | 7006 | 7006 | 12343 | 0.34 | 0.71 | 0.36 | 0.02 | 0.02 | 0 | 4.76 | 1.19 | 0.44 | 0 | 0 | 0 | 0 | 90.89 | 42874.85 | 42874.81 | 42874.71 | 42874.79 | 42874.86 | 4244 | 597.24 | 9691 | 5679 | 6173 | 5238 | 0.93 | 9.19 | 22.54 | -9.31 | -36 | 19.72 | 43.74 | 78.4 | #DIV/0! | #DIV/0! | #DIV/0! | #DIV/0! | #DIV/0! | 0.35 | 0.292321 | 0.372844 | 0.975118 | 91.74429 | 4.773769 | 1.092457 | 0.013519 | 0.003407 | 0.015151 | 0.125506 | 0.348914 | 0.024993 | 0.075981 | 0.064338 | 0.004 | 0 | 0.002005 | 0 | 0.000262 | 0.015028 | 0.008397 | 0.002 | 0.002 | 0.000999 | 0 | 0.02 | 0.014607 | 0 | 0.008093 | 0 | 0 | 9 | 0 | 13 | 5.5 | 16 | 0 | 0 | 7 | 0 | 1.5
32820 | 24.8 | 23.1 | 1.7 | 6695 | 6695 | 12379 | 1.38 | 0.47 | 0.43 | 0.02 | 0.01 | 0 | 10.39 | 0.64 | 0.66 | 0 | 0.04 | 0 | 0 | 80.29 | 43595.74 | 43595.7 | 43595.6 | 43595.68 | 43595.74 | 3319 | 493.53 | 6704 | 4428 | 5293 | 4612 | -1.59 | -5.17 | -2.4 | -3.5 | 24.41 | 5.65 | 18.35 | 22.21 | #DIV/0! | #DIV/0! | -378.84 | -174.26 | -186.43 | 0.61 | 0.428122 | 1.516343 | 0.379752 | 84.588339 | 11.184252 | 0.715313 | 0.020581 | 0.011259 | 0.028346 | 0.18685 | 0.712195 | 0.054609 | 0.002875 | 0.061465 | 0.010446 | 0 | 0.003351 | 0 | 0.000195 | 0.028234 | 0.007604 | 0.002 | 0.002 | 0.000291 | 0 | 0.02 | 0.028212 | 0 | 0.007365 | 0 | 0 | 1 | 0 | 20.4 | 0 | 0 | 0 | 0 | 0 | 0 | 1.7
32754 | 12.4 | 10.5 | 1.9 | 6685 | 6685 | 12379 | 1.38 | 0.47 | 0.43 | 0.02 | 0.01 | 0 | 10.37 | 0.64 | 0.66 | 0 | 0.04 | 0 | 0 | 80.17 | 43589.2 | 43589.16 | 43589.06 | 43589.14 | 43589.2 | 3470 | 515.83 | 7156 | 4624 | 5588 | 4986 | -3.72 | -5.14 | 1.29 | 0.94 | 13.94 | 7.01 | 20.8 | 12.06 | #DIV/0! | #DIV/0! | -383.13 | -114.13 | -187.69 | 0.81 | 0.422117 | 1.451209 | 0.432461 | 84.421392 | 11.417882 | 0.715058 | 0.01996 | 0.012727 | 0.027235 | 0.188807 | 0.686497 | 0.043574 | 0.002892 | 0.057576 | 0.008168 | 0 | 0.002998 | 0 | 0.000214 | 0.02132 | 0.006955 | 0.002 | 0.002 | 0.000295 | 0 | 0.02 | 0.030061 | 0 | 0.006601 | 0 | 0 | 1 | 0 | 0 | 0 | 0 | 0 | 0 | 1.9 | 0 | 7.6
24530 | 33 | 31 | 2 | 7093 | 7093 | 13343 | 0.78 | 0.37 | 0.32 | 0.03 | 0.01 | 0.49 | 3.96 | 4.7 | 1.73 | 5.88 | 0.12 | 0 | 0 | 81.56 | 42625.73 | 42625.69 | 42625.59 | 42625.67 | 42625.73 | 3438 | 502.34 | 6913 | 4348 | 5287 | 4539 | 2.75 | -0.75 | -0.65 | -8.34 | 20.49 | 18.78 | -14.52 | 1.11 | 22.39 | -4.41 | -95.21 | -3620.67 | #DIV/0! | 0.47 | 0.261532 | 0.847791 | 0.294875 | 81.223554 | 3.848706 | 4.737349 | 0.028986 | 0.009984 | 0.376954 | 0.236908 | 1.739718 | 6.143256 | 0.02011 | 0.12295 | 0.014163 | 0 | 0.003067 | 0 | 0.000204 | 0.01333 | 0.012014 | 0.004686 | 0.004161 | 0.0042 | 0 | 0.02 | 0.029503 | 0 | 0.002 | 0 | 0 | 1 | 0 | 17 | 0 | 0 | 7 | 0 | 0 | 0 | 6
24830 | 20.5 | 18.5 | 2 | 7100 | 7100 | 13343 | 0.92 | 0.28 | 0.28 | 0.03 | 0.01 | 0.52 | 4.01 | 4.76 | 1.81 | 5.99 | 0.08 | 0 | 0 | 81.36 | 42661.03 | 42660.98 | 42660.88 | 42660.96 | 42661.03 | 3501 | 504.68 | 7521 | 4980 | 5813 | 5326 | 0.6 | 0.67 | 2.06 | 2.62 | 14.07 | 23.88 | -8.63 | 16.33 | 16.92 | -1.15 | -228.39 | #DIV/0! | #DIV/0! | 0.26 | 0.215948 | 0.897672 | 0.241434 | 81.115441 | 3.982559 | 4.724595 | 0.027949 | 0.007839 | 0.435255 | 0.258871 | 1.768164 | 6.052353 | 0.043427 | 0.125193 | 0.012808 | 0 | 0.002916 | 0 | 0.000182 | 0.012787 | 0.011268 | 0.004395 | 0.003442 | 0.004036 | 0 | 0.02 | 0.029468 | 0 | 0.002 | 0 | 0 | 1 | 0 | 0 | 0 | 2 | 12 | 0 | 0 | 0 | 3.5
V29095 | 26 | 24 | 2 | 7002 | 7002 | 13343 | 0.84 | 0.3 | 0.31 | 0.03 | 0.01 | 0.5 | 3.78 | 4.68 | 1.71 | 5.87 | 0.15 | 0 | 0 | 80.48 | 43158.45 | 43158.41 | 43158.35 | 43158.39 | 43158.46 | 3601 | 517.16 | 8427 | 4379 | 5462 | 4716 | 1.35 | -0.83 | -2.07 | 1.16 | 22.3 | 25.99 | 6.88 | 0.63 | 18.96 | -0.57 | -67.35 | -8015.32 | -7101.85 | 0.33 | 0.230796 | 0.838533 | 0.235218 | 81.308632 | 3.78398 | 4.779051 | 0.024258 | 0.012576 | 0.412318 | 0.247596 | 1.77338 | 5.98507 | 0.123425 | 0.134345 | 0.017385 | 0 | 0.003074 | 0 | 0.000183 | 0.01541 | 0.009823 | 0.003399 | 0.006988 | 0.004296 | 0 | 0.02 | 0.028266 | 0 | 0.002 | 0 | 0 | 5 | 0 | 10 | 0 | 0 | 0 | 0 | 0 | 2 | 7
V30935 | 16 | 14 | 2 | 7055 | 7055 | 13343 | 0.84 | 0.33 | 0.35 | 0.03 | 0.01 | 0.51 | 3.94 | 4.71 | 1.71 | 5.87 | 0.09 | 0 | 0 | 81.01 | 43383.4 | 43383.36 | 43383.26 | 43383.34 | 43383.4 | 3542 | 508.4 | 8169 | 4440 | 5415 | 4791 | 1.94 | -0.74 | 0.56 | -0.26 | 33.38 | 31.22 | 7.62 | 40.76 | 29.94 | -2.72 | -153.02 | -3470.07 | -2542.51 | 0.19 | 0.242001 | 0.850143 | 0.219092 | 81.334037 | 3.888414 | 4.773526 | 0.024869 | 0.008421 | 0.36242 | 0.241292 | 1.708658 | 6.062108 | 0.058918 | 0.120654 | 0.014675 | 0 | 0.002826 | 0 | 0.000165 | 0.011044 | 0.010706 | 0.005676 | 0.009132 | 0.004455 | 0 | 0.02 | 0.024767 | 0 | 0.002 | 0 | 0 | 5 | 0 | 0 | 0 | 0 | 0 | 0 | 2 | 0 | 7
V31135 | 54 | 52 | 2 | 7007 | 7007 | 13343 | 0.89 | 0.28 | 0.34 | 0.02 | 0.01 | 0.55 | 3.81 | 4.68 | 1.7 | 5.86 | 0.11 | 0 | 0 | 80.47 | 43404.24 | 43404.2 | 43404.13 | 43404.18 | 43404.26 | 3567 | 507.76 | 9652 | 5356 | 6874 | 5601 | -0.96 | 1.27 | 1.14 | -1.54 | 26.35 | 25.12 | -6.3 | 11.3 | 11.69 | 0.14 | -87.2 | -1910.02 | -4008.98 | 0.3 | 0.259176 | 0.91932 | 0.207086 | 81.253135 | 3.896919 | 4.679396 | 0.026207 | 0.011469 | 0.487869 | 0.21537 | 1.704124 | 5.925005 | 0.176099 | 0.118707 | 0.024383 | 0 | 0.002976 | 0 | 0.000246 | 0.011889 | 0.009053 | 0.004776 | 0.009727 | 0.005531 | 0 | 0.02 | 0.029537 | 0 | 0.002 | 0 | 0 | 5 | 0 | 25 | 0 | 12 | 0 | 0 | 0 | 8 | 2
28941 | 84 | 82 | 2 | 7056 | 7056 | 12379 | 1.32 | 0.5 | 0.56 | 0.02 | 0.02 | 0 | 10.85 | 0.63 | 0.67 | 0 | 0 | 0 | 0 | 84.84 | 43141.17 | 43141.13 | 43141.07 | 43141.12 | 43141.17 | 3415 | 487.09 | 6537 | 4257 | 5093 | 4463 | -3.88 | -12.49 | -2.71 | -14.95 | 37.43 | 16.47 | 16.38 | 17.97 | #DIV/0! | #DIV/0! | #DIV/0! | -304.34 | #DIV/0! | 1.02 | 0.472959 | 1.525094 | 0.312722 | 84.467803 | 11.340092 | 0.711755 | 0.020066 | 0.013263 | 0.025404 | 0.190926 | 0.696003 | 0.032847 | 0.021885 | 0.058085 | 0.018223 | 0 | 0.003449 | 0 | 0.00065 | 0.025695 | 0.006646 | 0.002 | 0.002 | 0.000338 | 0 | 0.02 | 0.024575 | 0 | 0.007519 | 0 | 0 | 1 | 0 | 61 | 0 | 10 | 0 | 0 | 8 | 0 | 2
29276 | 48 | 46 | 2 | 6986 | 6986 | 12379 | 1.41 | 0.48 | 0.52 | 0.02 | 0.01 | 0 | 10.83 | 0.63 | 0.67 | 0 | 0.04 | 0 | 0 | 83.82 | 43175.55 | 43175.51 | 43175.45 | 43175.49 | 43175.55 | 3518 | 518.57 | 6955 | 4794 | 5501 | 4930 | -2.5 | -7.26 | -2.81 | -7.04 | 28.44 | 15.83 | 9.76 | 30.96 | #DIV/0! | #DIV/0! | -388.8 | -169.31 | #DIV/0! | 0.8 | 0.442515 | 1.534138 | 0.35042 | 84.472081 | 11.27234 | 0.687997 | 0.021739 | 0.009294 | 0.03898 | 0.176669 | 0.704397 | 0.033206 | 0.094039 | 0.057856 | 0.009946 | 0 | 0.004221 | 0 | 0.000212 | 0.02491 | 0.006592 | 0.002 | 0.002 | 0.0002 | 0 | 0.02 | 0.026521 | 0 | 0.007727 | 0 | 0 | 1 | 0 | 40 | 0 | 5 | 0 | 0 | 0 | 0 | 0
29745 | 56 | 54 | 2 | 6956 | 6956 | 12379 | 1.45 | 0.48 | 0.49 | 0.02 | 0.01 | 0 | 10.82 | 0.66 | 0.66 | 0 | 0.04 | 0 | 0 | 83.38 | 43229.88 | 43229.84 | 43229.74 | 43229.82 | 43229.89 | 3431 | 506.72 | 7233 | 4722 | 5712 | 5073 | -3.32 | -8.1 | -6.91 | -4.61 | 23.97 | 7.13 | 13.88 | 18.99 | #DIV/0! | #DIV/0! | -411.61 | -280.6 | #DIV/0! | 1 | 0.460979 | 1.548242 | 0.37471 | 84.221792 | 11.408962 | 0.727269 | 0.019933 | 0.009609 | 0.034066 | 0.182956 | 0.718034 | 0.044477 | 0.072481 | 0.063827 | 0.01108 | 0 | 0.003513 | 0 | 0.000261 | 0.031099 | 0.007132 | 0.002 | 0.002 | 0.000218 | 0 | 0.02 | 0.027311 | 0 | 0.00805 | 0 | 0 | 0 | 0 | 40 | 0 | 5 | 0 | 0 | 8 | 0 | 1
29874 | 43 | 41 | 2 | 6984 | 6984 | 12379 | 1.47 | 0.43 | 0.57 | 0.02 | 0.01 | 0 | 11.03 | 0.68 | 0.65 | 0 | 0 | 0 | 0 | 83.55 | 43246.14 | 43246.09 | 43245.99 | 43246.08 | 43246.14 | 3471 | 511.04 | 7017 | 4738 | 5616 | 4975 | 0.05 | -5.41 | -6.9 | -1.32 | 36.26 | 11.56 | 16.58 | 50.58 | #DIV/0! | #DIV/0! | #DIV/0! | -131.46 | #DIV/0! | 0.34 | 0.509742 | 1.508947 | 0.27546 | 84.610002 | 11.203984 | 0.728354 | 0.019633 | 0.007384 | 0.023974 | 0.181812 | 0.705889 | 0.02252 | 0.036339 | 0.061114 | 0.010191 | 0 | 0.003228 | 0 | 0.00052 | 0.028706 | 0.006633 | 0.002 | 0.002 | 0.000362 | 0 | 0.02 | 0.022919 | 0 | 0.008288 | 0 | 0 | 0 | 0 | 38 | 0 | 1 | 0 | 0 | 0 | 0 | 2
29989 | 119 | 117 | 2 | 6000 | 6000 | 12379 | 1.31 | 0.36 | 0.3 | 0.02 | 0.01 | 0 | 9.3 | 0.6 | 0.6 | 0 | 0 | 0 | 0 | 72.04 | 43260.22 | 43260.17 | 43260.09 | 43260.17 | 43260.22 | 2967 | 515.73 | 5684 | 3778 | 4443 | 3925 | 0.63 | -1.43 | 4.59 | 5.45 | 34.04 | -4.05 | 18.53 | 47.05 | #DIV/0! | #DIV/0! | #DIV/0! | #DIV/0! | #DIV/0! | 0.59 | 0.364189 | 1.465577 | 0.283644 | 84.706118 | 10.930948 | 0.720147 | 0.022811 | 0.007942 | 0.033686 | 0.507622 | 0.677425 | 0.079111 | 0.01218 | 0.082648 | 0.009517 | 0 | 0.003113 | 0 | 0.000315 | 0.026434 | 0.007727 | 0.002 | 0.002 | 0.000266 | 0 | 0.02 | 0.026848 | 0 | 0.007734 | 0 | 0 | 1 | 0 | 110 | 0 | 0 | 0 | 0 | 4 | 0 | 2
31356 | 106 | 104 | 2 | 6993 | 6993 | 12379 | 1.39 | 0.49 | 0.43 | 0.03 | 0.02 | 0.08 | 10.85 | 0.67 | 0.67 | 0 | 0 | 0 | 0 | 83.9 | 43430.49 | 43430.45 | 43430.39 | 43430.43 | 43430.5 | 3662 | 536.36 | 7968 | 5099 | 6234 | 4893 | 0.73 | -7.58 | -3.25 | -1.8 | 17.1 | -5.51 | 20.5 | 42.01 | 68.65 | #DIV/0! | #DIV/0! | -510.55 | -5012.44 | 0.37 | 0.46202 | 1.435846 | 0.410271 | 84.835255 | 10.933085 | 0.732065 | 0.020644 | 0.00985 | 0.026901 | 0.197121 | 0.706918 | 0.062686 | 0.023687 | 0.074827 | 0.011743 | 0 | 0.000913 | 0 | 0.000507 | 0.006158 | 0.004405 | 0.000721 | 0.002263 | 0.000487 | 0 | 0.001 | 0.037779 | 0 | 0.002849 | 0 | 0 | 0 | 25 | 52 | 0 | 1 | 20 | 0 | 0 | 0 | 6
31592 | 41 | 39 | 2 | 6995 | 6995 | 12379 | 1.38 | 0.47 | 0.47 | 0.03 | 0.02 | 0 | 10.85 | 0.67 | 0.67 | 0 | 0 | 0 | 0 | 84 | 43467.78 | 43467.74 | 43467.69 | 43467.73 | 43467.78 | 2966 | 436.69 | 6522 | 3801 | 5028 | 4499 | -2.51 | -6.81 | 7.34 | -8.47 | 24.35 | 7.41 | 7.35 | 28.04 | #DIV/0! | #DIV/0! | #DIV/0! | -370.77 | -3880.24 | 0.87 | 0.439045 | 1.524106 | 0.363187 | 84.482141 | 11.287439 | 0.726855 | 0.024048 | 0.011509 | 0.036793 | 0.229742 | 0.632906 | 0.063882 | 0.004609 | 0.080694 | 0.010297 | 0 | 0.003741 | 0 | 0.000296 | 0.016135 | 0.00718 | 0.002 | 0.002 | 0.000254 | 0 | 0.02 | 0.024555 | 0 | 0.006588 | 0 | 0 | 1 | 0 | 29 | 0 | 0 | 0 | 0 | 7 | 0 | 2
31637 | 69 | 67 | 2 | 6815 | 6815 | 12379 | 1.34 | 0.45 | 0.49 | 0.02 | 0.02 | 0 | 10.85 | 0.68 | 0.64 | 0 | 0 | 0 | 0 | 81.53 | 43472.97 | 43472.93 | 43472.88 | 43472.92 | 43472.98 | 3355 | 499.55 | 6775 | 4294 | 5302 | 4549 | 1.35 | -1.7 | 17.19 | -8.49 | 31.06 | 18.06 | 20.4 | 16.35 | #DIV/0! | #DIV/0! | #DIV/0! | -214.15 | #DIV/0! | 0.06 | 0.420861 | 1.509123 | 0.320513 | 84.857255 | 11.148745 | 0.720547 | 0.020184 | 0.014473 | 0.0267 | 0.189865 | 0.554202 | 0.041655 | 0.003067 | 0.062179 | 0.01571 | 0 | 0.003241 | 0 | 0.000214 | 0.025949 | 0.006919 | 0.002 | 0.002 | 0.000402 | 0 | 0.02 | 0.026989 | 0 | 0.007205 | 0 | 0 | 1 | 0 | 50 | 0 | 0 | 0 | 0 | 14 | 0 | 2
31709 | 15 | 13 | 2 | 6300 | 6300 | 12379 | 1.28 | 0.48 | 0.49 | 0.02 | 0.01 | 0 | 10.07 | 0.63 | 0.64 | 0 | 0 | 0.01 | 0 | 75.15 | 43480.5 | 43480.45 | 43480.4 | 43480.44 | 43480.51 | 3256 | 538.98 | 8189 | 4828 | 6046 | 4442 | 0.64 | -0.33 | 2.23 | -7.4 | 14.56 | 10.69 | 1.35 | 10.55 | #DIV/0! | #DIV/0! | #DIV/0! | -43.02 | #DIV/0! | 0.32 | 0.492174 | 1.543328 | 0.464277 | 84.388666 | 11.269443 | 0.707866 | 0.022239 | 0.012527 | 0.030708 | 0.159088 | 0.703231 | 0.039521 | 0.004256 | 0.054338 | 0.009739 | 0 | 0.004187 | 0 | 0.000235 | 0.03201 | 0.006629 | 0.002 | 0.002 | 0.000332 | 0 | 0.02 | 0.024283 | 0 | 0.006922 | 0 | 0 | 0 | 0 | 9 | 0 | 3 | 0 | 0 | 0 | 0 | 1
31713 | 30 | 28 | 2 | 6790 | 6790 | 12379 | 1.37 | 0.52 | 0.53 | 0.02 | 0.01 | 0 | 10.88 | 0.68 | 0.69 | 0 | 0 | 0.01 | 0 | 80.96 | 43480.79 | 43480.75 | 43480.69 | 43480.73 | 43480.8 | 3539 | 524.45 | 9195 | 4660 | 6293 | 5298 | 1.41 | -0.01 | 9.22 | -5.71 | 17.87 | 11.88 | 5.55 | 30.47 | #DIV/0! | #DIV/0! | #DIV/0! | -0.93 | #DIV/0! | 0.09 | 0.491799 | 1.514891 | 0.449895 | 84.545166 | 11.207573 | 0.707508 | 0.021053 | 0.009708 | 0.027859 | 0.164061 | 0.657136 | 0.03761 | 0.003485 | 0.054741 | 0.007157 | 0 | 0.004221 | 0 | 0.000174 | 0.034287 | 0.006942 | 0.002 | 0.002 | 0.000399 | 0 | 0.02 | 0.02338 | 0 | 0.006955 | 0 | 0 | 1 | 0 | 17 | 0 | 3 | 0 | 0 | 5 | 0 | 2
31839 | 43 | 41 | 2 | 7015 | 7015 | 12379 | 1.32 | 0.53 | 0.48 | 0.02 | 0.01 | 0 | 10.86 | 0.67 | 0.69 | 0 | 0.06 | 0.01 | 0 | 84.17 | 43493.81 | 43493.77 | 43493.71 | 43493.75 | 43493.82 | 3607 | 542.41 | 7215 | 4735 | 5778 | 5095 | -1.45 | -6.26 | 0.71 | -11.49 | 12.31 | 13.42 | 8.34 | -7.08 | #DIV/0! | #DIV/0! | -160.53 | -38.96 | #DIV/0! | 0.65 | 0.423357 | 1.492715 | 0.474291 | 84.603777 | 11.14898 | 0.725207 | 0.019165 | 0.011989 | 0.028509 | 0.169912 | 0.695538 | 0.036589 | 0.006254 | 0.059579 | 0.007369 | 0 | 0.003335 | 0 | 0.000207 | 0.024893 | 0.007165 | 0.002 | 0.002 | 0.000221 | 0 | 0.02 | 0.030018 | 0 | 0.006929 | 0 | 0 | 1 | 0 | 35 | 0 | 0 | 0 | 2 | 0 | 0 | 3
32310 | 29.1 | 27.1 | 2 | 7278 | 7278 | 12379 | 1.43 | 0.5 | 0.46 | 0.03 | 0.02 | 0 | 11.21 | 0.7 | 0.72 | 0 | 0 | 0 | 0 | 87.49 | 43540.09 | 43540.05 | 43539.98 | 43540.02 | 43540.09 | 3662 | 515.48 | 7991 | 5314 | 6345 | 5641 | -2.05 | -8.48 | 2.32 | -8.4 | 24.21 | 9.75 | 26.06 | 37.24 | #DIV/0! | #DIV/0! | #DIV/0! | -129.79 | 9.62 | 0.76 | 0.402622 | 1.510182 | 0.368493 | 84.670724 | 11.152821 | 0.735719 | 0.019314 | 0.010839 | 0.028121 | 0.19895 | 0.683715 | 0.047543 | 0.002357 | 0.061046 | 0.007625 | 0 | 0.002789 | 0 | 0.000162 | 0.025653 | 0.006823 | 0.002 | 0.002 | 0.000239 | 0 | 0.02 | 0.032609 | 0 | 0.007653 | 0 | 0 | 1 | 0 | 24.1 | 0 | 0 | 0 | 0 | 2 | 0 | 0
32824 | 47 | 45 | 2 | 6691 | 6691 | 12379 | 1.28 | 0.45 | 0.47 | 0.02 | 0.01 | 0 | 10.38 | 0.64 | 0.66 | 0 | 0.02 | 0.01 | 0 | 80.33 | 43598.47 | 43598.43 | 43598.33 | 43598.42 | 43598.48 | 3649 | 542.68 | 7608 | 4649 | 5797 | 4691 | -0.34 | -6.97 | -0.62 | -7.78 | 13.74 | 14.49 | 4.75 | 14.09 | #DIV/0! | #DIV/0! | -604.36 | -165.88 | -61.7 | 0.54 | 0.427685 | 1.461417 | 0.411276 | 84.742963 | 11.046362 | 0.730851 | 0.021237 | 0.010663 | 0.028323 | 0.184222 | 0.705623 | 0.047193 | 0.003045 | 0.060692 | 0.025809 | 0 | 0.004075 | 0 | 0.000214 | 0.023391 | 0.007575 | 0.002 | 0.002 | 0.000442 | 0 | 0.02 | 0.025859 | 0 | 0.007082 | 0 | 0 | 1 | 0 | 40 | 0 | 0 | 0 | 0 | 0 | 0 | 4
35431 | 43 | 41 | 2 | 6197 | 6197 | 12379 | 1.18 | 0.42 | 0.43 | 0.02 | 0.02 | 0 | 9.84 | 0.59 | 0.6 | 0 | 0 | 0 | 0 | 74.21 | 43924.55 | 43924.51 | 43924.41 | 43924.49 | 43924.55 | 3434 | 508.89 | 6629 | 4679 | 5382 | 4739 | -1.84 | -7.08 | -2.48 | -16.21 | 15.84 | 13.14 | 22 | 53.18 | #DIV/0! | #DIV/0! | #DIV/0! | -184.28 | #DIV/0! | 0.93 | 0.424 | 1.57 | 0.409 | 84.2 | 11.48 | 0.721 | 0.0205 | 0.0089 | 0.0304 | 0.2 | 0.709 | 0.081 | 0.0018 | 0.0594 | 0.0139 | 0.0002 | 0.0029 | 0.00061 | 0.0001 | 0.001 | 0.008 | 0.0003 | 0.0026 | 0.0011 | 0.008 | 0.001 | 0.0259 | 0.0021 | 0.0011 | 0.00059 | 0.002 | 0 | 0 | 40 | 0 | 0 | 0 | 0 | 0 | 0 | 1
36142 | 39 | 37 | 2 | 6723 | 6723 | 12379 | 1.39 | 0.43 | 0.48 | 0.02 | 0.01 | 0 | 10.61 | 0.65 | 0.67 | 0 | 0 | 0.01 | 0 | 80.47 | 44054.64 | 44054.59 | 44054.49 | 44054.57 | 44054.64 | 3535 | 529.35 | 8045 | 5089 | 6337 | 4182 | -1.45 | -8.25 | 3.2 | -5.26 | 30.28 | 12.72 | 28.5 | 47.65 | #DIV/0! | #DIV/0! | #DIV/0! | -116.19 | 0.26 | 0.52 | 0.439 | 1.54 | 0.314 | 84.5 | 11.36 | 0.744 | 0.0179 | 0.0082 | 0.024 | 0.161 | 0.685 | 0.0406 | 0.0027 | 0.0479 | 0.0123 | 0.0002 | 0.0027 | 0.00056 | 0.0001 | 0.001 | 0.0039 | 0.0003 | 0.001 | 0.00074 | 0.0076 | 0.001 | 0.0284 | 0.002 | 0.0011 | 0.00049 | 0.0076 | 1 | 0 | 14 | 0 | 0 | 20 | 0 | 0 | 0 | 2
V22826 | 28 | 26 | 2 | 7045 | 7045 | 12343 | 0.39 | 0.92 | 0.36 | 0.02 | 0.01 | 0 | 4.78 | 1.18 | 0.48 | 0 | 0.05 | 0 | 0 | 91.08 | 42405.48 | 42405.43 | 42405.37 | 42405.41 | 42405.48 | 3513 | 518.75 | 9227 | 4438 | 6119 | 5452 | -1.31 | 0.59 | 21.96 | 4.11 | 4.74 | 13.96 | 30.52 | 77.23 | #DIV/0! | #DIV/0! | -205.28 | #DIV/0! | #DIV/0! | 0.19 | 0.309635 | 0.377917 | 0.880544 | 91.5788 | 4.876837 | 1.183894 | 0.016654 | 0.003033 | 0.017617 | 0.151663 | 0.37485 | 0.028139 | 0.041883 | 0.069309 | 0.004598 | 0 | 0.002546 | 0 | 0.000364 | 0.022398 | 0.007023 | 0.002067 | 0.002 | 0.001834 | 0 | 0.02 | 0.018743 | 0 | 0.007649 | 0 | 0 | 9 | 3 | 0 | 0 | 9.5 | 0 | 0 | 2.5 | 0 | 2
V23194 | 34 | 32 | 2 | 7020 | 7020 | 12343 | 0.36 | 0.76 | 0.37 | 0.02 | 0.01 | 0 | 4.77 | 1.19 | 0.48 | 0 | 0.18 | 0 | 0 | 90.78 | 42445.55 | 42445.5 | 42445.44 | 42445.49 | 42445.55 | 3731 | 520.36 | 8930 | 4798 | 5745 | 4836 | -3.78 | 0.56 | 16.42 | -3.35 | -3.19 | 25.6 | 27.33 | 70.27 | #DIV/0! | #DIV/0! | 15.55 | #DIV/0! | #DIV/0! | 0.22 | 0.275391 | 0.377852 | 0.797583 | 91.573419 | 5.004004 | 1.19898 | 0.013789 | 0.001925 | 0.018258 | 0.152624 | 0.401512 | 0.02429 | 0.020111 | 0.06355 | 0.004 | 0 | 0.001796 | 0 | 0.000258 | 0.01464 | 0.006494 | 0.002 | 0.002 | 0.001562 | 0 | 0.02 | 0.016236 | 0 | 0.007726 | 0 | 0 | 9 | 0 | 0 | 2 | 5 | 16 | 0 | 0 | 0 | 0
V23196 | 26 | 24 | 2 | 6975 | 6975 | 12343 | 0.36 | 0.76 | 0.36 | 0.02 | 0.01 | 0 | 4.75 | 1.18 | 0.47 | 0 | 0.14 | 0 | 0 | 90.21 | 42445.68 | 42445.64 | 42445.58 | 42445.62 | 42445.69 | 3973 | 566.92 | 8483 | 5098 | 5587 | 4777 | -1.21 | 5.95 | 17.84 | 0.44 | -22.25 | 28.6 | 27.21 | 68.18 | #DIV/0! | #DIV/0! | -0.2 | #DIV/0! | #DIV/0! | 0.2 | 0.264254 | 0.369433 | 0.949456 | 91.607316 | 4.893925 | 1.130651 | 0.014913 | 0.002819 | 0.019618 | 0.14401 | 0.395829 | 0.025818 | 0.035481 | 0.068493 | 0.004 | 0 | 0.00184 | 0 | 0.0002 | 0.015068 | 0.006753 | 0.002 | 0.002 | 0.001571 | 0 | 0.02 | 0.016728 | 0 | 0.007825 | 0 | 0 | 0 | 0 | 1 | 2 | 11 | 10 | 0 | 0 | 0 | 0
V23203 | 39 | 37 | 2 | 7005 | 7005 | 12343 | 0.36 | 0.76 | 0.36 | 0.02 | 0.01 | 0 | 4.75 | 1.18 | 0.47 | 0 | 0.18 | 0 | 0 | 90.6 | 42446.21 | 42446.17 | 42446.11 | 42446.15 | 42446.22 | 3981 | 569.94 | 8460 | 5183 | 5663 | 4928 | -1.61 | 4.25 | 20.64 | -5.23 | -6.37 | 25.72 | 17.71 | 65.95 | #DIV/0! | #DIV/0! | 17.5 | #DIV/0! | #DIV/0! | 0.1 | 0.274437 | 0.389046 | 0.822102 | 91.698423 | 4.887553 | 1.147262 | 0.015572 | 0.00219 | 0.018232 | 0.14943 | 0.380644 | 0.023593 | 0.048233 | 0.071431 | 0.004 | 0 | 0.00185 | 0 | 0.000188 | 0.009657 | 0.006751 | 0.002 | 0.002 | 0.001532 | 0 | 0.02 | 0.016395 | 0 | 0.007479 | 0 | 0 | 9 | 0 | 3 | 2 | 10 | 12 | 0 | 0 | 0 | 1
V23727 | 20 | 18 | 2 | 7184 | 7184 | 12343 | 0.38 | 0.73 | 0.34 | 0.02 | 0.01 | 0 | 4.88 | 1.22 | 0.48 | 0 | 0.1 | 0 | 0 | 93.08 | 42510.67 | 42510.63 | 42510.53 | 42510.61 | 42510.68 | 3534 | 503.42 | 8820 | 4776 | 5669 | 5003 | -2.66 | 0.4 | 6.26 | -0.15 | -22.08 | 15.23 | 25.24 | 50.03 | #DIV/0! | #DIV/0! | -31.9 | #DIV/0! | #DIV/0! | 0.46 | 0.282853 | 0.371032 | 0.882894 | 91.521429 | 4.949741 | 1.200409 | 0.014738 | 0.005144 | 0.016995 | 0.128518 | 0.440495 | 0.021527 | 0.026291 | 0.059106 | 0.004 | 0 | 0.001774 | 0 | 0.000146 | 0.016088 | 0.006998 | 0.002 | 0.002 | 0.001786 | 0 | 0.02 | 0.016095 | 0 | 0.00794 | 0 | 0 | 9 | 0 | 0 | 0 | 4 | 3 | 0 | 0 | 0 | 2
V23975 | 45 | 43 | 2 | 6988 | 6988 | 12343 | 0.36 | 0.75 | 0.34 | 0.02 | 0.01 | 0 | 4.75 | 1.18 | 0.45 | 0 | 0.09 | 0 | 0 | 90.5 | 42538.6 | 42538.56 | 42538.46 | 42538.54 | 42538.61 | 4151 | 593.85 | 9171 | 5531 | 6116 | 5040 | -0.2 | 2.19 | 14.88 | -0.02 | -1.23 | 28.13 | 34.68 | 68.96 | #DIV/0! | #DIV/0! | -11.95 | #DIV/0! | #DIV/0! | -0.01 | 0.249923 | 0.37074 | 0.775283 | 91.917196 | 4.836105 | 1.175675 | 0.014068 | 0.003646 | 0.012912 | 0.099926 | 0.386966 | 0.007 | 0.021245 | 0.057529 | 0.004 | 0 | 0.001549 | 0 | 0.000213 | 0.01363 | 0.006666 | 0.002 | 0.002 | 0.001562 | 0 | 0.02 | 0.014579 | 0 | 0.005587 | 0 | 0 | 9 | 0 | 8 | 4 | 7 | 13 | 0 | 0 | 0 | 2
V24046 | 37.5 | 35.5 | 2 | 7188 | 7188 | 12343 | 0.38 | 0.77 | 0.37 | 0.02 | 0.01 | 0 | 4.88 | 1.2 | 0.48 | 0 | 0.11 | 0 | 0 | 93.06 | 42545.59 | 42545.55 | 42545.45 | 42545.53 | 42545.6 | 3948 | 556.76 | 9287 | 5021 | 6220 | 5432 | -2.44 | 4.22 | 19.1 | -1.6 | -4.42 | 24.27 | 27.05 | 79.75 | #DIV/0! | #DIV/0! | -26.13 | #DIV/0! | #DIV/0! | 0.16 | 0.278023 | 0.376315 | 0.795086 | 91.734865 | 4.938642 | 1.139378 | 0.015677 | 0.002115 | 0.01571 | 0.135988 | 0.381547 | 0.019711 | 0.024428 | 0.06233 | 0.004 | 0 | 0.001897 | 0 | 0.000143 | 0.017582 | 0.006853 | 0.002 | 0.002 | 0.0018 | 0 | 0.02 | 0.017911 | 0 | 0.005999 | 0 | 0 | 9 | 0 | 0 | 1.5 | 11 | 12 | 0 | 0 | 0 | 2
V24818 | 42 | 40 | 2 | 6890 | 6890 | 12343 | 0.36 | 0.71 | 0.33 | 0.02 | 0.01 | 0 | 4.69 | 1.17 | 0.42 | 0 | 0.18 | 0 | 0 | 89.2 | 42657.81 | 42657.77 | 42657.67 | 42657.75 | 42657.82 | 4147 | 595.41 | 9409 | 5650 | 5794 | 5093 | -1.71 | 5.5 | 27.11 | 0.47 | -12.86 | 17.06 | 29.17 | 44.86 | #DIV/0! | #DIV/0! | 50.44 | #DIV/0! | #DIV/0! | 0.07 | 0.282892 | 0.369187 | 0.830885 | 91.82227 | 4.908601 | 1.13476 | 0.012171 | 0.003028 | 0.014518 | 0.090089 | 0.318009 | 0.008869 | 0.068316 | 0.05941 | 0.004 | 0 | 0.001704 | 0 | 0.000166 | 0.017871 | 0.006706 | 0.002 | 0.002 | 0.001352 | 0 | 0.02 | 0.014768 | 0 | 0.006428 | 0 | 0 | 9 | 0 | 0 | 1 | 13 | 7 | 0 | 8 | 0 | 2
V24851 | 35.5 | 33.5 | 2 | 7030 | 7030 | 12343 | 0.37 | 0.75 | 0.34 | 0.02 | 0.01 | 0 | 4.8 | 1.2 | 0.44 | 0 | 0.07 | 0 | 0 | 91.05 | 42662.5 | 42662.46 | 42662.36 | 42662.44 | 42662.51 | 4023 | 574.71 | 9207 | 5594 | 5867 | 5184 | 1.59 | -1.09 | 24.36 | 0.84 | -17.65 | 7.11 | 30.16 | 89.57 | #DIV/0! | #DIV/0! | -106.88 | #DIV/0! | #DIV/0! | 0.35 | 0.320427 | 0.369122 | 0.886956 | 91.59116 | 4.773428 | 1.222903 | 0.015351 | 0.001331 | 0.067877 | 0.14714 | 0.33827 | 0.096237 | 0.021619 | 0.0735 | 0.004 | 0 | 0.002141 | 0 | 0.000137 | 0.015423 | 0.007456 | 0.002 | 0.002 | 0.001418 | 0 | 0.02 | 0.01453 | 0 | 0.005577 | 0 | 0 | 9 | 0 | 14 | 0 | 0 | 2.5 | 0 | 6 | 0 | 2
V25117 | 68.5 | 66.5 | 2 | 6994 | 6994 | 12343 | 0.37 | 0.76 | 0.34 | 0.02 | 0.01 | 0 | 4.75 | 1.18 | 0.47 | 0 | 0.1 | 0 | 0 | 90.55 | 42697.98 | 42697.94 | 42697.89 | 42697.93 | 42697.99 | 3943 | 543.79 | 9193 | 4798 | 5522 | 4632 | 0.77 | -6.59 | 19.36 | 3.07 | 31.6 | 25.4 | 24.95 | 81.63 | #DIV/0! | #DIV/0! | -10.79 | #DIV/0! | #DIV/0! | -0.15 | 0.257371 | 0.359089 | 0.525625 | 92.020267 | 4.786114 | 1.280287 | 0.01567 | 0.002086 | 0.016954 | 0.111084 | 0.383123 | 0.048071 | 0.054411 | 0.064155 | 0.004 | 0 | 0.001485 | 0 | 0.000196 | 0.01914 | 0.006456 | 0.002 | 0.002 | 0.000603 | 0 | 0.02 | 0.014055 | 0 | 0.005756 | 0 | 0 | 9 | 0 | 14 | 3.5 | 0 | 38 | 0 | 0 | 0 | 2
V26849 | 31 | 29 | 2 | 6981 | 6981 | 12343 | 0.34 | 0.68 | 0.33 | 0.02 | 0.01 | 0 | 4.74 | 1.18 | 0.49 | 0 | 0.11 | 0 | 0 | 90.48 | 42888.74 | 42888.7 | 42888.6 | 42888.69 | 42888.75 | 4051 | 576 | 9262 | 5505 | 5716 | 4788 | 0.13 | 4.99 | 17.45 | -11.31 | -41.01 | -10.37 | 23.01 | 81.1 | #DIV/0! | #DIV/0! | -12.76 | #DIV/0! | #DIV/0! | 0.45 | 0.366532 | 0.379641 | 0.97796 | 91.571394 | 4.808437 | 1.141441 | 0.014117 | 0.001865 | 0.01814 | 0.121344 | 0.412855 | 0.02129 | 0.024376 | 0.059912 | 0.007031 | 0 | 0.002569 | 0 | 0.000202 | 0.015806 | 0.007461 | 0.002 | 0.002 | 0.000807 | 0 | 0.02 | 0.014145 | 0 | 0.008676 | 0 | 0 | 9 | 0 | 7.5 | 0 | 10.5 | 0 | 0 | 0 | 0 | 2
V27370 | 53.5 | 51.5 | 2 | 6998 | 6998 | 12343 | 0.34 | 0.72 | 0.35 | 0.02 | 0.02 | 0 | 4.75 | 1.18 | 0.46 | 0 | 0.01 | 0 | 0 | 90.74 | 42966.05 | 42966.01 | 42965.91 | 42965.99 | 42966.05 | 3927 | 586.29 | 9246 | 5265 | 5558 | 4887 | 1.27 | -4.1 | 20.14 | -4.2 | -18.43 | 23.02 | 39.4 | 83.41 | #DIV/0! | #DIV/0! | -753.89 | #DIV/0! | #DIV/0! | 0.28 | 0.272801 | 0.356276 | 0.867142 | 91.772666 | 4.759225 | 1.249314 | 0.015064 | 0.002783 | 0.018144 | 0.125069 | 0.373225 | 0.029799 | 0.019164 | 0.058845 | 0.004 | 0 | 0.001432 | 0 | 0.000138 | 0.018506 | 0.00694 | 0.002 | 0.002 | 0.001127 | 0 | 0.02 | 0.015696 | 0 | 0.008645 | 0 | 0 | 9 | 0 | 22.5 | 7 | 0 | 11 | 0 | 0 | 0 | 2
V27371 | 39 | 37 | 2 | 6952 | 6952 | 12343 | 0.33 | 0.72 | 0.35 | 0.02 | 0.02 | 0 | 4.71 | 1.17 | 0.46 | 0 | 0.01 | 0 | 0 | 90.16 | 42966.12 | 42966.08 | 42965.97 | 42966.06 | 42966.12 | 4081 | 612.21 | 9378 | 5700 | 5939 | 5134 | -1.42 | -0.14 | 22.08 | -12.09 | -27.47 | 13.39 | 39.75 | 80.69 | #DIV/0! | #DIV/0! | -874.05 | #DIV/0! | #DIV/0! | 0.5 | 0.306553 | 0.381664 | 0.93299 | 91.585955 | 4.87942 | 1.198204 | 0.014968 | 0.003241 | 0.017642 | 0.13836 | 0.363776 | 0.028771 | 0.005931 | 0.062128 | 0.004 | 0 | 0.001753 | 0 | 0.000135 | 0.017909 | 0.007182 | 0.002 | 0.002 | 0.00109 | 0 | 0.02 | 0.015716 | 0 | 0.008611 | 0 | 0 | 9 | 0 | 15 | 3.5 | 3 | 4.5 | 0 | 0 | 0 | 2
V27611 | 82 | 80 | 2 | 6991 | 6991 | 12343 | 0.33 | 0.74 | 0.36 | 0.02 | 0 | 0 | 4.69 | 1.18 | 0.44 | 0 | 0.09 | 0 | 0 | 90.65 | 42993.5 | 42993.46 | 42993.36 | 42993.44 | 42993.51 | 4172 | 597.62 | 10039 | 6221 | 6602 | 5192 | 4.15 | 9.5 | 12.23 | 4.15 | 3 | 19.76 | 13.72 | 48.21 | -1650.25 | -19592.96 | -62.69 | #DIV/0! | #DIV/0! | -0.22 | 0.295101 | 0.317375 | 0.724151 | 92.22099 | 4.566021 | 1.088604 | 0.014491 | 0.002293 | 0.018589 | 0.156851 | 0.393609 | 0.041831 | 0.017142 | 0.06721 | 0.004 | 0 | 0.001276 | 0 | 0.000224 | 0.014443 | 0.006853 | 0.004858 | 0.002 | 0.0008 | 0 | 0.02 | 0.01381 | 0 | 0.007478 | 0 | 0 | 7 | 0 | 37 | 4 | 16 | 14 | 0 | 0 | 0 | 2
V27615 | 37 | 35 | 2 | 6988 | 6988 | 12343 | 0.32 | 0.73 | 0.34 | 0.02 | 0.01 | 0 | 4.68 | 1.18 | 0.43 | 0 | 0.09 | 0 | 0 | 90.66 | 42993.8 | 42993.75 | 42993.65 | 42993.74 | 42993.8 | 3928 | 580.72 | 8786 | 5510 | 5698 | 4931 | -0.47 | -1.51 | -1.9 | -1.17 | -0.47 | 22.01 | 16.14 | 42.34 | #DIV/0! | #DIV/0! | -31.61 | #DIV/0! | #DIV/0! | 0.26 | 0.271201 | 0.333864 | 0.743798 | 91.828952 | 4.775516 | 1.214953 | 0.01446 | 0.003101 | 0.020944 | 0.126892 | 0.450133 | 0.036705 | 0.039348 | 0.062486 | 0.004 | 0 | 0.001017 | 0 | 0.000269 | 0.015545 | 0.006473 | 0.005144 | 0.002 | 0.000989 | 0 | 0.02 | 0.01389 | 0 | 0.008319 | 0 | 0 | 7 | 0 | 10 | 5 | 0 | 11 | 0 | 0 | 0 | 2
V28616 | 55 | 53 | 2 | 6988 | 6988 | 12343 | 0.32 | 0.73 | 0.35 | 0.02 | 0.01 | 0 | 4.68 | 1.19 | 0.44 | 0 | 0.08 | 0 | 0 | 90.64 | 43111.9 | 43111.86 | 43111.8 | 43111.84 | 43111.91 | 4087 | 601.03 | 9474 | 6075 | 6386 | 5023 | -0.48 | -1.25 | 21.31 | 4.2 | 7.43 | 11.14 | 32.62 | 74.59 | #DIV/0! | #DIV/0! | -70.38 | #DIV/0! | #DIV/0! | 0.11 | 0.314613 | 0.316066 | 0.684192 | 91.956591 | 4.7735 | 1.220239 | 0.014239 | 0.002821 | 0.018163 | 0.146288 | 0.353605 | 0.012754 | 0.04253 | 0.065994 | 0.004 | 0 | 0.002151 | 0 | 0.00025 | 0.019215 | 0.006746 | 0.002 | 0.002 | 0.000878 | 0 | 0.02 | 0.013591 | 0 | 0.007578 | 0 | 0 | 7 | 0 | 12 | 2 | 0 | 22 | 0 | 6 | 0 | 4
V29498 | 55 | 53 | 2 | 6979 | 6979 | 12343 | 0.32 | 0.74 | 0.36 | 0.02 | 0.01 | 0 | 4.67 | 1.18 | 0.45 | 0 | 0.09 | 0 | 0 | 90.49 | 43201.7 | 43201.66 | 43201.55 | 43201.64 | 43201.71 | 4095 | 604.34 | 8846 | 5657 | 5970 | 5067 | -0.65 | 3.67 | 17.54 | -1.72 | 4.14 | 15.27 | 31.05 | 80.62 | #DIV/0! | #DIV/0! | -51.45 | #DIV/0! | #DIV/0! | 0.07 | 0.305928 | 0.335487 | 0.720836 | 91.954247 | 4.783818 | 1.1564 | 0.0149 | 0.002317 | 0.021616 | 0.144656 | 0.373588 | 0.010965 | 0.037854 | 0.058158 | 0.004 | 0 | 0.003216 | 0 | 0.000182 | 0.020124 | 0.00648 | 0.002 | 0.002 | 0.000848 | 0 | 0.02 | 0.012343 | 0 | 0.008035 | 0 | 0 | 7 | 0 | 12 | 2 | 9 | 18 | 0 | 5 | 0 | 0
V30519 | 46 | 44 | 2 | 6982 | 6982 | 12343 | 0.33 | 0.63 | 0.3 | 0.02 | 0.02 | 0 | 4.68 | 1.18 | 0.47 | 0 | 0.02 | 0 | 0 | 90.74 | 43336.45 | 43336.4 | 43336.31 | 43336.39 | 43336.45 | 3959 | 574.43 | 8480 | 4973 | 5474 | 4672 | -0.14 | 2.7 | 13.26 | 0.16 | -40.46 | 13.06 | 35.9 | 83.31 | #DIV/0! | #DIV/0! | -625.43 | #DIV/0! | #DIV/0! | 0.42 | 0.262595 | 0.329924 | 0.899813 | 91.842472 | 4.762999 | 1.167811 | 0.014271 | 0.00258 | 0.015101 | 0.129875 | 0.417666 | 0.007011 | 0.007258 | 0.061255 | 0.004 | 0 | 0.001693 | 0 | 0.000155 | 0.019718 | 0.006566 | 0.002 | 0.002 | 0.000822 | 0 | 0.02 | 0.014266 | 0 | 0.008151 | 0 | 0 | 7 | 0 | 11 | 6 | 8 | 10 | 0 | 0 | 0 | 2
V30959 | 47 | 45 | 2 | 6992 | 6992 | 12343 | 0.33 | 0.68 | 0.37 | 0.02 | 0.01 | 0 | 4.69 | 1.19 | 0.43 | 0 | 0.16 | 0 | 0 | 90.65 | 43385.07 | 43385.02 | 43384.92 | 43385 | 43385.07 | 4028 | 573.79 | 9551 | 6071 | 6229 | 5444 | -0.38 | -0.77 | 15.11 | -2.84 | -23.63 | 13.39 | 21.26 | 65.46 | #DIV/0! | #DIV/0! | 12.14 | #DIV/0! | #DIV/0! | 0.28 | 0.3213 | 0.340127 | 0.855155 | 91.760526 | 4.773845 | 1.219773 | 0.014971 | 0.002826 | 0.018992 | 0.139989 | 0.373772 | 0.026184 | 0.015701 | 0.060239 | 0.004 | 0 | 0.002056 | 0 | 0.000142 | 0.017745 | 0.006811 | 0.002 | 0.002 | 0.001011 | 0 | 0.02 | 0.012765 | 0 | 0.008069 | 0 | 0 | 7 | 0 | 10 | 1 | 0 | 21 | 0 | 4 | 0 | 2
V30960 | 61 | 59 | 2 | 6992 | 6992 | 12343 | 0.33 | 0.68 | 0.37 | 0.02 | 0.01 | 0 | 4.69 | 1.19 | 0.43 | 0 | 0.16 | 0 | 0 | 90.65 | 43385.13 | 43385.09 | 43384.99 | 43385.07 | 43385.14 | 3961 | 568.54 | 8801 | 4980 | 5597 | 4795 | 0.23 | -1.5 | 18.94 | -2.36 | -14.31 | 15.89 | 21.83 | 65.96 | #DIV/0! | #DIV/0! | 12.31 | #DIV/0! | #DIV/0! | 0.15 | 0.311868 | 0.338541 | 0.792019 | 91.87844 | 4.744852 | 1.225142 | 0.014845 | 0.002774 | 0.018539 | 0.140193 | 0.357079 | 0.018243 | 0.018407 | 0.059375 | 0.004 | 0 | 0.002091 | 0 | 0.000324 | 0.020264 | 0.006643 | 0.002 | 0.002 | 0.001029 | 0 | 0.02 | 0.012845 | 0 | 0.008487 | 0 | 0 | 7 | 0 | 14 | 3 | 0 | 27 | 0 | 6 | 0 | 2
V31095 | 76 | 74 | 2 | 6981 | 6981 | 12343 | 0.33 | 0.64 | 0.37 | 0.02 | 0.01 | 0 | 4.69 | 1.25 | 0.43 | 0 | 0.15 | 0 | 0 | 90.49 | 43399.28 | 43399.24 | 43399.13 | 43399.22 | 43399.29 | 3672 | 533.1 | 9250 | 5398 | 6013 | 5096 | -0.04 | 2.58 | 19.7 | 1.94 | -29.14 | 17.46 | 21.2 | 73.72 | #DIV/0! | #DIV/0! | 5.48 | #DIV/0! | #DIV/0! | 0.18 | 0.309799 | 0.324794 | 0.841697 | 91.827126 | 4.768923 | 1.233683 | 0.013845 | 0.002319 | 0.018892 | 0.141161 | 0.350811 | 0.016714 | 0.009063 | 0.06201 | 0.004 | 0 | 0.002328 | 0 | 0.000317 | 0.020074 | 0.006729 | 0.002 | 0.002 | 0.000931 | 0 | 0.02 | 0.013226 | 0 | 0.007558 | 0 | 0 | 7 | 20 | 12 | 2 | 0 | 25 | 0 | 5 | 0 | 3
V31098 | 59 | 57 | 2 | 7006 | 7006 | 12343 | 0.33 | 0.64 | 0.37 | 0.02 | 0.01 | 0 | 4.71 | 1.25 | 0.43 | 0 | 0.15 | 0 | 0 | 90.81 | 43399.49 | 43399.45 | 43399.34 | 43399.43 | 43399.5 | 3836 | 561.89 | 9155 | 5668 | 5986 | 5185 | -1.83 | 3.65 | 20.7 | -7.04 | -33.75 | 11.56 | 12.36 | 68.25 | #DIV/0! | #DIV/0! | -33.78 | #DIV/0! | #DIV/0! | 0.43 | 0.332267 | 0.354738 | 0.870972 | 91.591445 | 4.85447 | 1.224269 | 0.015407 | 0.002811 | 0.021136 | 0.19931 | 0.346681 | 0.015874 | 0.018782 | 0.068806 | 0.004 | 0 | 0.002346 | 0 | 0.00019 | 0.021425 | 0.007198 | 0.002 | 0.002 | 0.000988 | 0 | 0.02 | 0.015422 | 0 | 0.007464 | 0 | 0 | 7 | 20 | 0 | 0 | 1 | 21 | 0 | 6 | 0 | 2
V31750 | 44 | 42 | 2 | 7012 | 7012 | 12343 | 0.33 | 0.74 | 0.36 | 0.02 | 0.01 | 0 | 4.7 | 1.19 | 0.46 | 0 | 0.18 | 0 | 0 | 90.83 | 43483.48 | 43483.44 | 43483.38 | 43483.42 | 43483.49 | 4096 | 574.55 | 9384 | 5610 | 5795 | 5011 | -0.26 | 4.26 | 22.16 | -1.86 | -17.09 | 14.75 | 23.34 | 51.13 | #DIV/0! | #DIV/0! | 23.18 | #DIV/0! | #DIV/0! | 0.09 | 0.308501 | 0.336022 | 0.876108 | 91.845781 | 4.766428 | 1.14949 | 0.016537 | 0.005899 | 0.017204 | 0.137767 | 0.362499 | 0.022774 | 0.00277 | 0.06383 | 0.004 | 0 | 0.002182 | 0 | 0.000276 | 0.022987 | 0.006327 | 0.002 | 0.002 | 0.001069 | 0 | 0.02 | 0.020564 | 0 | 0.006987 | 0 | 0 | 7 | 0 | 13 | 0 | 10 | 6 | 4 | 0 | 0 | 2
V31817 | 66 | 64 | 2 | 7010 | 7010 | 12343 | 0.32 | 0.75 | 0.35 | 0.02 | 0.01 | 0 | 4.68 | 1.19 | 0.45 | 0 | 0.09 | 0 | 0 | 90.91 | 43490.5 | 43490.46 | 43490.38 | 43490.42 | 43490.51 | 3730 | 535.07 | 9860 | 4859 | 7105 | 6111 | -0.94 | -0.93 | 14.81 | -4.7 | 3.33 | 18.05 | 19.41 | 64.79 | #DIV/0! | #DIV/0! | -64.64 | #DIV/0! | #DIV/0! | 0.17 | 0.286763 | 0.344388 | 0.738591 | 91.879621 | 4.783788 | 1.213515 | 0.016937 | 0.003604 | 0.020686 | 0.150517 | 0.38644 | 0.020603 | 0.001866 | 0.072589 | 0.004 | 0 | 0.001737 | 0 | 0.00021 | 0.019404 | 0.007012 | 0.002 | 0.002 | 0.000872 | 0 | 0.02 | 0.01648 | 0 | 0.006379 | 0 | 0 | 7 | 0 | 20 | 4 | 3 | 28 | 0 | 0 | 0 | 2
V33937 | 55 | 53 | 2 | 7015 | 7015 | 12343 | 0.33 | 0.68 | 0.38 | 0.02 | 0.01 | 0 | 4.7 | 1.19 | 0.46 | 0 | 0.11 | 0 | 0 | 90.97 | 43740.1 | 43740.06 | 43739.96 | 43740.04 | 43740.11 | 3940 | 563.58 | 9306 | 5639 | 6037 | 5080 | 0.8 | 4.78 | 18.75 | -1.64 | -23.53 | 21.47 | 15.94 | 29.09 | #DIV/0! | #DIV/0! | -25.64 | #DIV/0! | #DIV/0! | 0.14 | 0.30031 | 0.335896 | 0.855809 | 91.901569 | 4.721293 | 1.149409 | 0.015355 | 0.005869 | 0.019603 | 0.134555 | 0.378048 | 0.050169 | 0.001571 | 0.058768 | 0.004 | 0 | 0.001784 | 0 | 0.000158 | 0.01455 | 0.006529 | 0.002 | 0.002 | 0.000682 | 0 | 0.02 | 0.013929 | 0 | 0.006144 | 0 | 0 | 7 | 0 | 15.5 | 0 | 9.4 | 16.8 | 0 | 2.3 | 0 | 2
35827 | 24.2 | 22.1 | 2.1 | 6243 | 6243 | 12379 | 1.32 | 0.41 | 0.49 | 0.02 | 0.01 | 0 | 9.87 | 0.6 | 0.62 | 0 | 0 | 0.01 | 0 | 74.61 | 43991.06 | 43991.02 | 43990.92 | 43991 | 43991.07 | 3359 | 503.83 | 7185 | 4140 | 5433 | 4831 | -0.96 | -5.38 | 0.97 | -3.99 | 31.33 | 14.99 | 23.89 | 43.2 | #DIV/0! | #DIV/0! | #DIV/0! | -109.6 | 49.91 | 0.38 | 0.473 | 1.56 | 0.317 | 84.5 | 11.33 | 0.722 | 0.0183 | 0.0093 | 0.0304 | 0.167 | 0.696 | 0.0487 | 0.0019 | 0.0483 | 0.014 | 0.0002 | 0.0028 | 0.00062 | 0.0001 | 0.001 | 0.0064 | 0.0003 | 0.0038 | 0.0013 | 0.0083 | 0.001 | 0.0296 | 0.0022 | 0.0012 | 0.00066 | 0.012 | 0 | 0 | 20 | 0 | 1 | 0 | 0 | 0 | 0 | 1.1
32195 | 14.2 | 12.1 | 2.1 | 6707 | 6707 | 12379 | 1.34 | 0.41 | 0.47 | 0.02 | 0.01 | 0 | 10.55 | 0.64 | 0.67 | 0 | 0.02 | 0 | 0 | 80.37 | 43530.05 | 43530 | 43529.95 | 43529.99 | 43530.05 | 3449 | 512.48 | 7044 | 4475 | 5466 | 4855 | -1.7 | -4.41 | 2.9 | -5.3 | 14.1 | 8.09 | 14.25 | 38.87 | #DIV/0! | #DIV/0! | -1162.57 | -38.36 | -60.39 | 0.68 | 0.459327 | 1.493346 | 0.369876 | 84.457103 | 11.352435 | 0.712057 | 0.020245 | 0.009602 | 0.028612 | 0.204718 | 0.684754 | 0.042966 | 0.003415 | 0.057899 | 0.007086 | 0 | 0.003566 | 0 | 0.000276 | 0.024656 | 0.006842 | 0.002 | 0.002 | 0.000237 | 0 | 0.02 | 0.029444 | 0 | 0.007539 | 0 | 0 | 5 | 0 | 1 | 0 | 0 | 0 | 0 | 2.1 | 0 | 4
33496 | 13 | 10.8 | 2.2 | 6700 | 6700 | 12379 | 1.46 | 0.41 | 0.33 | 0.03 | 0.01 | 0 | 10.38 | 0.67 | 0.67 | 0 | 0 | 0 | 0 | 80.44 | 43694.2 | 43694.16 | 43694.07 | 43694.15 | 43694.21 | 3352 | 505.43 | 6307 | 4228 | 4940 | 4308 | -4.83 | -0.23 | 4.58 | 5.09 | 24.22 | -5.91 | 24.55 | 53.16 | #DIV/0! | #DIV/0! | #DIV/0! | #DIV/0! | #DIV/0! | 0.89 | 0.370673 | 1.471108 | 0.325857 | 84.448801 | 11.531403 | 0.711654 | 0.021127 | 0.007026 | 0.028306 | 0.203064 | 0.677474 | 0.04159 | 0.002164 | 0.064564 | 0.011017 | 0 | 0.002738 | 0 | 0.000177 | 0.016608 | 0.007052 | 0.002 | 0.002 | 0.0002 | 0 | 0.02 | 0.027628 | 0 | 0.00577 | 0 | 0 | 1 | 0 | 0 | 0 | 2.2 | 0 | 0 | 0 | 0 | 7.6
35553 | 3.24 | 1 | 2.24 | 6700 | 6700 | 12379 | 1.46 | 0.41 | 0.33 | 0.03 | 0.01 | 0 | 10.38 | 0.67 | 0.67 | 0 | 0 | 0 | 0 | 80.44 | 43949.92 | 43949.87 | 43949.77 | 43949.85 | 43949.92 | 3480 | 526.55 | 7276 | 4380 | 5738 | 5074 | -6 | -7.32 | 3.1 | -0.65 | 25.58 | -7.14 | 23.21 | 23.33 | #DIV/0! | #DIV/0! | #DIV/0! | #DIV/0! | #DIV/0! | 1.3 | 0.375 | 1.56 | 0.32 | 84.1 | 11.66 | 0.762 | 0.0215 | 0.0115 | 0.0291 | 0.195 | 0.688 | 0.0906 | 0.0012 | 0.058 | 0.0146 | 0.0002 | 0.0023 | 0.00066 | 0.0001 | 0.001 | 0.0079 | 0.0003 | 0.0032 | 0.0012 | 0.0075 | 0.001 | 0.0311 | 0.0022 | 0.0011 | 0.0007 | 0.002 | 0 | 0 | 0 | 0 | 0 | 0 | 0 | 0 | 0 | 1
V27554 | 43 | 40.5 | 2.5 | 6991 | 6991 | 12343 | 0.33 | 0.73 | 0.35 | 0.02 | 0.01 | 0 | 4.68 | 1.18 | 0.41 | 0 | 0.09 | 0 | 0 | 90.72 | 42986.27 | 42986.23 | 42986.13 | 42986.21 | 42986.28 | 4218 | 593.25 | 9835 | 5520 | 6308 | 5039 | -0.08 | 2.27 | 7.06 | -3.97 | -2.21 | 14.1 | 4.54 | 56.65 | #DIV/0! | #DIV/0! | -65.89 | #DIV/0! | #DIV/0! | 0.27 | 0.30302 | 0.343683 | 0.759492 | 91.845513 | 4.757044 | 1.174077 | 0.014887 | 0.002533 | 0.020322 | 0.148309 | 0.385872 | 0.042304 | 0.058208 | 0.068574 | 0.004 | 0 | 0.001827 | 0 | 0.000137 | 0.018174 | 0.006561 | 0.002 | 0.002 | 0.001029 | 0 | 0.02 | 0.011803 | 0 | 0.008632 | 0 | 0 | 7 | 0 | 13 | 2.5 | 6.5 | 10 | 0 | 0 | 0 | 1.5
34559 | 39.9 | 37 | 2.9 | 6739 | 6739 | 12379 | 1.42 | 0.5 | 0.41 | 0.02 | 0.02 | 0 | 10.63 | 0.64 | 0.66 | 0 | 0 | 0 | 0 | 80.65 | 43809.09 | 43809.04 | 43808.99 | 43809.03 | 43809.09 | 3459 | 515.27 | 6601 | 4198 | 5107 | 4572 | -3.01 | -3.49 | 3.53 | -2.67 | 31.41 | 11.09 | 24.08 | 45.22 | #DIV/0! | #DIV/0! | #DIV/0! | -235.82 | 19.16 | 0.63 | 0.382 | 1.54 | 0.358 | 84.4 | 11.53 | 0.702 | 0.0198 | 0.0088 | 0.0234 | 0.206 | 0.669 | 0.0483 | 0.0022 | 0.0543 | 0.0148 | 0.0002 | 0.0025 | 0.0006 | 0.0001 | 0.001 | 0.0056 | 0.0003 | 0.001 | 0.00083 | 0.0073 | 0.001 | 0.0288 | 0.0014 | 0.001 | 0.00063 | 0.0051 | 1 | 0 | 30 | 0 | 0 | 0 | 0 | 3.1 | 0 | 2.9
32832 | 81.1 | 78.1 | 3 | 6679 | 6679 | 12379 | 1.28 | 0.45 | 0.47 | 0.02 | 0.01 | 0 | 10.36 | 0.65 | 0.67 | 0 | 0.04 | 0.01 | 0 | 80.16 | 43599.01 | 43598.97 | 43598.86 | 43598.94 | 43599.01 | 3435 | 514.38 | 7658 | 4918 | 6127 | 5280 | -2.17 | -2.36 | 5.28 | -6.77 | 13.14 | 11.44 | 1.92 | 13.48 | #DIV/0! | #DIV/0! | -461.78 | -202.38 | -88.12 | 0.74 | 0.446169 | 1.446827 | 0.414924 | 84.545697 | 11.251722 | 0.702764 | 0.021404 | 0.010086 | 0.036491 | 0.213434 | 0.67189 | 0.047362 | 0.004022 | 0.062372 | 0.029337 | 0 | 0.004923 | 0 | 0.000233 | 0.025021 | 0.007379 | 0.002 | 0.002 | 0.000431 | 0 | 0.02 | 0.025854 | 0 | 0.007657 | 0 | 0 | 1 | 0 | 58.7 | 0 | 0 | 0 | 0 | 3 | 0 | 15.4
25410 | 32 | 29 | 3 | 6895 | 6895 | 13343 | 0.9 | 0.3 | 0.31 | 0.02 | 0.01 | 0.57 | 3.88 | 4.6 | 1.76 | 5.76 | 0.01 | 0 | 0 | 79.03 | 42738.38 | 42738.34 | 42738.28 | 42738.32 | 42738.38 | 3583 | 508.73 | 7162 | 4725 | 5458 | 4628 | 0.3 | 3.52 | -5.34 | 1.73 | -9.03 | 20 | 9.99 | -11.7 | 31.16 | -0.04 | -1803.59 | -12477.93 | #DIV/0! | 0.3 | 0.253408 | 0.914906 | 0.33184 | 81.105244 | 3.979972 | 4.56502 | 0.023159 | 0.012312 | 0.404353 | 0.248474 | 1.91351 | 5.9264 | 0.065374 | 0.136993 | 0.01733 | 0 | 0.00297 | 0 | 0.000167 | 0.011326 | 0.012089 | 0.004218 | 0.00838 | 0.004177 | 0 | 0.02 | 0.036378 | 0 | 0.002 | 0 | 0 | 1 | 0 | 0 | 0 | 19 | 3 | 0 | 0 | 4 | 2
27262 | 11 | 8 | 3 | 6900 | 6900 | 13343 | 0.9 | 0.29 | 0.29 | 0.03 | 0.01 | 0.58 | 3.94 | 4.67 | 1.75 | 5.83 | 0 | 0 | 0 | 78.93 | 42955.37 | 42955.33 | 42955.22 | 42955.3 | 42955.37 | 3583 | 523.91 | 8239 | 5348 | 6198 | 5467 | 1.44 | 1.76 | 3.12 | 6.18 | 20.84 | 32.25 | 7.18 | -16.39 | 30.41 | 1.23 | #DIV/0! | #DIV/0! | #DIV/0! | -0.16 | 0.203239 | 0.872532 | 0.237479 | 81.313919 | 3.991662 | 4.715494 | 0.024133 | 0.012803 | 0.417549 | 0.235908 | 1.743907 | 5.92631 | 0.065551 | 0.12973 | 0.013191 | 0 | 0.002414 | 0 | 0.000134 | 0.012117 | 0.011686 | 0.005054 | 0.008758 | 0.00393 | 0 | 0.02 | 0.0305 | 0 | 0.002 | 0 | 0 | 1 | 0 | 0 | 0 | 0 | 0 | 0 | 3 | 0 | 4
V23782 | 127 | 124 | 3 | 6607 | 6607 | 13343 | 0.78 | 0.28 | 0.37 | 0.02 | 0.01 | 0.46 | 3.55 | 4.43 | 1.63 | 5.44 | 0.04 | 0 | 0 | 76.07 | 42520.74 | 42520.7 | 42520.59 | 42520.67 | 42520.74 | 3829 | 541.66 | 8888 | 5340 | 6113 | 5256 | -1.65 | 1.87 | 1.56 | -7.33 | -0.29 | 15.43 | 2.6 | 0.43 | 36.53 | -0.38 | -333.93 | -1014.46 | #DIV/0! | 0.22 | 0.332654 | 0.904302 | 0.30023 | 81.532705 | 3.880309 | 4.674508 | 0.022542 | 0.009752 | 0.316024 | 0.203217 | 1.727896 | 5.862826 | 0.009582 | 0.112842 | 0.01341 | 0 | 0.00324 | 0 | 0.000182 | 0.018228 | 0.011085 | 0.004163 | 0.006387 | 0.004534 | 0 | 0.02 | 0.027381 | 0 | 0.002 | 0 | 0 | 10 | 0 | 34 | 0 | 39 | 7 | 0 | 0 | 31 | 3
V23996 | 81 | 78 | 3 | 7089 | 7089 | 13343 | 0.82 | 0.29 | 0.37 | 0.02 | 0.01 | 0.54 | 3.83 | 4.73 | 1.76 | 5.82 | 0.1 | 0 | 0 | 81.58 | 42542.14 | 42542.1 | 42541.99 | 42542.08 | 42542.14 | 3524 | 503.86 | 8425 | 4719 | 5656 | 4904 | -4.3 | 2.27 | 2.71 | -4.12 | -14.41 | 12.16 | -21.72 | -12.71 | 16.97 | 0.59 | -122.77 | -1730.58 | #DIV/0! | 0.34 | 0.329715 | 0.856983 | 0.334944 | 81.396453 | 3.999692 | 4.631645 | 0.028526 | 0.012092 | 0.448334 | 0.219969 | 1.712216 | 5.795473 | 0.010607 | 0.122533 | 0.015881 | 0 | 0.003413 | 0 | 0.000132 | 0.012021 | 0.011053 | 0.00403 | 0.003292 | 0.004317 | 0 | 0.02 | 0.02468 | 0 | 0.002 | 0 | 0 | 5 | 0 | 12 | 0 | 23 | 0 | 0 | 3 | 28 | 7
V28580 | 67 | 64 | 3 | 7007 | 7007 | 13343 | 0.76 | 0.34 | 0.38 | 0.02 | 0.01 | 0.43 | 3.9 | 4.66 | 1.67 | 5.77 | 0.07 | 0 | 0 | 80.7 | 43109.25 | 43109.21 | 43109.15 | 43109.19 | 43109.26 | 3779 | 538.63 | 8361 | 4978 | 5737 | 4847 | 2.47 | -0.25 | 3.69 | -15.38 | -5.92 | 34.23 | -4.81 | -16.27 | 23.02 | -2.34 | -252.23 | -1669.02 | -946.37 | 0.42 | 0.251139 | 0.893579 | 0.367382 | 81.389742 | 3.856739 | 4.732812 | 0.024614 | 0.014002 | 0.338406 | 0.241291 | 1.632494 | 5.978088 | 0.036437 | 0.135422 | 0.014138 | 0 | 0.003361 | 0 | 0.000349 | 0.013411 | 0.010569 | 0.003433 | 0.007778 | 0.004449 | 0 | 0.02 | 0.028366 | 0 | 0.002 | 0 | 0 | 5 | 0 | 0 | 0 | 18 | 0 | 0 | 10 | 28 | 3
V31129 | 46 | 43 | 3 | 7001.5 | 7001.5 | 13343 | 0.89 | 0.28 | 0.34 | 0.02 | 0.01 | 0.54 | 3.81 | 4.67 | 1.69 | 5.85 | 0.11 | 0 | 0 | 80.42 | 43403.82 | 43403.78 | 43403.73 | 43403.77 | 43403.83 | 3618 | 538.31 | 8352 | 4740 | 5167 | 4282 | 2.55 | 1.13 | 1.16 | 2.5 | 26.69 | 19.39 | -2.33 | 27.31 | 3.44 | -0.38 | -98.25 | -2035.29 | -1000.46 | 0.07 | 0.279804 | 0.882271 | 0.206125 | 81.458784 | 3.758998 | 4.682882 | 0.025221 | 0.0094 | 0.533047 | 0.228261 | 1.696949 | 5.951563 | 0.046076 | 0.12033 | 0.026228 | 0 | 0.002848 | 0 | 0.000204 | 0.014653 | 0.008891 | 0.004672 | 0.008556 | 0.005222 | 0 | 0.02 | 0.027016 | 0 | 0.002 | 0 | 0 | 5 | 0 | 15 | 0 | 13 | 0 | 0 | 0 | 7 | 3
V31795 | 23 | 20 | 3 | 7000 | 7000 | 13343 | 0.89 | 0.28 | 0.3 | 0.03 | 0.01 | 0.6 | 3.92 | 4.68 | 1.7 | 5.85 | 0.11 | 0 | 0 | 80.26 | 43488.92 | 43488.88 | 43488.81 | 43488.86 | 43488.93 | 3688 | 514.94 | 9088 | 4596 | 6246 | 5426 | 1.68 | 0.53 | 3.05 | 0.33 | 34.36 | 17.95 | -8.45 | -10.81 | 12.24 | -0.12 | -101.16 | -3828.32 | #DIV/0! | -0.01 | 0.25142 | 0.901736 | 0.185898 | 81.374428 | 3.910251 | 4.720274 | 0.029183 | 0.013199 | 0.53085 | 0.220629 | 1.672871 | 5.942321 | 0.0005 | 0.131193 | 0.019361 | 0 | 0.003056 | 0 | 0.000131 | 0.010835 | 0.011276 | 0.005718 | 0.006828 | 0.005007 | 0 | 0.02 | 0.031035 | 0 | 0.002 | 0 | 0 | 5 | 0 | 0 | 0 | 0 | 0 | 8 | 0 | 4 | 3
28678 | 49 | 46 | 3 | 6998 | 6998 | 12379 | 1.33 | 0.56 | 0.61 | 0.02 | 0.01 | 0.04 | 10.85 | 0.66 | 0.69 | 0.03 | 0.03 | 0 | 0 | 83.78 | 43117.86 | 43117.82 | 43117.76 | 43117.8 | 43117.87 | 3403 | 500.74 | 7157 | 4928 | 5666 | 4952 | -1.57 | -9.36 | -1.04 | -13.74 | 31.07 | 19.6 | 4.71 | 19.48 | 32.87 | -10.83 | -486.76 | -54.18 | #DIV/0! | 0.51 | 0.495654 | 1.531148 | 0.388746 | 84.531777 | 11.17231 | 0.731438 | 0.019333 | 0.010043 | 0.024535 | 0.17155 | 0.711585 | 0.032404 | 0.018847 | 0.058151 | 0.007601 | 0 | 0.003379 | 0 | 0.000289 | 0.029039 | 0.006787 | 0.002 | 0.002 | 0.000291 | 0 | 0.02 | 0.023919 | 0 | 0.007174 | 0 | 0 | 0 | 0 | 45 | 0 | 0 | 0 | 0 | 0 | 0 | 1
28939 | 107 | 104 | 3 | 6996 | 6996 | 12379 | 1.32 | 0.49 | 0.56 | 0.02 | 0.02 | 0 | 10.82 | 0.62 | 0.67 | 0 | 0 | 0 | 0 | 84.06 | 43141.04 | 43141 | 43140.94 | 43140.98 | 43141.05 | 3470 | 529.37 | 7443 | 4797 | 6039 | 5090 | -1.83 | -11.99 | -1.8 | -12.61 | 41.02 | 18.96 | 17.16 | 18.73 | #DIV/0! | #DIV/0! | #DIV/0! | -359.42 | #DIV/0! | 0.71 | 0.459277 | 1.504476 | 0.292312 | 84.667558 | 11.176944 | 0.702713 | 0.019844 | 0.013116 | 0.027412 | 0.215103 | 0.691048 | 0.037458 | 0.014638 | 0.062971 | 0.020817 | 0 | 0.003247 | 0 | 0.000459 | 0.02554 | 0.006789 | 0.002 | 0.002 | 0.000459 | 0 | 0.02 | 0.026087 | 0 | 0.007732 | 0 | 0 | 1 | 0 | 81 | 0 | 11 | 0 | 0 | 8 | 0 | 3
29806 | 31 | 28 | 3 | 7007 | 7007 | 12379 | 1.47 | 0.49 | 0.56 | 0.02 | 0.01 | 0 | 10.85 | 0.67 | 0.68 | 0 | 0 | 0 | 0 | 83.97 | 43238.25 | 43238.21 | 43238.11 | 43238.19 | 43238.26 | 3479 | 515.03 | 7303 | 5160 | 5936 | 5352 | -2.12 | -4.4 | 3.63 | -0.99 | 30.1 | 16.04 | 5.3 | -0.56 | #DIV/0! | #DIV/0! | #DIV/0! | -155.47 | -734.13 | 0.52 | 0.476716 | 1.500205 | 0.349817 | 84.607738 | 11.221483 | 0.712055 | 0.020924 | 0.013304 | 0.024794 | 0.185402 | 0.661369 | 0.030409 | 0.026713 | 0.060078 | 0.012223 | 0 | 0.004448 | 0 | 0.000182 | 0.027689 | 0.007116 | 0.002 | 0.002 | 0.000546 | 0 | 0.02 | 0.024846 | 0 | 0.007943 | 0 | 0 | 1 | 0 | 19 | 0 | 0 | 0 | 0 | 5 | 0 | 3
29810 | 85 | 82 | 3 | 7031 | 7031 | 12379 | 1.47 | 0.5 | 0.56 | 0.02 | 0.01 | 0 | 10.87 | 0.67 | 0.67 | 0 | 0.04 | 0 | 0 | 84.24 | 43238.5 | 43238.46 | 43238.36 | 43238.45 | 43238.51 | 3455 | 506.23 | 6568 | 4199 | 5135 | 4488 | -0.92 | -4.24 | -1.7 | -2.53 | 34.04 | 10.03 | -2.47 | 23.03 | #DIV/0! | #DIV/0! | -382.51 | -147.92 | -218.68 | 0.45 | 0.510308 | 1.518619 | 0.335238 | 84.655206 | 11.071152 | 0.708627 | 0.021131 | 0.008394 | 0.038209 | 0.174997 | 0.692601 | 0.087999 | 0.012564 | 0.05855 | 0.011795 | 0 | 0.003941 | 0 | 0.000207 | 0.02739 | 0.006868 | 0.002 | 0.002 | 0.000417 | 0 | 0.02 | 0.024371 | 0 | 0.007417 | 0 | 0 | 1 | 0 | 78 | 0 | 0 | 0 | 0 | 3 | 0 | 0
30478 | 90 | 87 | 3 | 6993 | 6993 | 12379 | 1.24 | 0.59 | 0.53 | 0.02 | 0.02 | 0 | 10.85 | 0.69 | 0.69 | 0 | 0 | 0 | 0 | 83.88 | 43333.43 | 43333.39 | 43333.29 | 43333.38 | 43333.44 | 3525 | 527.3 | 7346 | 4979 | 5812 | 4802 | -1.19 | -0.5 | 14.15 | -17.79 | 25.3 | 11.28 | 18.13 | 8.07 | #DIV/0! | #DIV/0! | #DIV/0! | -85.13 | #DIV/0! | 0.53 | 0.481544 | 1.486944 | 0.450891 | 84.674171 | 11.144267 | 0.706405 | 0.019791 | 0.016703 | 0.024183 | 0.206851 | 0.603449 | 0.021508 | 0.006895 | 0.059872 | 0.007856 | 0 | 0.004086 | 0 | 0.000396 | 0.021539 | 0.007151 | 0.002 | 0.002 | 0.000311 | 0 | 0.02 | 0.0239 | 0 | 0.007285 | 0 | 0 | 1 | 0 | 73 | 0 | 0 | 0 | 0 | 10 | 0 | 3
30484 | 34 | 31 | 3 | 6707 | 6707 | 12379 | 1.38 | 0.43 | 0.42 | 0.02 | 0.01 | 0 | 10.71 | 0.63 | 0.64 | 0 | 0 | 0 | 0 | 80.26 | 43333.87 | 43333.83 | 43333.73 | 43333.81 | 43333.88 | 3528 | 520.2 | 7397 | 4799 | 5940 | 4913 | -1.29 | -5.79 | 0.04 | -0.3 | 0.54 | -1.9 | 0.78 | 17.37 | #DIV/0! | #DIV/0! | #DIV/0! | -383.63 | #DIV/0! | 0.81 | 0.448198 | 1.464519 | 0.450258 | 84.240559 | 11.482706 | 0.708218 | 0.021491 | 0.011355 | 0.026826 | 0.193991 | 0.674095 | 0.03324 | 0.065066 | 0.067462 | 0.009284 | 0 | 0.004587 | 0 | 0.000344 | 0.026875 | 0.007759 | 0.002 | 0.002 | 0.000312 | 0 | 0.02 | 0.030862 | 0 | 0.007994 | 0 | 0 | 1 | 0 | 20 | 0 | 0 | 0 | 0 | 3 | 0 | 7
31553 | 34 | 31 | 3 | 6982 | 6982 | 12379 | 1.28 | 0.52 | 0.55 | 0.02 | 0.01 | 0 | 10.86 | 0.67 | 0.68 | 0 | 0.06 | 0 | 0 | 83.71 | 43453.69 | 43453.65 | 43453.59 | 43453.63 | 43453.69 | 3518 | 515.99 | 6873 | 4497 | 5314 | 4749 | -4.11 | -4.2 | 8.53 | -16.89 | 25.27 | 21.18 | 4.11 | -4.12 | #DIV/0! | #DIV/0! | -231.13 | -678.13 | -460.66 | 0.93 | 0.443597 | 1.522758 | 0.394063 | 84.300173 | 11.496526 | 0.710596 | 0.022802 | 0.014681 | 0.030396 | 0.202157 | 0.633011 | 0.040141 | 0.003469 | 0.064961 | 0.027639 | 0 | 0.003491 | 0 | 0.000167 | 0.024577 | 0.00685 | 0.002 | 0.002 | 0.000317 | 0 | 0.02 | 0.026325 | 0 | 0.007302 | 0 | 0 | 1 | 0 | 20 | 0 | 0 | 0 | 0 | 7 | 0 | 3
31638 | 23 | 20 | 3 | 6860 | 6860 | 12379 | 1.35 | 0.45 | 0.52 | 0.02 | 0.02 | 0 | 10.94 | 0.68 | 0.65 | 0 | 0 | 0 | 0 | 82.04 | 43473.04 | 43473 | 43472.94 | 43472.98 | 43473.05 | 3608 | 536.98 | 7144 | 4737 | 5629 | 5015 | 0.25 | -0.9 | 5.04 | -8.63 | 22.95 | 13.77 | 19.62 | 16.16 | #DIV/0! | #DIV/0! | #DIV/0! | -339.32 | #DIV/0! | 0.4 | 0.460024 | 1.515182 | 0.357285 | 84.538148 | 11.287861 | 0.706558 | 0.020467 | 0.014513 | 0.031157 | 0.20167 | 0.635823 | 0.05038 | 0.003649 | 0.064919 | 0.020621 | 0 | 0.003706 | 0 | 0.000182 | 0.022338 | 0.007296 | 0.002 | 0.002 | 0.000292 | 0 | 0.02 | 0.027044 | 0 | 0.006884 | 0 | 0 | 1 | 0 | 10 | 0 | 0 | 0 | 0 | 6 | 0 | 3
31718 | 51 | 48 | 3 | 6035 | 6035 | 12379 | 1.21 | 0.48 | 0.5 | 0.02 | 0.01 | 0 | 9.69 | 0.6 | 0.61 | 0 | 0 | 0.01 | 0 | 71.91 | 43481.14 | 43481.1 | 43481.04 | 43481.08 | 43481.15 | 3066 | 447.98 | 7695 | 4361 | 6001 | 5173 | 1.51 | -1.32 | 13.43 | -6.57 | 16.17 | 14.05 | 6.33 | 7.47 | #DIV/0! | #DIV/0! | #DIV/0! | 11.24 | #DIV/0! | 0.06 | 0.503897 | 1.510671 | 0.470085 | 84.521738 | 11.226393 | 0.710957 | 0.020164 | 0.012768 | 0.029774 | 0.16895 | 0.625643 | 0.032167 | 0.003709 | 0.058093 | 0.00717 | 0 | 0.004649 | 0 | 0.000184 | 0.031267 | 0.006802 | 0.002 | 0.002 | 0.000357 | 0 | 0.02 | 0.023816 | 0 | 0.006746 | 0 | 0 | 1 | 0 | 37 | 0 | 0 | 0 | 0 | 7 | 0 | 3
31842 | 7 | 4 | 3 | 6790 | 6790 | 12379 | 1.32 | 0.52 | 0.46 | 0.02 | 0.01 | 0 | 10.85 | 0.67 | 0.69 | 0 | 0.06 | 0 | 0 | 81.06 | 43494.01 | 43493.97 | 43493.9 | 43493.95 | 43494.02 | 3675 | 542.52 | 7348 | 4979 | 5980 | 5453 | 0.16 | -18.13 | -0.28 | -9.46 | 21.93 | 10.58 | -2.96 | -12.94 | #DIV/0! | #DIV/0! | -163.65 | -67.9 | #DIV/0! | 0.68 | 0.426394 | 1.511959 | 0.425527 | 84.155392 | 11.325994 | 0.82603 | 0.021848 | 0.012749 | 0.055131 | 0.173762 | 0.721918 | 0.167051 | 0.0035 | 0.063621 | 0.007715 | 0 | 0.00315 | 0 | 0.000159 | 0.028506 | 0.007173 | 0.002 | 0.002 | 0.00043 | 0 | 0.02 | 0.031069 | 0 | 0.006922 | 0 | 0 | 1 | 0 | 0 | 0 | 0 | 0 | 0 | 0 | 0 | 3
V23275 | 29 | 26 | 3 | 7198 | 7198 | 12343 | 0.38 | 0.73 | 0.36 | 0.02 | 0.01 | 0 | 4.89 | 1.22 | 0.49 | 0 | 0.14 | 0 | 0 | 93.18 | 42453.74 | 42453.7 | 42453.64 | 42453.69 | 42453.75 | 3981 | 562.05 | 11232 | 5339 | 5753 | 4816 | -1.93 | 6.24 | 22.94 | -1.33 | -28.62 | 11.01 | 26.42 | 75.01 | #DIV/0! | #DIV/0! | -2.15 | #DIV/0! | #DIV/0! | 0.34 | 0.315994 | 0.375723 | 0.920489 | 91.562813 | 4.91773 | 1.131704 | 0.015464 | 0.002468 | 0.016542 | 0.141457 | 0.372574 | 0.01869 | 0.042062 | 0.071189 | 0.004 | 0 | 0.002172 | 0 | 0.000156 | 0.019431 | 0.007045 | 0.002 | 0.002 | 0.001458 | 0 | 0.02 | 0.029078 | 0 | 0.007761 | 0 | 0 | 9 | 0 | 0 | 0 | 12 | 0 | 0 | 3 | 0 | 2
V23672 | 47 | 44 | 3 | 7189 | 7189 | 12343 | 0.38 | 0.75 | 0.37 | 0.02 | 0.01 | 0 | 4.88 | 1.22 | 0.47 | 0 | 0.09 | 0 | 0 | 93.12 | 42503.65 | 42503.61 | 42503.51 | 42503.59 | 42503.66 | 3708 | 524.25 | 9947 | 4555 | 6104 | 5177 | 0.57 | 7.42 | 12.5 | 2.92 | -26.17 | 20.41 | 34.6 | 68.45 | #DIV/0! | #DIV/0! | -84.61 | #DIV/0! | #DIV/0! | 0.22 | 0.287505 | 0.359744 | 0.932772 | 91.728688 | 4.793754 | 1.111359 | 0.014557 | 0.003902 | 0.016145 | 0.160494 | 0.401794 | 0.015362 | 0.025557 | 0.070676 | 0.004 | 0 | 0.001755 | 0 | 0.000152 | 0.016092 | 0.00776 | 0.002 | 0.002 | 0.001775 | 0 | 0.02 | 0.014455 | 0 | 0.007704 | 0 | 0 | 9 | 0 | 14 | 1 | 17 | 0 | 0 | 0 | 0 | 3
V24512 | 36 | 33 | 3 | 7003 | 7003 | 12343 | 0.37 | 0.73 | 0.35 | 0.02 | 0 | 0 | 4.75 | 1.18 | 0.45 | 0 | 0.19 | 0 | 0 | 90.64 | 42622.07 | 42622.02 | 42621.92 | 42622.01 | 42622.07 | 4082 | 580.74 | 9024 | 5812 | 6046 | 4954 | -2.06 | 8.3 | 18.72 | 0.2 | -15.19 | 13.34 | 19.87 | 59.73 | #DIV/0! | #DIV/0! | 34.3 | #DIV/0! | #DIV/0! | 0.13 | 0.309116 | 0.3692 | 0.855448 | 91.740214 | 4.913239 | 1.092887 | 0.014003 | 0.001908 | 0.016086 | 0.12665 | 0.369081 | 0.028884 | 0.023071 | 0.068021 | 0.004 | 0 | 0.00185 | 0 | 0.000141 | 0.016951 | 0.00606 | 0.002 | 0.002 | 0.001245 | 0 | 0.02 | 0.012676 | 0 | 0.005269 | 0 | 0 | 9 | 0 | 0 | 0 | 16 | 5 | 0 | 0 | 0 | 3
V26082 | 43 | 40 | 3 | 7015 | 7015 | 12343 | 0.34 | 0.69 | 0.36 | 0.02 | 0.01 | 0 | 4.76 | 1.18 | 0.43 | 0 | 0.12 | 0 | 0 | 90.95 | 42804.21 | 42804.17 | 42804.11 | 42804.15 | 42804.22 | 3790 | 529.26 | 10088 | 5340 | 6168 | 5142 | 0.15 | 5.04 | 22.9 | -8.1 | -40.62 | 10.79 | 28.96 | 88.77 | #DIV/0! | #DIV/0! | -17.74 | #DIV/0! | #DIV/0! | 0.34 | 0.324427 | 0.36891 | 0.975225 | 91.699528 | 4.805152 | 1.130374 | 0.014501 | 0.001126 | 0.016726 | 0.140148 | 0.338933 | 0.017853 | 0.02601 | 0.068084 | 0.004836 | 0 | 0.002048 | 0 | 0.000311 | 0.011599 | 0.006708 | 0.002 | 0.002 | 0.000677 | 0 | 0.02 | 0.014537 | 0 | 0.008286 | 0 | 0 | 9 | 0 | 8 | 3 | 11 | 2 | 0 | 7 | 0 | 0
V27302 | 38.5 | 35.5 | 3 | 6969 | 6969 | 12343 | 0.33 | 0.75 | 0.35 | 0.02 | 0.01 | 0 | 4.73 | 1.18 | 0.45 | 0 | 0.08 | 0 | 0 | 90.3 | 42959.39 | 42959.35 | 42959.24 | 42959.32 | 42959.4 | 4067 | 591.22 | 9790 | 6158 | 6461 | 5618 | -0.3 | -8.52 | 22.48 | -1.95 | -10.05 | 15.43 | 23.19 | 50.69 | #DIV/0! | #DIV/0! | -62.3 | #DIV/0! | #DIV/0! | 0.34 | 0.301724 | 0.347301 | 0.836091 | 91.645585 | 4.826821 | 1.304758 | 0.013477 | 0.002647 | 0.019346 | 0.136533 | 0.355325 | 0.022163 | 0.048988 | 0.061424 | 0.004 | 0 | 0.002061 | 0 | 0.000197 | 0.01617 | 0.006564 | 0.002 | 0.002 | 0.000768 | 0 | 0.02 | 0.015361 | 0 | 0.008696 | 0 | 0 | 9 | 0 | 5.5 | 4 | 0 | 14 | 0 | 0 | 0 | 3
V27674 | 50.5 | 47.5 | 3 | 6986 | 6986 | 12343 | 0.33 | 0.68 | 0.34 | 0.02 | 0.01 | 0 | 4.69 | 1.19 | 0.45 | 0 | 0.07 | 0 | 0 | 90.67 | 43000.09 | 43000.05 | 42999.95 | 43000.03 | 43000.1 | 4160 | 595.14 | 9743 | 5759 | 6168 | 4860 | 1.19 | 6.32 | 20.17 | 5.28 | -21.85 | 10.52 | 21.74 | 53.97 | #DIV/0! | #DIV/0! | -117.39 | #DIV/0! | #DIV/0! | 0.23 | 0.308283 | 0.313734 | 0.83669 | 91.897754 | 4.708399 | 1.1279 | 0.014155 | 0.003601 | 0.018818 | 0.155593 | 0.367961 | 0.038629 | 0.05725 | 0.072769 | 0.004 | 0 | 0.002225 | 0 | 0.000226 | 0.018031 | 0.00753 | 0.002 | 0.002 | 0.000726 | 0 | 0.02 | 0.013686 | 0 | 0.00804 | 0 | 0 | 7 | 0 | 19.5 | 2 | 12 | 0 | 0 | 4 | 0 | 3
V30250 | 73 | 70 | 3 | 6954 | 6954 | 12343 | 0.32 | 0.73 | 0.33 | 0.02 | 0.01 | 0 | 4.65 | 1.17 | 0.44 | 0 | 0.13 | 0 | 0 | 90.19 | 43286.77 | 43286.73 | 43286.63 | 43286.72 | 43286.78 | 3850 | 556.76 | 9034 | 5307 | 5707 | 4624 | 0.35 | 8.45 | 31.25 | 4.63 | -19.36 | 9.67 | 14.65 | 65.54 | #DIV/0! | #DIV/0! | -33.49 | #DIV/0! | #DIV/0! | 0.13 | 0.303084 | 0.315242 | 0.883942 | 91.928274 | 4.728641 | 1.096715 | 0.016128 | 0.00265 | 0.029199 | 0.176266 | 0.30708 | 0.027512 | 0.039355 | 0.066691 | 0.004 | 0 | 0.001831 | 0 | 0.000224 | 0.018027 | 0.00671 | 0.002 | 0.002 | 0.000819 | 0 | 0.02 | 0.014785 | 0 | 0.008827 | 0 | 0 | 7 | 0 | 16 | 0 | 15 | 19 | 0 | 10 | 0 | 3
V30439 | 57 | 54 | 3 | 6965 | 6965 | 12343 | 0.32 | 0.65 | 0.37 | 0.02 | 0.01 | 0 | 4.67 | 1.21 | 0.48 | 0 | 0.11 | 0 | 0 | 90.3 | 43328.14 | 43328.1 | 43328 | 43328.08 | 43328.16 | 4060 | 586.45 | 8987 | 5579 | 6442 | 4998 | 1.77 | 0.47 | 13.7 | 4.15 | -8.66 | 20.73 | 28.61 | 77.37 | #DIV/0! | #DIV/0! | -35.67 | #DIV/0! | #DIV/0! | 0.12 | 0.294863 | 0.316397 | 0.720297 | 91.899326 | 4.673224 | 1.229579 | 0.014891 | 0.002474 | 0.019181 | 0.152935 | 0.421355 | 0.023755 | 0.078273 | 0.064785 | 0.004 | 0 | 0.005526 | 0 | 0.000307 | 0.023956 | 0.007256 | 0.002 | 0.002 | 0.001 | 0 | 0.02 | 0.013968 | 0 | 0.008652 | 0 | 0 | 7 | 0 | 24 | 0 | 1 | 19 | 0 | 0 | 0 | 3
V30446 | 41.5 | 38.5 | 3 | 6992 | 6992 | 12343 | 0.33 | 0.74 | 0.33 | 0.02 | 0.01 | 0 | 4.69 | 1.18 | 0.44 | 0 | 0.14 | 0 | 0 | 90.64 | 43328.65 | 43328.61 | 43328.5 | 43328.59 | 43328.66 | 3961 | 569.6 | 9793 | 5579 | 6459 | 5720 | -1.67 | -2.15 | 22.73 | 1.86 | 2.36 | 13.03 | 16.67 | 56.48 | #DIV/0! | #DIV/0! | -5.06 | #DIV/0! | #DIV/0! | 0.22 | 0.294657 | 0.324305 | 0.731378 | 91.803013 | 4.837715 | 1.228605 | 0.014964 | 0.002741 | 0.051337 | 0.149115 | 0.348093 | 0.013707 | 0.046798 | 0.066168 | 0.004 | 0 | 0.00215 | 0 | 0.000373 | 0.024971 | 0.007542 | 0.002 | 0.002 | 0.000927 | 0 | 0.02 | 0.014723 | 0 | 0.008718 | 0 | 0 | 8 | 0 | 4 | 0 | 1 | 17 | 0 | 5.5 | 0 | 3
V31101 | 104 | 101 | 3 | 6996 | 6996 | 12343 | 0.33 | 0.64 | 0.37 | 0.02 | 0.01 | 0 | 4.7 | 1.25 | 0.43 | 0 | 0.15 | 0 | 0 | 90.69 | 43399.68 | 43399.64 | 43399.54 | 43399.63 | 43399.69 | 3969 | 567.16 | 8264 | 5203 | 5444 | 4815 | -0.2 | -0.68 | 13.77 | -4.07 | -7.37 | 20.51 | 10.52 | 58.36 | #DIV/0! | #DIV/0! | 6.21 | #DIV/0! | #DIV/0! | 0.19 | 0.298411 | 0.34459 | 0.698875 | 91.825806 | 4.773211 | 1.276194 | 0.015721 | 0.003682 | 0.019388 | 0.139783 | 0.376545 | 0.018777 | 0.069674 | 0.055471 | 0.004 | 0 | 0.001791 | 0 | 0.000197 | 0.024233 | 0.006203 | 0.002 | 0.002 | 0.00109 | 0 | 0.02 | 0.014059 | 0 | 0.008298 | 0 | 0 | 7 | 20 | 32 | 3 | 0 | 37 | 0 | 0 | 0 | 2
V32681 | 51.2 | 48.2 | 3 | 6712 | 6712 | 12343 | 0.31 | 0.74 | 0.36 | 0.02 | 0.01 | 0 | 4.49 | 1.14 | 0.38 | 0 | 0.09 | 0 | 0 | 87.03 | 43580.81 | 43580.77 | 43580.67 | 43580.75 | 43580.82 | 3925 | 594.97 | 8299 | 5296 | 5545 | 4692 | 0.97 | 4.29 | 8.03 | 4.52 | -17.16 | 22.07 | 26.93 | 69.27 | #DIV/0! | #DIV/0! | -61.94 | #DIV/0! | #DIV/0! | 0.19 | 0.300516 | 0.317416 | 0.911007 | 91.848018 | 4.702702 | 1.151399 | 0.01554 | 0.003247 | 0.01992 | 0.161068 | 0.365042 | 0.044596 | 0.001696 | 0.076404 | 0.004 | 0 | 0.002094 | 0 | 0.000151 | 0.02201 | 0.007097 | 0.002 | 0.002 | 0.000809 | 0 | 0.02 | 0.01415 | 0 | 0.007117 | 0 | 0 | 7 | 0 | 16.1 | 3 | 8 | 11 | 0 | 3.1 | 0 | 0
V32182 | 31.2 | 27.9 | 3.3 | 7202 | 7202 | 13343 | 0.91 | 0.33 | 0.35 | 0.03 | 0.01 | 0.59 | 3.96 | 4.82 | 1.75 | 6.03 | 0.13 | 0 | 0 | 82.56 | 43526.01 | 43525.97 | 43525.91 | 43525.95 | 43526.02 | 3896 | 548.42 | 9279 | 5239 | 6255 | 5224 | 1.61 | 0.78 | 2.98 | 1.23 | 40.17 | 33.02 | 7.36 | 40.87 | 10.03 | 1.16 | -83.27 | -2350.23 | -582.07 | -0.25 | 0.233283 | 0.888313 | 0.192288 | 81.555348 | 3.834967 | 4.716362 | 0.025371 | 0.008697 | 0.527284 | 0.22903 | 1.676422 | 5.875025 | 0.000966 | 0.130603 | 0.01582 | 0 | 0.002919 | 0 | 0.000172 | 0.012641 | 0.011142 | 0.005211 | 0.007718 | 0.004126 | 0 | 0.02 | 0.024289 | 0 | 0.002 | 0 | 0 | 5 | 0 | 5.1 | 0 | 0 | 0 | 0 | 4.5 | 10 | 3.3
33241 | 31.9 | 28.4 | 3.5 | 6702 | 6702 | 12379 | 1.35 | 0.47 | 0.42 | 0.02 | 0.01 | 0 | 10.4 | 0.64 | 0.66 | 0 | 0.04 | 0.01 | 0 | 80.41 | 43648.17 | 43648.13 | 43648.03 | 43648.12 | 43648.17 | 3237 | 481.27 | 6957 | 4091 | 5398 | 4340 | -1.76 | -2.61 | 3.97 | -6.65 | 11.83 | 4.3 | 16 | 21.77 | #DIV/0! | #DIV/0! | -382.17 | -18.19 | -373.83 | 0.68 | 0.426983 | 1.520391 | 0.442504 | 84.576659 | 11.202983 | 0.698326 | 0.020932 | 0.010702 | 0.030377 | 0.196046 | 0.667796 | 0.037884 | 0.002828 | 0.066085 | 0.010951 | 0 | 0.003478 | 0 | 0.00017 | 0.017576 | 0.007474 | 0.002 | 0.002 | 0.0002 | 0 | 0.02 | 0.028934 | 0 | 0.00672 | 0 | 0 | 1 | 0 | 21 | 0 | 0 | 0 | 0 | 3.5 | 0 | 2.9
32126 | 47.3 | 43.6 | 3.7 | 6719 | 6719 | 12379 | 1.35 | 0.42 | 0.52 | 0.02 | 0.01 | 0 | 10.42 | 0.65 | 0.67 | 0 | 0.02 | 0.01 | 0 | 80.58 | 43521.88 | 43521.83 | 43521.78 | 43521.82 | 43521.88 | 3532 | 526.3 | 6814 | 4528 | 5399 | 4803 | -2.07 | -6.29 | -1 | -6.75 | 17.88 | 18.25 | 7.16 | 38.49 | #DIV/0! | #DIV/0! | -598.63 | -3.75 | -23.75 | 0.65 | 0.446099 | 1.525164 | 0.361541 | 84.563391 | 11.237502 | 0.727165 | 0.020043 | 0.007858 | 0.027049 | 0.180661 | 0.710761 | 0.037443 | 0.004236 | 0.057703 | 0.007435 | 0 | 0.003869 | 0 | 0.000244 | 0.019917 | 0.006724 | 0.002 | 0.002 | 0.000309 | 0 | 0.02 | 0.02465 | 0 | 0.006236 | 0 | 0 | 0 | 0 | 43.6 | 0 | 0 | 0 | 0 | 0 | 0 | 0
33857 | 83.4 | 79.6 | 3.8 | 6722 | 6722 | 12379 | 1.37 | 0.46 | 0.41 | 0.03 | 0.01 | 0 | 10.41 | 0.65 | 0.66 | 0 | 0.01 | 0 | 0 | 80.69 | 43731.92 | 43731.88 | 43731.78 | 43731.86 | 43731.93 | 3681 | 543.8 | 7973 | 5021 | 6198 | 5141 | -0.35 | -1.64 | 1.4 | -2.91 | 20.31 | 7.92 | 29.62 | 32.43 | #DIV/0! | #DIV/0! | -1355.51 | -202.31 | -219.86 | 0.43 | 0.40025 | 1.491766 | 0.388694 | 84.825726 | 11.02921 | 0.697993 | 0.018594 | 0.010597 | 0.027288 | 0.20029 | 0.687454 | 0.052836 | 0.00394 | 0.067898 | 0.009242 | 0 | 0.003376 | 0 | 0.000169 | 0.019948 | 0.00788 | 0.002 | 0.002 | 0.0002 | 0 | 0.02 | 0.026188 | 0 | 0.006461 | 0 | 0 | 1 | 0 | 72.9 | 0 | 0 | 0 | 0 | 1.9 | 0 | 3.8
V33090 | 35.8 | 31.8 | 4 | 6998 | 6998 | 13343 | 0.77 | 0.31 | 0.4 | 0.03 | 0.01 | 0.42 | 3.75 | 4.69 | 1.72 | 5.87 | 0.02 | 0 | 0 | 80.62 | 43629.2 | 43629.16 | 43629.06 | 43629.14 | 43629.2 | 3678 | 520.89 | 8109 | 4486 | 5491 | 4626 | 3.08 | 0.94 | 0.81 | -9.48 | 34 | 31.47 | -2.08 | 13.46 | 7.67 | -1.86 | -864.24 | -612.27 | #DIV/0! | 0.18 | 0.274629 | 0.859872 | 0.204473 | 81.612345 | 3.683053 | 4.713042 | 0.025923 | 0.011769 | 0.395757 | 0.206681 | 1.725343 | 6.066835 | 0.00068 | 0.11818 | 0.017252 | 0 | 0.003308 | 0 | 0.000176 | 0.009807 | 0.011637 | 0.003884 | 0.007565 | 0.00388 | 0 | 0.02 | 0.021909 | 0 | 0.002 | 0 | 0 | 5 | 0 | 22.5 | 0 | 0 | 0 | 0 | 0.3 | 0 | 4
25095 | 53.5 | 49.5 | 4 | 7065 | 7065 | 13343 | 0.76 | 0.39 | 0.33 | 0.02 | 0.01 | 0.48 | 3.86 | 4.7 | 1.76 | 5.86 | 0.12 | 0 | 0 | 81.26 | 42696.1 | 42696.06 | 42696.01 | 42696.05 | 42696.11 | 3450 | 561.16 | 6697 | 4080 | 5216 | 4568 | 1.06 | 1.08 | 2.93 | -14.2 | 17.5 | 18.24 | -0.68 | -1.02 | 19.35 | 0.69 | -85.5 | -2954.19 | #DIV/0! | 0.06 | 0.272044 | 0.874816 | 0.325202 | 81.574665 | 3.83394 | 4.669228 | 0.022831 | 0.013367 | 0.387566 | 0.214629 | 1.718513 | 5.8442 | 0.009751 | 0.131534 | 0.014482 | 0 | 0.003371 | 0 | 0.000211 | 0.01556 | 0.012229 | 0.004052 | 0.003588 | 0.00358 | 0 | 0.02 | 0.028639 | 0 | 0.002 | 0 | 0 | 1 | 0 | 19 | 0 | 9 | 0 | 0 | 3.5 | 13 | 4
31665 | 15 | 11 | 4 | 6981 | 6981 | 13343 | 0.79 | 0.28 | 0.32 | 0.02 | 0.01 | 0.49 | 3.75 | 4.75 | 1.71 | 5.8 | 0.09 | 0 | 0 | 80.35 | 43475.08 | 43475.04 | 43474.98 | 43475.02 | 43475.08 | 3574 | 515.21 | 7585 | 4677 | 5627 | 4935 | -1.63 | 0.13 | 2.16 | -12.93 | 31.3 | 19.04 | -15.18 | -11.42 | 13.58 | 0 | -125.73 | -541.1 | #DIV/0! | 0.33 | 0.262959 | 0.905495 | 0.196835 | 81.413292 | 3.873906 | 4.818345 | 0.028309 | 0.012512 | 0.429005 | 0.216773 | 1.69819 | 5.901163 | 0.00196 | 0.130789 | 0.014464 | 0 | 0.003055 | 0 | 0.00016 | 0.015947 | 0.010832 | 0.005664 | 0.007543 | 0.004733 | 0 | 0.02 | 0.026069 | 0 | 0.002 | 0 | 0 | 1 | 0 | 0 | 0 | 0 | 0 | 0 | 0 | 7 | 3
V23175 | 47 | 43 | 4 | 7087 | 7087 | 13343 | 0.81 | 0.3 | 0.38 | 0.02 | 0.01 | 0.4 | 3.84 | 4.7 | 1.73 | 5.87 | 0.01 | 0 | 0.01 | 81.78 | 42444.16 | 42444.12 | 42444.06 | 42444.1 | 42444.17 | 3396 | 484.59 | 8901 | 5176 | 6195 | 5166 | -3.15 | -1.43 | 0.62 | -9.22 | 13.25 | 23.2 | -19.94 | 3.48 | 27.08 | -1.79 | -1488.91 | -3657.91 | -106.68 | 0.63 | 0.2942 | 0.891198 | 0.260893 | 81.374905 | 3.963398 | 4.771649 | 0.026082 | 0.012167 | 0.289424 | 0.188328 | 1.723407 | 5.981285 | 0.01184 | 0.108797 | 0.018824 | 0 | 0.003143 | 0 | 0.0002 | 0.009492 | 0.01001 | 0.003855 | 0.004957 | 0.004334 | 0 | 0.02 | 0.025611 | 0 | 0.002 | 0 | 0 | 5 | 0 | 0 | 0 | 20 | 11 | 0 | 3 | 0 | 4
V23331 | 104 | 100 | 4 | 7172 | 7172 | 13343 | 0.94 | 0.31 | 0.31 | 0.03 | 0.01 | 0.58 | 3.86 | 4.73 | 1.74 | 5.91 | 0.07 | 0 | 0 | 82.57 | 42464.51 | 42464.47 | 42464.37 | 42464.45 | 42464.52 | 3908 | 565.15 | 8167 | 5175 | 5594 | 4813 | 0.16 | 2.15 | 3.89 | 6.73 | -5.72 | 16.94 | 4.19 | 14.52 | 25.06 | 1.68 | -207.76 | -4886.47 | #DIV/0! | -0.13 | 0.252977 | 0.866063 | 0.322803 | 81.810459 | 3.814062 | 4.581746 | 0.024938 | 0.011307 | 0.429566 | 0.211917 | 1.65708 | 5.74873 | 0.054431 | 0.115076 | 0.018077 | 0 | 0.003035 | 0 | 0.000179 | 0.011008 | 0.010227 | 0.00405 | 0.006922 | 0.004751 | 0 | 0.02 | 0.018597 | 0 | 0.002 | 0 | 0 | 5 | 0 | 25 | 0 | 26 | 0 | 0 | 11 | 29 | 4
v24274 | 48 | 44 | 4 | 7081 | 7081 | 13343 | 0.84 | 0.33 | 0.32 | 0.03 | 0.01 | 0.57 | 3.96 | 4.74 | 1.78 | 5.8 | 0.16 | 0 | 0 | 81.24 | 42570.71 | 42570.67 | 42570.56 | 42570.65 | 42570.72 | 3506 | 511 | 8637 | 4712 | 6205 | 5092 | -0.24 | 2.29 | -1.07 | -5.73 | -2.72 | 16.15 | 5.84 | 5.1 | 15.81 | 0.79 | -61.04 | -6392.44 | #DIV/0! | 0.16 | 0.267258 | 0.887877 | 0.338686 | 81.295937 | 3.982587 | 4.637793 | 0.025698 | 0.009329 | 0.483419 | 0.254943 | 1.805604 | 5.766152 | 0.001039 | 0.135161 | 0.015587 | 0 | 0.003802 | 0 | 0.000124 | 0.012019 | 0.011593 | 0.004553 | 0.004708 | 0.004377 | 0 | 0.02 | 0.029755 | 0 | 0.002 | 0 | 0 | 5 | 0 | 0 | 0 | 12 | 3 | 0 | 0 | 20 | 4
V27957 | 47 | 43 | 4 | 7065 | 7065 | 13343 | 0.83 | 0.37 | 0.31 | 0.03 | 0.01 | 0.48 | 4.02 | 4.71 | 1.75 | 5.86 | 0.12 | 0 | 0 | 81.06 | 43032.19 | 43032.15 | 43032.05 | 43032.13 | 43032.2 | 3854 | 554.85 | 8102 | 5098 | 5658 | 5012 | 0.6 | 0.25 | 1.07 | -6.6 | 28.1 | 27.69 | 7.49 | -2.77 | 24.89 | 0.7 | -95.97 | -705.8 | -2765.13 | 0.08 | 0.225068 | 0.883503 | 0.266327 | 81.360133 | 4.014686 | 4.715145 | 0.02402 | 0.013237 | 0.364716 | 0.242786 | 1.743682 | 5.84311 | 0.061804 | 0.133223 | 0.012546 | 0 | 0.002733 | 0 | 0.000264 | 0.01191 | 0.011745 | 0.005008 | 0.008472 | 0.00406 | 0 | 0.02 | 0.029822 | 0 | 0.002 | 0 | 0 | 5 | 0 | 0 | 0 | 21 | 0 | 0 | 0 | 13 | 4
29704 | 32 | 28 | 4 | 6999 | 6999 | 12379 | 1.52 | 0.41 | 0.4 | 0.03 | 0.01 | 0 | 10.85 | 0.65 | 0.66 | 0 | 0 | 0 | 0 | 84.09 | 43224.96 | 43224.92 | 43224.82 | 43224.9 | 43224.96 | 3493 | 519.71 | 7191 | 4798 | 5739 | 5047 | -5.57 | -5.17 | -0.5 | 1.02 | 25.08 | -3.93 | 20.73 | 29.28 | #DIV/0! | #DIV/0! | #DIV/0! | -784.45 | #DIV/0! | 1.16 | 0.422083 | 1.522611 | 0.311516 | 84.282122 | 11.612862 | 0.6978 | 0.020148 | 0.009928 | 0.027793 | 0.185907 | 0.669847 | 0.04331 | 0.021563 | 0.062135 | 0.015638 | 0 | 0.003105 | 0 | 0.00054 | 0.02411 | 0.006742 | 0.002 | 0.002 | 0.000222 | 0 | 0.02 | 0.028699 | 0 | 0.007321 | 0 | 0 | 1 | 0 | 20 | 0 | 0 | 0 | 0 | 4 | 0 | 3
29741 | 65 | 61 | 4 | 7041 | 7041 | 12379 | 1.46 | 0.49 | 0.5 | 0.02 | 0.01 | 0 | 10.88 | 0.67 | 0.66 | 0 | 0.04 | 0 | 0 | 84.48 | 43229.61 | 43229.57 | 43229.47 | 43229.55 | 43229.61 | 3534 | 517.5 | 7185 | 4680 | 5678 | 4979 | -2.42 | -3.03 | 6.48 | -1.27 | 28.95 | 8.88 | 16.29 | 21.12 | #DIV/0! | #DIV/0! | -385.38 | -392.43 | #DIV/0! | 0.58 | 0.454972 | 1.487639 | 0.351484 | 84.656233 | 11.234726 | 0.694497 | 0.019348 | 0.009323 | 0.025484 | 0.178372 | 0.625591 | 0.050333 | 0.044312 | 0.054829 | 0.014512 | 0 | 0.003196 | 0 | 0.000228 | 0.031548 | 0.006619 | 0.002 | 0.002 | 0.000219 | 0 | 0.02 | 0.024684 | 0 | 0.007851 | 0 | 0 | 1 | 0 | 48 | 0 | 0 | 0 | 0 | 8 | 0 | 4
29814 | 67 | 63 | 4 | 7000 | 7000 | 12379 | 1.46 | 0.5 | 0.56 | 0.02 | 0.01 | 0 | 10.85 | 0.67 | 0.67 | 0 | 0.04 | 0 | 0 | 83.85 | 43238.75 | 43238.71 | 43238.61 | 43238.7 | 43238.76 | 3479 | 499.07 | 6932 | 4779 | 5504 | 4949 | -2.73 | 3.44 | 0.78 | -1.31 | 27.82 | 4.8 | 5.21 | 28.21 | #DIV/0! | #DIV/0! | -380.59 | -168.93 | -958.08 | 0.59 | 0.538164 | 1.504735 | 0.366038 | 84.50425 | 11.29637 | 0.655708 | 0.019555 | 0.007846 | 0.025487 | 0.171639 | 0.677017 | 0.028871 | 0.0419 | 0.057214 | 0.012755 | 0 | 0.004006 | 0 | 0.000195 | 0.025107 | 0.006904 | 0.002 | 0.002 | 0.000273 | 0 | 0.02 | 0.024207 | 0 | 0.00776 | 0 | 0 | 1 | 0 | 50 | 0 | 8 | 0 | 0 | 0 | 0 | 4
29862 | 26 | 22 | 4 | 7001 | 7001 | 12379 | 1.47 | 0.48 | 0.53 | 0.02 | 0.01 | 0 | 11.07 | 0.67 | 0.67 | 0 | 0.02 | 0 | 0 | 83.7 | 43245.36 | 43245.31 | 43245.21 | 43245.3 | 43245.36 | 3517 | 518.58 | 6919 | 4637 | 5591 | 4892 | 0.1 | -4.35 | -5.51 | -0.47 | 31.73 | 10.81 | 14.64 | 28.76 | #DIV/0! | #DIV/0! | -740.56 | -109.2 | -844.77 | 0.29 | 0.479182 | 1.501 | 0.331455 | 84.603207 | 11.206606 | 0.709873 | 0.018723 | 0.00812 | 0.026103 | 0.180094 | 0.712635 | 0.028616 | 0.028501 | 0.062354 | 0.008225 | 0 | 0.003063 | 0 | 0.00023 | 0.025341 | 0.007123 | 0.002 | 0.002 | 0.000225 | 0 | 0.02 | 0.027479 | 0 | 0.007848 | 0 | 0 | 0 | 0 | 18 | 0 | 0 | 0 | 0 | 1 | 0 | 3
29868 | 61 | 57 | 4 | 6990 | 6990 | 12379 | 1.46 | 0.48 | 0.53 | 0.02 | 0.01 | 0 | 11.05 | 0.67 | 0.67 | 0 | 0.02 | 0 | 0 | 83.57 | 43245.74 | 43245.69 | 43245.6 | 43245.68 | 43245.74 | 3497 | 523.11 | 6771 | 4619 | 5385 | 4788 | -0.54 | -4.63 | 7.05 | -0.08 | 35.96 | 10.46 | 9.96 | 19.96 | #DIV/0! | #DIV/0! | -764.34 | -166.54 | -1403.84 | 0.3 | 0.479557 | 1.485939 | 0.314182 | 84.59462 | 11.281813 | 0.707047 | 0.02018 | 0.009379 | 0.02631 | 0.203101 | 0.631654 | 0.036945 | 0.042598 | 0.064435 | 0.0098 | 0 | 0.003199 | 0 | 0.000285 | 0.025707 | 0.007003 | 0.002 | 0.002 | 0.000315 | 0 | 0.02 | 0.023814 | 0 | 0.008118 | 0 | 0 | 1 | 0 | 42 | 0 | 0 | 0 | 0 | 10 | 0 | 4
29969 | 74 | 70 | 4 | 7020 | 7020 | 12379 | 1.44 | 0.5 | 0.56 | 0.02 | 0.01 | 0 | 10.88 | 0.67 | 0.69 | 0 | 0.01 | 0 | 0 | 84.11 | 43258.96 | 43258.92 | 43258.81 | 43258.9 | 43258.96 | 3465 | 515.4 | 7470 | 5037 | 6021 | 5177 | -2.43 | -2.98 | 3.49 | -1.54 | 37.55 | 9.64 | 11.41 | 34.17 | #DIV/0! | #DIV/0! | -1136.64 | -201.07 | #DIV/0! | 0.56 | 0.516041 | 1.481717 | 0.314733 | 84.554691 | 11.269041 | 0.696301 | 0.019759 | 0.00844 | 0.023651 | 0.17616 | 0.67735 | 0.030089 | 0.07549 | 0.053615 | 0.012952 | 0 | 0.00321 | 0 | 0.000234 | 0.024598 | 0.006362 | 0.002 | 0.002 | 0.000248 | 0 | 0.02 | 0.023041 | 0 | 0.008278 | 0 | 0 | 1 | 0 | 62 | 0 | 0 | 0 | 0 | 3 | 0 | 4
31520 | 25 | 21 | 4 | 6815 | 6815 | 12379 | 1.3 | 0.55 | 0.48 | 0.02 | 0.02 | 0 | 10.89 | 0.68 | 0.68 | 0 | 0.02 | 0 | 0 | 81.39 | 43449.54 | 43449.5 | 43449.44 | 43449.48 | 43449.54 | 3381 | 499.48 | 6986 | 4320 | 5492 | 4821 | 1.31 | -11.34 | 3.08 | -12 | 17.48 | 10.68 | 8.9 | 40.57 | #DIV/0! | #DIV/0! | -851.56 | -109.63 | -1096.66 | 0.4 | 0.445289 | 1.51116 | 0.469308 | 84.419182 | 11.190488 | 0.790198 | 0.022999 | 0.009423 | 0.031864 | 0.186751 | 0.69044 | 0.058175 | 0.004741 | 0.069843 | 0.005906 | 0 | 0.004016 | 0 | 0.000235 | 0.027147 | 0.0073 | 0.002 | 0.002 | 0.000365 | 0 | 0.02 | 0.024049 | 0 | 0.00712 | 0 | 0 | 0 | 0 | 19 | 0 | 0 | 0 | 0 | 0 | 0 | 2
31640 | 15 | 11 | 4 | 6836 | 6836 | 12379 | 1.34 | 0.49 | 0.49 | 0.02 | 0.02 | 0 | 10.88 | 0.68 | 0.66 | 0 | 0.02 | 0 | 0 | 81.71 | 43473.17 | 43473.13 | 43473.07 | 43473.11 | 43473.17 | 3379 | 499.56 | 6814 | 4320 | 5395 | 4487 | -0.24 | -1.77 | -1.86 | -8.43 | 23.72 | 10.21 | 17.25 | 23.5 | #DIV/0! | #DIV/0! | -828.36 | -234.94 | #DIV/0! | 0.51 | 0.460905 | 1.511154 | 0.386077 | 84.400349 | 11.325286 | 0.717358 | 0.021119 | 0.013589 | 0.028037 | 0.211516 | 0.697381 | 0.044859 | 0.003484 | 0.069306 | 0.014351 | 0 | 0.003646 | 0 | 0.000171 | 0.023082 | 0.007515 | 0.002 | 0.002 | 0.000357 | 0 | 0.02 | 0.029688 | 0 | 0.006769 | 0 | 0 | 1 | 0 | 0 | 0 | 2 | 0 | 0 | 5 | 0 | 3
31681 | 19 | 15 | 4 | 6757 | 6757 | 12379 | 1.39 | 0.54 | 0.57 | 0.02 | 0.02 | 0 | 10.94 | 0.67 | 0.69 | 0 | 0.03 | 0.01 | 0 | 80.34 | 43476.2 | 43476.16 | 43476.1 | 43476.14 | 43476.2 | 3639 | 547.96 | 7156 | 4620 | 5699 | 5099 | -1.09 | -0.54 | 5.26 | -5.04 | 15.85 | 21.02 | 1.5 | 40.68 | #DIV/0! | #DIV/0! | -528.12 | -30.15 | #DIV/0! | 0.41 | 0.476662 | 1.528097 | 0.476819 | 84.035743 | 11.612562 | 0.70657 | 0.022115 | 0.010361 | 0.027513 | 0.195212 | 0.689307 | 0.04423 | 0.004338 | 0.069225 | 0.008032 | 0 | 0.00433 | 0 | 0.000199 | 0.025437 | 0.007105 | 0.002 | 0.002 | 0.000337 | 0 | 0.02 | 0.024974 | 0 | 0.006834 | 0 | 0 | 0 | 0 | 0 | 0 | 3 | 10 | 0 | 0 | 0 | 2
31837 | 50 | 46 | 4 | 6995 | 6995 | 12379 | 1.32 | 0.53 | 0.48 | 0.02 | 0.01 | 0 | 10.85 | 0.67 | 0.69 | 0 | 0.06 | 0.01 | 0 | 83.91 | 43493.68 | 43493.64 | 43493.58 | 43493.62 | 43493.68 | 3645 | 541.28 | 7043 | 5156 | 5600 | 4646 | -0.53 | -3.49 | 3.6 | -10.24 | 13.76 | 10.78 | 5.69 | -12.14 | #DIV/0! | #DIV/0! | -176.4 | -18.21 | #DIV/0! | 0.48 | 0.436196 | 1.479216 | 0.465742 | 84.724079 | 11.069037 | 0.705477 | 0.01973 | 0.012574 | 0.02788 | 0.179292 | 0.675763 | 0.03933 | 0.004466 | 0.061756 | 0.006261 | 0 | 0.003239 | 0 | 0.000183 | 0.023777 | 0.007053 | 0.002 | 0.002 | 0.00021 | 0 | 0.02 | 0.027797 | 0 | 0.00694 | 0 | 0 | 1 | 0 | 38 | 0 | 3 | 0 | 0 | 0 | 0 | 4
31896 | 70 | 66 | 4 | 7012 | 7012 | 12379 | 1.41 | 0.59 | 0.48 | 0.03 | 0.02 | 0 | 10.86 | 0.67 | 0.69 | 0 | 0 | 0 | 0 | 84.06 | 43497.91 | 43497.87 | 43497.81 | 43497.85 | 43497.92 | 3601 | 522.11 | 7194 | 4919 | 5823 | 5150 | -1.57 | -2.09 | 8.74 | -4.65 | 14.87 | 9.02 | 13.62 | 0.88 | #DIV/0! | #DIV/0! | #DIV/0! | -154.78 | #DIV/0! | 0.59 | 0.445666 | 1.489885 | 0.506367 | 84.575031 | 11.163278 | 0.694768 | 0.02241 | 0.016743 | 0.028325 | 0.188739 | 0.637048 | 0.052408 | 0.004163 | 0.067493 | 0.008884 | 0 | 0.003718 | 0 | 0.000205 | 0.027755 | 0.007314 | 0.002 | 0.002 | 0.000226 | 0 | 0.02 | 0.029039 | 0 | 0.006535 | 0 | 0 | 1 | 0 | 45 | 0 | 0 | 10 | 0 | 6 | 0 | 4
34407 | 11.9 | 7.9 | 4 | 6304 | 6304 | 12379 | 1.2 | 0.46 | 0.43 | 0.02 | 0.01 | 0 | 9.94 | 0.6 | 0.61 | 0 | 0 | 0 | 0 | 75.54 | 43791.88 | 43791.84 | 43791.78 | 43791.82 | 43791.89 | 3694 | 521.53 | 7749 | 5339 | 6017 | 5597 | -4.26 | -2.14 | 2.57 | -12.54 | 29.32 | 19.63 | 23.39 | 2.83 | #DIV/0! | #DIV/0! | #DIV/0! | -165 | 48.44 | 0.87 | 0.39 | 1.52 | 0.368 | 84.3 | 11.67 | 0.692 | 0.0189 | 0.0145 | 0.0221 | 0.179 | 0.67 | 0.0363 | 0.0015 | 0.0526 | 0.0128 | 0.0002 | 0.0025 | 0.00067 | 0.0001 | 0.001 | 0.0051 | 0.0003 | 0.001 | 0.0008 | 0.0073 | 0.001 | 0.0311 | 0.0016 | 0.001 | 0.00078 | 0.002 | 1 | 0 | 0 | 0 | 0 | 0 | 0 | 2.9 | 0 | 4
36078 | 41 | 37 | 4 | 6696 | 6696 | 12379 | 1.4 | 0.43 | 0.49 | 0.02 | 0.01 | 0 | 10.58 | 0.64 | 0.66 | 0 | 0.02 | 0.01 | 0 | 80.07 | 44025.14 | 44025.1 | 44025 | 44025.08 | 44025.15 | 3339 | 486.52 | 7708 | 4332 | 5814 | 4744 | -1.37 | -4.05 | 1.34 | -3.13 | 31.05 | 18.78 | 22.96 | 45.87 | #DIV/0! | #DIV/0! | -599.4 | -148.56 | 34.24 | 0.43 | 0.42 | 1.53 | 0.316 | 84.5 | 11.37 | 0.708 | 0.0183 | 0.0079 | 0.0227 | 0.176 | 0.694 | 0.0698 | 0.0022 | 0.0508 | 0.0147 | 0.0002 | 0.0027 | 0.00068 | 0.0001 | 0.001 | 0.0043 | 0.0003 | 0.001 | 0.00076 | 0.0074 | 0.001 | 0.0271 | 0.0022 | 0.0014 | 0.00057 | 0.009 | 1 | 0 | 33 | 0 | 0 | 0 | 0 | 0 | 0 | 3
V29010 | 66 | 62 | 4 | 7000 | 7000 | 12379 | 1.44 | 0.48 | 0.51 | 0.02 | 0.01 | 0 | 10.83 | 0.63 | 0.67 | 0 | 0.03 | 0 | 0 | 84 | 43148.2 | 43148.15 | 43148.1 | 43148.14 | 43148.2 | 3601 | 534.03 | 7973 | 5008 | 5325 | 4614 | 0.06 | -9.3 | 0.26 | -3.2 | 28.88 | 7.79 | 9.64 | 58.65 | #DIV/0! | #DIV/0! | -596.67 | -202.28 | #DIV/0! | 0.46 | 0.476473 | 1.508593 | 0.348322 | 84.776168 | 10.971876 | 0.697803 | 0.022498 | 0.005924 | 0.026821 | 0.199048 | 0.67647 | 0.063912 | 0.046325 | 0.076781 | 0.009878 | 0 | 0.003806 | 0 | 0.000238 | 0.023767 | 0.007868 | 0.002 | 0.002 | 0.000203 | 0 | 0.02 | 0.026496 | 0 | 0.006729 | 0 | 0 | 5 | 0 | 53 | 0 | 4 | 0 | 0 | 0 | 0 | 0
V29950 | 59 | 55 | 4 | 6998 | 6998 | 12379 | 1.49 | 0.52 | 0.4 | 0.02 | 0.01 | 0 | 10.85 | 0.69 | 0.66 | 0 | 0.05 | 0 | 0 | 83.91 | 43257.65 | 43257.61 | 43257.51 | 43257.59 | 43257.66 | 3996 | 575.05 | 8716 | 5354 | 5590 | 4779 | -2.66 | -0.21 | 2.87 | 1.36 | 31.61 | 4.03 | 21.14 | 47.35 | #DIV/0! | #DIV/0! | -314.15 | -462.88 | -4386.83 | 0.62 | 0.391597 | 1.493 | 0.359736 | 84.570904 | 11.292676 | 0.699527 | 0.019474 | 0.006896 | 0.028705 | 0.192341 | 0.652679 | 0.065523 | 0.068091 | 0.058072 | 0.010195 | 0 | 0.002978 | 0 | 0.00026 | 0.024085 | 0.006846 | 0.002 | 0.002 | 0.0002 | 0 | 0.02 | 0.024336 | 0 | 0.007877 | 0 | 0 | 5 | 0 | 40 | 0 | 0 | 0 | 0 | 6 | 0 | 4
V31272 | 84 | 80 | 4 | 7000 | 7000 | 12379 | 1.53 | 0.42 | 0.35 | 0.03 | 0.01 | 0 | 10.85 | 0.7 | 0.7 | 0 | 0 | 0 | 0 | 84.04 | 43420.49 | 43420.45 | 43420.39 | 43420.44 | 43420.5 | 3906 | 564.94 | 8572 | 5160 | 5539 | 4933 | 0.37 | -3.73 | 3.28 | 5.43 | 24.3 | -7.67 | 7.4 | 16.11 | #DIV/0! | #DIV/0! | #DIV/0! | #DIV/0! | #DIV/0! | 0.41 | 0.376842 | 1.465825 | 0.325494 | 84.858007 | 10.959321 | 0.736514 | 0.025928 | 0.012584 | 0.035054 | 0.239495 | 0.686694 | 0.090039 | 0.002806 | 0.08324 | 0.008128 | 0 | 0.002797 | 0 | 0.000413 | 0.01899 | 0.007899 | 0.002 | 0.002 | 0.000363 | 0 | 0.02 | 0.032963 | 0 | 0.006606 | 0 | 0 | 7 | 0 | 56 | 0 | 0 | 13 | 0 | 0 | 0 | 4
V23223 | 57 | 53 | 4 | 7002 | 7002 | 12343 | 0.37 | 0.69 | 0.36 | 0.02 | 0.01 | 0 | 4.75 | 1.17 | 0.44 | 0 | 0.19 | 0 | 0 | 90.67 | 42447.61 | 42447.56 | 42447.5 | 42447.55 | 42447.62 | 3672 | 526.45 | 11481 | 5098 | 6076 | 4923 | 0.8 | -3.99 | 19.86 | 9.02 | -30.04 | 25.2 | 2.19 | 58.43 | #DIV/0! | #DIV/0! | 23.08 | #DIV/0! | #DIV/0! | 0.21 | 0.272516 | 0.337177 | 0.909005 | 91.709703 | 4.774435 | 1.238322 | 0.017189 | 0.00222 | 0.018077 | 0.148569 | 0.356065 | 0.027303 | 0.040442 | 0.064819 | 0.004 | 0 | 0.002045 | 0 | 0.000188 | 0.016255 | 0.006693 | 0.002 | 0.002 | 0.001641 | 0 | 0.02 | 0.021689 | 0 | 0.007649 | 0 | 0 | 9 | 10 | 13 | 2 | 0 | 15 | 0 | 0 | 0 | 4
V23728 | 23 | 19 | 4 | 7145 | 7145 | 12343 | 0.37 | 0.73 | 0.34 | 0.02 | 0.01 | 0 | 4.88 | 1.2 | 0.47 | 0 | 0.1 | 0 | 0 | 92.55 | 42510.74 | 42510.7 | 42510.6 | 42510.68 | 42510.74 | 3775 | 553.44 | 8973 | 5217 | 5743 | 4973 | -0.67 | 0.53 | 13.23 | 2.04 | -22.26 | 24.28 | 24.31 | 57.13 | #DIV/0! | #DIV/0! | -29.85 | #DIV/0! | #DIV/0! | 0.26 | 0.252551 | 0.364345 | 0.883951 | 91.686669 | 4.879778 | 1.19036 | 0.014899 | 0.004397 | 0.016901 | 0.127218 | 0.40782 | 0.020764 | 0.009604 | 0.061223 | 0.004 | 0 | 0.001618 | 0 | 0.000149 | 0.017482 | 0.007292 | 0.002 | 0.002 | 0.001817 | 0 | 0.02 | 0.015363 | 0 | 0.007798 | 0 | 0 | 9 | 0 | 0 | 3 | 5 | 0 | 0 | 0 | 0 | 2
v24116 | 33 | 29 | 4 | 7077 | 7077 | 12343 | 0.37 | 0.73 | 0.35 | 0.02 | 0.01 | 0 | 4.83 | 1.19 | 0.44 | 0 | 0.1 | 0 | 0 | 91.67 | 42552.85 | 42552.81 | 42552.71 | 42552.79 | 42552.86 | 4132 | 589.36 | 9703 | 5638 | 6111 | 5244 | -0.93 | -2.01 | 21.22 | 1.58 | -8.78 | 26.87 | 31.97 | 73.89 | #DIV/0! | #DIV/0! | -30.5 | #DIV/0! | #DIV/0! | 0.15 | 0.257087 | 0.366118 | 0.800997 | 91.793116 | 4.887591 | 1.215682 | 0.0148 | 0.002908 | 0.016019 | 0.13005 | 0.350895 | 0.027274 | 0.002727 | 0.060146 | 0.004 | 0 | 0.001907 | 0 | 0.000137 | 0.01397 | 0.006387 | 0.002 | 0.002 | 0.001752 | 0 | 0.02 | 0.016342 | 0 | 0.006096 | 0 | 0 | 9 | 0 | 0 | 3 | 0 | 10 | 0 | 5 | 0 | 2
V24848 | 37 | 33 | 4 | 6990 | 6990 | 12343 | 0.36 | 0.74 | 0.35 | 0.02 | 0.01 | 0 | 4.77 | 1.18 | 0.45 | 0 | 0.18 | 0 | 0 | 90.44 | 42662.29 | 42662.25 | 42662.15 | 42662.24 | 42662.3 | 4003 | 587.98 | 8403 | 5252 | 5398 | 4785 | 0.04 | 2.98 | 22.76 | 4.52 | -15.06 | 13.41 | 18.84 | 61.84 | #DIV/0! | #DIV/0! | 26.93 | #DIV/0! | #DIV/0! | 0.13 | 0.309211 | 0.352989 | 0.862424 | 91.710252 | 4.837692 | 1.1603 | 0.01483 | 0.00236 | 0.014833 | 0.130808 | 0.353919 | 0.022345 | 0.082425 | 0.071525 | 0.004 | 0 | 0.00219 | 0 | 0.000205 | 0.015273 | 0.007479 | 0.002 | 0.002 | 0.001428 | 0 | 0.02 | 0.012252 | 0 | 0.007259 | 0 | 0 | 9 | 0 | 7.5 | 0 | 9.5 | 4 | 0 | 0 | 0 | 3
V24980 | 45.5 | 41.5 | 4 | 6989 | 6989 | 12343 | 0.36 | 0.77 | 0.35 | 0.02 | 0.01 | 0 | 4.75 | 1.18 | 0.46 | 0 | 0.11 | 0 | 0 | 90.48 | 42678.44 | 42678.4 | 42678.34 | 42678.38 | 42678.45 | 3990 | 571.96 | 9650 | 5651 | 6111 | 4989 | -0.93 | -1.44 | 16.56 | -1.28 | 18.49 | 10.54 | 24.67 | 81.53 | #DIV/0! | #DIV/0! | -29.4 | #DIV/0! | #DIV/0! | 0.08 | 0.313986 | 0.37496 | 0.634334 | 91.802178 | 4.865077 | 1.217521 | 0.015884 | 0.001983 | 0.01571 | 0.138859 | 0.386827 | 0.020587 | 0.063098 | 0.076184 | 0.004 | 0 | 0.001783 | 0 | 0.00014 | 0.014719 | 0.006657 | 0.002 | 0.002 | 0.001585 | 0 | 0.02 | 0.014652 | 0 | 0.005277 | 0 | 0 | 9 | 0 | 4 | 0 | 0 | 26.5 | 0 | 0 | 0 | 2
V29643 | 23 | 19 | 4 | 6888 | 6888 | 12343 | 0.33 | 0.6 | 0.32 | 0.02 | 0.01 | 0 | 4.63 | 1.17 | 0.42 | 0 | 0.07 | 0 | 0 | 89.48 | 43216.48 | 43216.44 | 43216.34 | 43216.42 | 43216.49 | 4085 | 588.96 | 9294 | 5744 | 5963 | 5003 | -0.82 | 2.05 | 15.27 | -10.56 | -59.13 | -3.09 | 14.43 | 53.69 | #DIV/0! | #DIV/0! | -109.26 | #DIV/0! | #DIV/0! | 0.75 | 0.34364 | 0.376436 | 0.979017 | 91.511142 | 4.808218 | 1.181838 | 0.016392 | 0.004639 | 0.016535 | 0.151911 | 0.36833 | 0.015674 | 0.085147 | 0.059541 | 0.004 | 0 | 0.003039 | 0 | 0.000176 | 0.018668 | 0.006839 | 0.002 | 0.002 | 0.000946 | 0 | 0.02 | 0.014939 | 0 | 0.008933 | 0 | 0 | 7 | 2 | 0 | 0 | 6 | 0 | 0 | 4 | 0 | 0
V30253 | 44 | 40 | 4 | 6994 | 6994 | 12343 | 0.33 | 0.73 | 0.35 | 0.02 | 0.01 | 0 | 4.67 | 1.18 | 0.44 | 0 | 0.05 | 0 | 0 | 90.76 | 43286.98 | 43286.94 | 43286.84 | 43286.93 | 43286.99 | 3928 | 566.57 | 8993 | 5328 | 5587 | 4827 | -1.59 | 2.92 | 16.06 | -6.91 | -5.61 | 17.91 | 28.56 | 80.09 | #DIV/0! | #DIV/0! | -222.74 | #DIV/0! | #DIV/0! | 0.34 | 0.291798 | 0.352809 | 0.783661 | 91.784618 | 4.818861 | 1.16354 | 0.015812 | 0.002784 | 0.024608 | 0.173045 | 0.37565 | 0.024055 | 0.041097 | 0.064699 | 0.004 | 0 | 0.001721 | 0 | 0.000379 | 0.020922 | 0.006711 | 0.002 | 0.002 | 0.000925 | 0 | 0.02 | 0.015199 | 0 | 0.009105 | 0 | 0 | 7 | 0 | 6 | 0 | 8 | 13 | 0 | 4 | 0 | 2
V31813 | 59 | 55 | 4 | 7006 | 7006 | 12343 | 0.33 | 0.76 | 0.38 | 0.02 | 0.01 | 0 | 4.7 | 1.19 | 0.45 | 0 | 0.19 | 0 | 0 | 90.7 | 43490.2 | 43490.16 | 43490.1 | 43490.14 | 43490.21 | 4022 | 581.3 | 9009 | 5783 | 5911 | 5112 | -0.23 | -0.77 | 29.9 | 3.9 | -7.73 | 29.77 | 37.92 | 68.24 | #DIV/0! | #DIV/0! | 34.82 | #DIV/0! | #DIV/0! | -0.11 | 0.268044 | 0.317491 | 0.826649 | 91.970396 | 4.773179 | 1.215982 | 0.013697 | 0.003344 | 0.014693 | 0.12373 | 0.31936 | 0.01342 | 0.001729 | 0.062555 | 0.004 | 0 | 0.001892 | 0 | 0.000329 | 0.015581 | 0.006166 | 0.002 | 0.002 | 0.000808 | 0 | 0.02 | 0.015685 | 0 | 0.007271 | 0 | 0 | 5 | 0 | 11 | 6 | 0 | 19 | 10 | 0 | 0 | 4
V23997 | 88.08 | 84 | 4.08 | 7066 | 7066 | 13343 | 0.82 | 0.29 | 0.35 | 0.02 | 0.01 | 0.54 | 3.82 | 4.72 | 1.76 | 5.8 | 0.1 | 0 | 0 | 81.35 | 42542.21 | 42542.17 | 42542.06 | 42542.14 | 42542.21 | 3529 | 496.97 | 8972 | 4799 | 5982 | 5264 | -2.77 | 1.72 | 5.02 | -8.08 | -10.43 | 14.07 | -24.21 | -31.14 | 16.9 | -0.86 | -126.15 | -5359.19 | #DIV/0! | 0.4 | 0.297754 | 0.889959 | 0.32341 | 81.375923 | 3.938283 | 4.654389 | 0.029049 | 0.014035 | 0.447813 | 0.221795 | 1.680751 | 5.873287 | 0.030701 | 0.123561 | 0.015452 | 0 | 0.003359 | 0 | 0.000135 | 0.011007 | 0.010849 | 0.003874 | 0.004097 | 0.004655 | 0 | 0.02 | 0.023861 | 0 | 0.002 | 0 | 0 | 5 | 0 | 18 | 0 | 25 | 4 | 0 | 6 | 26 | 0
V32986 | 82.6 | 78.5 | 4.1 | 6686 | 6686 | 12343 | 0.31 | 0.68 | 0.37 | 0.02 | 0.01 | 0 | 4.49 | 1.14 | 0.45 | 0 | 0.13 | 0 | 0 | 86.62 | 43614.6 | 43614.56 | 43614.45 | 43614.54 | 43614.61 | 3906 | 584.91 | 9722 | 5699 | 6672 | 4930 | 0.42 | 0.93 | 25.96 | -4.19 | -17.19 | 17.42 | 25.85 | 61.66 | #DIV/0! | #DIV/0! | 5 | #DIV/0! | #DIV/0! | 0.08 | 0.320082 | 0.345233 | 0.843658 | 91.875002 | 4.749219 | 1.194939 | 0.01467 | 0.00311 | 0.017228 | 0.129783 | 0.353466 | 0.020137 | 0.001845 | 0.064167 | 0.004 | 0 | 0.002173 | 0 | 0.000137 | 0.017929 | 0.006982 | 0.002 | 0.002 | 0.000769 | 0 | 0.02 | 0.003861 | 0 | 0.007612 | 0 | 0 | 7 | 30 | 13 | 0.8 | 0 | 22.2 | 0 | 4.1 | 0 | 1.4
V32857 | 23.4 | 19.3 | 4.1 | 6997 | 6997 | 13343 | 0.87 | 0.3 | 0.33 | 0.03 | 0.01 | 0.6 | 3.88 | 4.69 | 1.71 | 5.86 | 0.08 | 0 | 0 | 80.24 | 43600.92 | 43600.88 | 43600.78 | 43600.86 | 43600.93 | 3680 | 529.04 | 8570 | 5291 | 5925 | 5244 | 2.38 | 0.31 | 2.73 | 0.36 | 23.68 | 17.01 | -3.06 | 15.33 | 17.1 | 0.56 | -175.57 | -2514.78 | #DIV/0! | -0.03 | 0.277666 | 0.876308 | 0.232953 | 81.411145 | 3.842928 | 4.738046 | 0.026829 | 0.009658 | 0.503305 | 0.228054 | 1.687259 | 5.912515 | 0.0005 | 0.128344 | 0.022422 | 0 | 0.003182 | 0 | 0.000183 | 0.015469 | 0.010812 | 0.004634 | 0.009604 | 0.004735 | 0 | 0.02 | 0.031451 | 0 | 0.002 | 0 | 0 | 5 | 0 | 0 | 0 | 0.7 | 0 | 0 | 3.3 | 6.2 | 4.1
32887 | 45.2 | 40.9 | 4.3 | 6739 | 6739 | 12379 | 1.28 | 0.48 | 0.42 | 0.02 | 0.01 | 0 | 10.46 | 0.65 | 0.67 | 0 | 0.02 | 0.01 | 0 | 80.93 | 43603.15 | 43603.1 | 43603 | 43603.08 | 43603.15 | 3334 | 500.08 | 7115 | 4403 | 5655 | 4783 | -5.56 | -1.09 | 9.33 | -11.19 | 12.06 | 9.81 | 15.65 | -12.74 | #DIV/0! | #DIV/0! | -708.83 | -216.91 | -265.35 | 1.17 | 0.4013 | 1.495769 | 0.444805 | 84.232509 | 11.624864 | 0.689611 | 0.020057 | 0.015191 | 0.025514 | 0.183033 | 0.641791 | 0.035164 | 0.004554 | 0.058808 | 0.024783 | 0 | 0.004605 | 0 | 0.000279 | 0.031331 | 0.007167 | 0.002 | 0.002 | 0.000254 | 0 | 0.02 | 0.026539 | 0 | 0.008071 | 0 | 0 | 1 | 0 | 30 | 0 | 0 | 0 | 0 | 5.6 | 0 | 4.3
34862 | 32.8 | 28.4 | 4.4 | 6220 | 6220 | 12379 | 1.31 | 0.43 | 0.4 | 0.02 | 0.01 | 0 | 9.85 | 0.6 | 0.63 | 0 | 0.04 | 0 | 0 | 74.34 | 43854.74 | 43854.69 | 43854.64 | 43854.68 | 43854.74 | 3271 | 492.4 | 6401 | 3998 | 4967 | 4606 | -4.01 | -2.21 | 7.16 | -1.38 | 33.03 | 10.27 | 22.47 | 24.99 | #DIV/0! | #DIV/0! | -326.51 | -263.16 | -18.7 | 0.62 | 0.41 | 1.52 | 0.331 | 84.3 | 11.69 | 0.694 | 0.0188 | 0.0107 | 0.0243 | 0.18 | 0.665 | 0.0658 | 0.003 | 0.0525 | 0.0141 | 0.0002 | 0.0025 | 0.00064 | 0.0001 | 0.001 | 0.0062 | 0.0003 | 0.0016 | 0.0009 | 0.0075 | 0.001 | 0.0262 | 0.0018 | 0.001 | 0.00079 | 0.0045 | 1 | 0 | 20 | 0 | 0 | 0 | 0 | 3 | 0 | 4.4
V32572 | 45.2 | 40.8 | 4.4 | 6982 | 6982 | 12343 | 0.33 | 0.72 | 0.35 | 0.02 | 0.01 | 0 | 4.69 | 1.18 | 0.44 | 0 | 0.07 | 0 | 0 | 90.57 | 43567.02 | 43566.98 | 43566.88 | 43566.96 | 43567.03 | 4167 | 598.02 | 9664 | 5898 | 6166 | 5133 | -1.05 | 0.62 | 21.15 | -1.61 | -24.75 | 4.92 | 31.96 | 62.95 | #DIV/0! | #DIV/0! | -121.18 | #DIV/0! | #DIV/0! | 0.43 | 0.340414 | 0.336397 | 0.907355 | 91.668765 | 4.812727 | 1.192188 | 0.014717 | 0.004231 | 0.017543 | 0.163369 | 0.353472 | 0.037398 | 0.002853 | 0.069553 | 0.004 | 0 | 0.003205 | 0 | 0.000227 | 0.018558 | 0.006933 | 0.002 | 0.002 | 0.00087 | 0 | 0.02 | 0.014039 | 0 | 0.007187 | 0 | 0 | 7 | 0 | 5.6 | 0 | 0 | 21.2 | 0 | 4.4 | 0 | 2.6
V32068 | 69.8 | 64.8 | 5 | 7033 | 7033 | 13343 | 0.87 | 0.31 | 0.37 | 0.03 | 0.01 | 0.47 | 3.76 | 4.72 | 1.73 | 5.9 | 0.05 | 0 | 0 | 80.88 | 43516.07 | 43516.03 | 43515.97 | 43516.01 | 43516.08 | 3580 | 511.58 | 8149 | 4558 | 5604 | 4931 | 0.4 | 1.69 | 4.03 | 2.4 | 44.3 | 29.86 | -2.2 | 39.07 | -2.92 | 1.14 | -362.18 | -910.11 | -24.35 | -0.11 | 0.260213 | 0.857761 | 0.174223 | 81.707541 | 3.783739 | 4.678799 | 0.026671 | 0.007694 | 0.484664 | 0.216861 | 1.676841 | 5.886525 | 0.00122 | 0.125732 | 0.015296 | 0 | 0.002906 | 0 | 0.000212 | 0.014969 | 0.011205 | 0.005583 | 0.008313 | 0.004491 | 0 | 0.02 | 0.026541 | 0 | 0.002 | 0 | 0 | 0 | 0 | 36.7 | 0 | 8.2 | 0 | 0 | 4.7 | 10.2 | 5
24482 | 42 | 37 | 5 | 7110 | 7110 | 13343 | 0.82 | 0.3 | 0.3 | 0.03 | 0.01 | 0.5 | 4.16 | 4.71 | 1.72 | 6.05 | 0.14 | 0 | 0 | 81.44 | 42619.93 | 42619.89 | 42619.79 | 42619.87 | 42619.93 | 3645 | 516.88 | 7137 | 4619 | 5418 | 4839 | 0.52 | 4.46 | 0.93 | -11.48 | -4.54 | 23.11 | -3.72 | 14.29 | 9.74 | -4.47 | -68.79 | #DIV/0! | #DIV/0! | 0.47 | 0.229331 | 0.909683 | 0.311097 | 80.911195 | 4.130834 | 4.492547 | 0.028321 | 0.009799 | 0.44896 | 0.242479 | 1.704497 | 6.313493 | 0.025733 | 0.129401 | 0.01331 | 0 | 0.003148 | 0 | 0.000188 | 0.018223 | 0.012425 | 0.004604 | 0.004271 | 0.004123 | 0 | 0.02 | 0.030338 | 0 | 0.002 | 0 | 0 | 1 | 0 | 0 | 0 | 28 | 5 | 0 | 0 | 0 | 3
25372 | 73.5 | 68.5 | 5 | 6901 | 6901 | 13343 | 0.75 | 0.39 | 0.29 | 0.02 | 0.01 | 0.52 | 3.81 | 4.57 | 1.67 | 5.73 | 0.12 | 0 | 0 | 79.36 | 42725.56 | 42725.52 | 42725.46 | 42725.5 | 42725.57 | 3621 | 506.08 | 7638 | 4736 | 5696 | 4932 | -1.9 | 1.97 | 4.21 | -12.25 | 14.98 | 11.57 | -2.61 | -13.09 | 14.62 | 0.73 | -88.21 | -8065.61 | #DIV/0! | 0.27 | 0.264229 | 0.870079 | 0.342622 | 81.396928 | 3.99278 | 4.602548 | 0.023137 | 0.011664 | 0.454478 | 0.225747 | 1.644384 | 5.846861 | 0.086125 | 0.132581 | 0.014199 | 0 | 0.003293 | 0 | 0.000178 | 0.011159 | 0.01138 | 0.004294 | 0.007952 | 0.003979 | 0 | 0.02 | 0.027401 | 0 | 0.002 | 0 | 0 | 1 | 0 | 0 | 0 | 37 | 2 | 0 | 10 | 13.5 | 5
V22378 | 74 | 69 | 5 | 7180 | 7180 | 13343 | 0.95 | 0.33 | 0.32 | 0.03 | 0.01 | 0.65 | 4.06 | 4.78 | 1.81 | 6.08 | 0.1 | 0 | 0 | 82.06 | 42347.76 | 42347.72 | 42347.65 | 42347.7 | 42347.76 | 3658 | 515.65 | 8642 | 5046 | 5926 | 5352 | 2.83 | 0.03 | 2.64 | 6.67 | 42.84 | 37.87 | -9.15 | 26.98 | 6.85 | 0.04 | -196.13 | #DIV/0! | #DIV/0! | -0.07 | 0.194116 | 0.873082 | 0.187989 | 81.163794 | 3.900247 | 4.724276 | 0.029504 | 0.009934 | 0.594318 | 0.280788 | 1.741189 | 6.010061 | 0.039007 | 0.143778 | 0.015427 | 0 | 0.002918 | 0 | 0.000205 | 0.012325 | 0.011651 | 0.005207 | 0.005661 | 0.004407 | 0 | 0.02 | 0.028115 | 0 | 0.002 | 0 | 0 | 10 | 0 | 4 | 0 | 20 | 0 | 0 | 5 | 30 | 0
V22422 | 71 | 66 | 5 | 6898 | 6898 | 13343 | 0.82 | 0.36 | 0.32 | 0.03 | 0.01 | 0.55 | 4.01 | 4.58 | 1.69 | 5.51 | 0.04 | 0 | 0 | 79.29 | 42352.96 | 42352.92 | 42352.85 | 42352.89 | 42352.96 | 3672 | 528.04 | 9663 | 5715 | 6352 | 5278 | 3.63 | 2.09 | 1.9 | -2.66 | 38.38 | 27.87 | -0.72 | 25.45 | 10.21 | -2.07 | -651.14 | #DIV/0! | #DIV/0! | 0.06 | 0.236835 | 0.868846 | 0.226213 | 81.531062 | 3.97466 | 4.608807 | 0.026325 | 0.009673 | 0.507652 | 0.28312 | 1.702454 | 5.787441 | 0.003278 | 0.135282 | 0.012463 | 0 | 0.002999 | 0 | 0.000138 | 0.011712 | 0.011107 | 0.005028 | 0.006546 | 0.004467 | 0 | 0.02 | 0.021891 | 0 | 0.002 | 0 | 0 | 5 | 0 | 10 | 0 | 20 | 0 | 0 | 0 | 25 | 6
V22781 | 99 | 94 | 5 | 6963 | 6963 | 13343 | 0.88 | 0.4 | 0.42 | 0.02 | 0.01 | 0.21 | 3.89 | 4.66 | 1.68 | 5.61 | 0 | 0 | 0 | 80.32 | 42402.31 | 42402.27 | 42402.21 | 42402.25 | 42402.32 | 3552 | 499.65 | 8199 | 4140 | 5497 | 4588 | 1.81 | 3.67 | 1.72 | 2.59 | 29.37 | 28.1 | 11.22 | 39.15 | -2.05 | 3.56 | #DIV/0! | -2594.05 | #DIV/0! | -0.37 | 0.30541 | 0.874914 | 0.287674 | 82.167438 | 3.894629 | 4.575779 | 0.021908 | 0.00861 | 0.222473 | 0.226368 | 1.684609 | 5.51294 | 0.021577 | 0.107582 | 0.012768 | 0 | 0.003098 | 0 | 0.00016 | 0.009131 | 0.012018 | 0.004663 | 0.004252 | 0.004128 | 0 | 0.02 | 0.015873 | 0 | 0.002 | 0 | 0 | 0 | 0 | 9 | 0 | 23 | 0 | 0 | 10 | 47 | 5
V22843 | 65 | 60 | 5 | 6966 | 6966 | 13343 | 0.89 | 0.34 | 0.45 | 0.02 | 0.01 | 0.22 | 3.81 | 4.61 | 1.68 | 5.62 | 0 | 0 | 0.01 | 80.48 | 42409 | 42408.96 | 42408.9 | 42408.94 | 42409.01 | 3821 | 543.6 | 8167 | 4999 | 5700 | 4790 | 1.25 | -1.13 | -1.07 | 3.47 | 31.01 | 17.91 | 4.76 | 13.77 | 16.3 | -4.44 | #DIV/0! | -818.77 | -205.84 | 0.49 | 0.376042 | 0.875608 | 0.238601 | 81.591168 | 3.837986 | 4.754399 | 0.021917 | 0.012396 | 0.187572 | 0.18692 | 1.726224 | 5.981351 | 0.026343 | 0.102433 | 0.011145 | 0 | 0.00254 | 0 | 0.000723 | 0.009548 | 0.008948 | 0.000696 | 0.004799 | 0.00048 | 0 | 0.001 | 0.022351 | 0 | 0.018809 | 0 | 0 | 0 | 0 | 11 | 0 | 10 | 0 | 0 | 9 | 25 | 5
V22912 | 98 | 93 | 5 | 7027 | 7027 | 13343 | 0.71 | 0.33 | 0.36 | 0.02 | 0.01 | 0.37 | 3.82 | 4.66 | 1.72 | 5.82 | 0.07 | 0 | 0.01 | 81.1 | 42416.15 | 42416.11 | 42416.04 | 42416.09 | 42416.15 | 3179 | 462.13 | 8617 | 4851 | 5992 | 5513 | -3.61 | 1.05 | 1.68 | -20.57 | 28.71 | 30.3 | -1.07 | -11.4 | 24.83 | -0.62 | -194 | #DIV/0! | -161.98 | 0.37 | 0.255237 | 0.866027 | 0.239847 | 81.604839 | 4.001701 | 4.661543 | 0.024973 | 0.009462 | 0.281814 | 0.20459 | 1.704541 | 5.919175 | 0.017448 | 0.107081 | 0.014243 | 0 | 0.002956 | 0 | 0.000176 | 0.013907 | 0.009955 | 0.005181 | 0.005046 | 0.004224 | 0 | 0.02 | 0.024034 | 0 | 0.002 | 0 | 0 | 0 | 0 | 1 | 0 | 47 | 0 | 0 | 5 | 34 | 6
V23057 | 126 | 121 | 5 | 6910 | 6910 | 13343 | 0.82 | 0.31 | 0.4 | 0.02 | 0.01 | 0.41 | 3.76 | 4.58 | 1.69 | 5.73 | 0.01 | 0 | 0 | 79.61 | 42431.18 | 42431.14 | 42431.08 | 42431.12 | 42431.19 | 3592 | 516.24 | 8325 | 4320 | 5912 | 4936 | -1.16 | 2.26 | 2.12 | -4.83 | 7.75 | 18.5 | 0.36 | 22.45 | 34.96 | 0.62 | -1156.54 | -1632.37 | -3243.95 | 0.11 | 0.332897 | 0.879844 | 0.295432 | 81.674826 | 3.907759 | 4.599922 | 0.022669 | 0.010765 | 0.273733 | 0.181843 | 1.696162 | 5.852145 | 0.0813 | 0.096857 | 0.014591 | 0 | 0.002939 | 0 | 0.000192 | 0.010151 | 0.0103 | 0.003789 | 0.007325 | 0.004635 | 0 | 0.02 | 0.017925 | 0 | 0.002 | 0 | 0 | 0 | 0 | 14 | 0 | 45 | 9 | 0 | 8 | 40 | 5
V23166 | 72 | 67 | 5 | 7143 | 7143 | 13343 | 0.76 | 0.32 | 0.41 | 0.02 | 0.01 | 0.38 | 3.84 | 4.72 | 1.75 | 5.85 | 0.01 | 0 | 0.01 | 82.55 | 42443.53 | 42443.49 | 42443.42 | 42443.46 | 42443.53 | 3833 | 542.92 | 9443 | 4919 | 6350 | 5360 | -2.68 | -0.65 | 1.98 | -17.74 | 22.49 | 27.97 | -14.77 | -19.63 | 39.12 | 0.6 | -1168.55 | -3542.54 | -464.61 | 0.34 | 0.293963 | 0.887218 | 0.24729 | 81.73719 | 3.921643 | 4.719893 | 0.024594 | 0.013127 | 0.232238 | 0.181145 | 1.703914 | 5.78122 | 0.048691 | 0.103952 | 0.018868 | 0 | 0.003058 | 0 | 0.000224 | 0.011641 | 0.009387 | 0.003683 | 0.005245 | 0.004486 | 0 | 0.02 | 0.025329 | 0 | 0.002 | 0 | 0 | 0 | 0 | 11 | 0 | 10 | 12 | 0 | 6 | 23 | 5
V23171 | 49 | 44 | 5 | 6802 | 6802 | 13343 | 0.72 | 0.3 | 0.39 | 0.02 | 0.01 | 0.37 | 3.68 | 4.52 | 1.66 | 5.64 | 0.03 | 0 | 0.01 | 78.5 | 42443.88 | 42443.83 | 42443.78 | 42443.82 | 42443.88 | 3549 | 500.92 | 9499 | 4684 | 5571 | 5015 | -6.47 | 2.85 | 2.37 | -20.04 | 12.54 | 22.01 | -3.65 | -16.43 | 46.29 | -0.72 | -562.57 | -3303.92 | 3.72 | 0.39 | 0.318504 | 0.89975 | 0.272687 | 81.590678 | 4.089419 | 4.57741 | 0.022144 | 0.012357 | 0.207422 | 0.179232 | 1.688896 | 5.928348 | 0.008323 | 0.098009 | 0.021018 | 0 | 0.003379 | 0 | 0.000176 | 0.012893 | 0.009313 | 0.003529 | 0.004967 | 0.004461 | 0 | 0.02 | 0.025085 | 0 | 0.002 | 0 | 0 | 5 | 0 | 0 | 0 | 19 | 9 | 0 | 7 | 0 | 4
V23345 | 99 | 94 | 5 | 7200 | 7200 | 13343 | 0.93 | 0.32 | 0.35 | 0.02 | 0.01 | 0.53 | 3.89 | 4.74 | 1.76 | 5.92 | 0.09 | 0 | 0 | 82.88 | 42465.51 | 42465.47 | 42465.37 | 42465.45 | 42465.51 | 3548 | 499.02 | 8374 | 4093 | 5648 | 5036 | -2.69 | 1.36 | 3.84 | 3.63 | -5.14 | 15.13 | -9.25 | -13.02 | 10.43 | 0.91 | -158.51 | -1833.06 | #DIV/0! | 0.24 | 0.294794 | 0.879902 | 0.33598 | 81.50121 | 3.941527 | 4.610015 | 0.026493 | 0.01444 | 0.467552 | 0.219288 | 1.665456 | 5.784549 | 0.038602 | 0.122515 | 0.017317 | 0 | 0.0033 | 0 | 0.000158 | 0.010451 | 0.010489 | 0.004049 | 0.006016 | 0.004748 | 0 | 0.02 | 0.01915 | 0 | 0.002 | 0 | 0 | 0 | 0 | 19 | 0 | 31 | 3 | 0 | 9 | 27 | 5
V23701 | 36 | 31 | 5 | 7085 | 7085 | 13343 | 0.88 | 0.28 | 0.27 | 0.03 | 0.01 | 0.58 | 3.98 | 4.68 | 1.74 | 5.65 | 0.1 | 0 | 0 | 81.64 | 42508.73 | 42508.69 | 42508.59 | 42508.67 | 42508.74 | 3496 | 512.16 | 8932 | 4919 | 6109 | 5396 | -0.05 | -0.02 | -3.97 | 0.16 | 0.3 | 19.82 | 4.27 | 7.15 | 2.41 | -3.79 | -142.5 | #DIV/0! | #DIV/0! | 0.78 | 0.220758 | 0.875131 | 0.281947 | 81.138164 | 3.985458 | 4.686536 | 0.024664 | 0.010261 | 0.565007 | 0.249651 | 1.808312 | 5.875497 | 0.042646 | 0.131551 | 0.015564 | 0 | 0.002909 | 0 | 0.000133 | 0.014788 | 0.01151 | 0.00453 | 0.004836 | 0.00468 | 0 | 0.02 | 0.023469 | 0 | 0.002 | 0 | 0 | 0 | 0 | 3 | 0 | 6 | 8 | 0 | 0 | 9 | 5
V23703 | 25 | 20 | 5 | 7100 | 7100 | 13343 | 0.88 | 0.28 | 0.28 | 0.03 | 0.01 | 0.58 | 3.98 | 4.69 | 1.74 | 5.68 | 0.1 | 0 | 0 | 81.79 | 42508.88 | 42508.83 | 42508.73 | 42508.81 | 42508.88 | 3114 | 450.78 | 8716 | 4706 | 6048 | 5333 | -0.77 | -1.75 | -6.55 | -2.35 | 5.29 | 17.81 | 11.3 | 19.42 | 20.61 | -4.08 | -135.27 | #DIV/0! | #DIV/0! | 0.83 | 0.226022 | 0.898495 | 0.267628 | 81.074433 | 4.012637 | 4.772808 | 0.022848 | 0.008891 | 0.460684 | 0.241239 | 1.856321 | 5.906028 | 0.019596 | 0.125806 | 0.015345 | 0 | 0.002794 | 0 | 0.000128 | 0.015736 | 0.011336 | 0.003823 | 0.005782 | 0.004547 | 0 | 0.02 | 0.025074 | 0 | 0.002 | 0 | 0 | 0 | 0 | 0 | 0 | 0 | 9 | 0 | 0 | 6 | 5
V23790 | 111 | 106 | 5 | 7090 | 7090 | 13343 | 0.83 | 0.32 | 0.33 | 0.03 | 0.01 | 0.51 | 3.98 | 4.7 | 1.74 | 5.85 | 0 | 0 | 0 | 81.61 | 42521.3 | 42521.26 | 42521.16 | 42521.24 | 42521.31 | 3629 | 507.06 | 8658 | 4620 | 6048 | 5024 | 5.83 | 5.1 | 1.99 | -4.31 | 21.58 | 28.24 | 6.43 | 24.14 | 20.05 | 0.1 | #DIV/0! | -5053.6 | #DIV/0! | -0.34 | 0.234912 | 0.868631 | 0.249692 | 81.97565 | 3.749239 | 4.466104 | 0.023947 | 0.009163 | 0.4053 | 0.220711 | 1.705413 | 5.848116 | 0.035866 | 0.113138 | 0.012357 | 0 | 0.002815 | 0 | 0.000209 | 0.012923 | 0.011349 | 0.004203 | 0.005159 | 0.004202 | 0 | 0.02 | 0.018899 | 0 | 0.002 | 0 | 0 | 0 | 0 | 32 | 0 | 34 | 12 | 0 | 6 | 17 | 5
V23792 | 63 | 58 | 5 | 7135 | 7135 | 13343 | 0.84 | 0.32 | 0.33 | 0.03 | 0.01 | 0.51 | 4 | 4.73 | 1.75 | 5.89 | 0 | 0 | 0 | 82.14 | 42521.45 | 42521.41 | 42521.3 | 42521.38 | 42521.46 | 3592 | 520.81 | 9395 | 5008 | 6673 | 6145 | 3.56 | -0.13 | 4.31 | -4.94 | 17.72 | 29.07 | 7.3 | 23.59 | 29.75 | -0.82 | #DIV/0! | -4973.78 | #DIV/0! | 0.1 | 0.232281 | 0.874171 | 0.261726 | 81.625074 | 3.833432 | 4.709457 | 0.02369 | 0.009203 | 0.356519 | 0.210686 | 1.664737 | 5.902839 | 0.086882 | 0.113911 | 0.0128 | 0 | 0.00294 | 0 | 0.000145 | 0.012703 | 0.011066 | 0.00434 | 0.006101 | 0.004396 | 0 | 0.02 | 0.018903 | 0 | 0.002 | 0 | 0 | 0 | 0 | 20 | 0 | 6 | 10 | 0 | 9 | 8 | 5
V23855 | 37 | 32 | 5 | 7091 | 7091 | 13343 | 0.85 | 0.32 | 0.4 | 0.02 | 0.01 | 0.47 | 3.84 | 4.7 | 1.73 | 5.85 | 0.07 | 0 | 0 | 81.65 | 42528.22 | 42528.18 | 42528.08 | 42528.16 | 42528.23 | 3463 | 490.44 | 8900 | 4319 | 5812 | 4700 | -0.43 | -1.65 | -1.27 | -2.82 | 17.04 | 27.3 | -5.41 | 14.71 | 43.14 | -4.73 | -181.43 | -803.14 | #DIV/0! | 0.48 | 0.290948 | 0.878326 | 0.262346 | 81.325025 | 3.863712 | 4.779475 | 0.024005 | 0.009809 | 0.267834 | 0.194078 | 1.757082 | 6.131138 | 0.007555 | 0.111619 | 0.012418 | 0 | 0.00308 | 0 | 0.000171 | 0.010898 | 0.010415 | 0.004363 | 0.004945 | 0.004341 | 0 | 0.02 | 0.024418 | 0 | 0.002 | 0 | 0 | 0 | 0 | 16 | 0 | 0 | 11 | 0 | 0 | 0 | 5
V23919 | 83 | 78 | 5 | 7088 | 7088 | 13343 | 0.8 | 0.33 | 0.36 | 0.03 | 0.01 | 0.45 | 3.88 | 4.79 | 1.84 | 5.8 | 0.08 | 0 | 0 | 81.51 | 42534.8 | 42534.75 | 42534.66 | 42534.74 | 42534.8 | 3817 | 532.65 | 8532 | 4616 | 5456 | 4726 | 0.48 | 2.48 | 6.2 | -9.49 | 19.41 | 16.21 | -1.41 | 11.38 | 35.98 | 2.37 | -139.33 | -2704.24 | #DIV/0! | -0.28 | 0.303504 | 0.878188 | 0.26347 | 81.843843 | 3.86531 | 4.674617 | 0.026329 | 0.008483 | 0.285879 | 0.194154 | 1.727348 | 5.673083 | 0.050612 | 0.109983 | 0.015034 | 0 | 0.003272 | 0 | 0.000198 | 0.008845 | 0.011238 | 0.003523 | 0.003095 | 0.004111 | 0 | 0.02 | 0.023882 | 0 | 0.002 | 0 | 0 | 0 | 0 | 18 | 0 | 11 | 10 | 0 | 3 | 31 | 5
v23994 | 63.5 | 58.5 | 5 | 7090 | 7090 | 13343 | 0.82 | 0.29 | 0.37 | 0.02 | 0.01 | 0.54 | 3.83 | 4.73 | 1.77 | 5.82 | 0.1 | 0 | 0 | 81.6 | 42542.01 | 42541.96 | 42541.86 | 42541.94 | 42542.01 | 3294 | 474.02 | 8732 | 4242 | 5776 | 4983 | -0.71 | 0.01 | 0.83 | -4.67 | 8.7 | 13.58 | -10.06 | 7.92 | 16.95 | -1.29 | -122.55 | -1655.96 | #DIV/0! | 0.38 | 0.323668 | 0.860829 | 0.267345 | 81.364213 | 3.858164 | 4.734472 | 0.025768 | 0.00987 | 0.448057 | 0.219728 | 1.755305 | 5.899704 | 0.013631 | 0.122352 | 0.01486 | 0 | 0.003216 | 0 | 0.00013 | 0.008172 | 0.011077 | 0.004168 | 0.003793 | 0.004163 | 0 | 0.02 | 0.025314 | 0 | 0.002 | 0 | 0 | 0 | 0 | 16 | 0 | 12 | 9 | 0 | 0 | 16.5 | 5
V24068 | 81 | 76 | 5 | 7149 | 7149 | 13343 | 0.79 | 0.33 | 0.31 | 0.03 | 0.01 | 0.5 | 4.01 | 4.76 | 1.82 | 5.79 | 0.16 | 0 | 0 | 82.22 | 42549.49 | 42549.45 | 42549.35 | 42549.43 | 42549.5 | 3655 | 514.86 | 8446 | 4500 | 5623 | 4835 | 1.08 | 1.09 | 4.15 | -12.04 | -1.31 | 11.93 | 8.75 | 3.85 | 20.71 | -0.88 | -49.96 | #DIV/0! | #DIV/0! | 0.2 | 0.271198 | 0.878645 | 0.336649 | 81.46112 | 3.936475 | 4.6729 | 0.025445 | 0.01198 | 0.393329 | 0.237498 | 1.730879 | 5.800794 | 0.013429 | 0.129281 | 0.013535 | 0 | 0.003352 | 0 | 0.000163 | 0.011746 | 0.011084 | 0.004442 | 0.004538 | 0.004453 | 0 | 0.02 | 0.025065 | 0 | 0.002 | 0 | 0 | 0 | 0 | 10 | 0 | 9 | 3 | 0 | 17 | 32 | 5
V24069 | 127 | 122 | 5 | 7115 | 7115 | 13343 | 0.79 | 0.33 | 0.31 | 0.03 | 0.01 | 0.5 | 3.99 | 4.74 | 1.81 | 5.76 | 0.16 | 0 | 0 | 81.83 | 42549.56 | 42549.51 | 42549.42 | 42549.5 | 42549.56 | 3557 | 495.4 | 8711 | 4199 | 5634 | 4613 | 0.43 | 2.16 | 8.51 | -10.5 | 4.88 | 18.15 | 4.71 | -39.21 | 6.43 | 2.9 | -44.14 | #DIV/0! | #DIV/0! | -0.16 | 0.252111 | 0.865745 | 0.316254 | 81.752511 | 3.961805 | 4.621343 | 0.026583 | 0.017353 | 0.463591 | 0.229411 | 1.651952 | 5.58179 | 0.034909 | 0.128155 | 0.012283 | 0 | 0.003195 | 0 | 0.000164 | 0.011581 | 0.010714 | 0.004422 | 0.003739 | 0.004568 | 0 | 0.02 | 0.023821 | 0 | 0.002 | 0 | 0 | 5 | 0 | 10 | 0 | 18 | 0 | 0 | 26 | 57 | 6
v24071 | 108 | 103 | 5 | 7106 | 7106 | 13343 | 0.74 | 0.32 | 0.36 | 0.03 | 0.01 | 0.43 | 3.85 | 4.73 | 1.79 | 5.76 | 0.13 | 0 | 0 | 81.97 | 42549.71 | 42549.67 | 42549.57 | 42549.65 | 42549.71 | 3543 | 494.14 | 8752 | 4440 | 5806 | 4948 | -0.86 | 4.85 | 4.45 | -10.83 | 5.69 | 16.38 | 0.75 | -20.87 | 12.38 | 0.75 | -76.72 | -3118.16 | #DIV/0! | -0.03 | 0.299684 | 0.822121 | 0.304535 | 81.893328 | 3.875719 | 4.496269 | 0.026542 | 0.014797 | 0.379347 | 0.230481 | 1.705072 | 5.712685 | 0.024881 | 0.120438 | 0.014945 | 0 | 0.003227 | 0 | 0.000147 | 0.008335 | 0.010878 | 0.004238 | 0.004089 | 0.004215 | 0 | 0.02 | 0.022027 | 0 | 0.002 | 0 | 0 | 5 | 0 | 20 | 0 | 35 | 6 | 0 | 0 | 29 | 8
V25041 | 57 | 52 | 5 | 7128 | 7128 | 13343 | 0.82 | 0.29 | 0.32 | 0.03 | 0.01 | 0.46 | 3.94 | 4.81 | 1.78 | 5.83 | 0.13 | 0 | 0 | 82.03 | 42689.63 | 42689.59 | 42689.54 | 42689.58 | 42689.64 | 3357 | 471.62 | 8327 | 4122 | 5320 | 4738 | 3.19 | 3.69 | 2.1 | -4.57 | -6.15 | 5.56 | -2.4 | -13.81 | 13.33 | -3.72 | -92.52 | -4084.61 | #DIV/0! | 0.35 | 0.297041 | 0.855369 | 0.302669 | 81.384067 | 3.797961 | 4.609656 | 0.02758 | 0.011708 | 0.393611 | 0.250375 | 1.73529 | 6.021831 | 0.061671 | 0.140187 | 0.013209 | 0 | 0.003345 | 0 | 0.00025 | 0.016126 | 0.012216 | 0.004482 | 0.004867 | 0.004508 | 0 | 0.02 | 0.029982 | 0 | 0.002 | 0 | 0 | 0 | 0 | 24 | 0 | 15 | 6 | 0 | 2 | 0 | 5
V27519 | 28 | 23 | 5 | 6759 | 6759 | 13343 | 0.86 | 0.35 | 0.32 | 0.03 | 0.01 | 0.54 | 4.05 | 4.46 | 1.72 | 5.57 | 0.06 | 0 | 0 | 77.26 | 42983.65 | 42983.61 | 42983.5 | 42983.59 | 42983.66 | 3512 | 540.72 | 9362 | 5534 | 6692 | 4856 | 1.95 | 0.38 | 0.35 | -2.7 | 31.61 | 26.67 | -9.93 | -32.01 | 25.15 | 2.22 | -270.07 | -623.58 | #DIV/0! | -0.13 | 0.247461 | 0.927908 | 0.249175 | 81.234033 | 4.172587 | 4.670009 | 0.028885 | 0.016269 | 0.421247 | 0.241184 | 1.798642 | 5.721593 | 0.039279 | 0.122636 | 0.013917 | 0 | 0.002695 | 0 | 0.000133 | 0.012374 | 0.011595 | 0.005093 | 0.008759 | 0.004303 | 0 | 0.02 | 0.028221 | 0 | 0.002 | 0 | 0 | 5 | 0 | 0 | 0 | 0 | 0 | 0 | 0 | 18 | 0
V27525 | 38 | 33 | 5 | 7002 | 7002 | 13343 | 0.82 | 0.39 | 0.32 | 0.03 | 0.01 | 0.43 | 3.95 | 4.69 | 1.83 | 5.62 | 0.14 | 0 | 0 | 80.42 | 42984.09 | 42984.04 | 42983.94 | 42984.03 | 42984.1 | 3689 | 540.12 | 8650 | 5072 | 6089 | 4877 | -2.8 | 1.42 | -1.62 | -2.39 | 25 | 21.15 | -8.33 | -36.36 | 15.01 | -1.94 | -66.09 | -717.19 | #DIV/0! | 0.54 | 0.257896 | 0.851262 | 0.29822 | 81.076562 | 4.117576 | 4.682787 | 0.028151 | 0.018839 | 0.37116 | 0.239854 | 1.884524 | 5.806587 | 0.107256 | 0.14432 | 0.014005 | 0 | 0.002716 | 0 | 0.000147 | 0.010279 | 0.011566 | 0.006722 | 0.010261 | 0.004226 | 0 | 0.02 | 0.033083 | 0 | 0.002 | 0 | 0 | 0 | 0 | 0 | 0 | 3 | 0 | 0 | 0 | 25 | 5
V27882 | 23.5 | 18.5 | 5 | 6598 | 6598 | 13343 | 0.83 | 0.31 | 0.3 | 0.03 | 0.02 | 0.54 | 3.71 | 4.33 | 1.62 | 5.54 | 0.17 | 0 | 0 | 75.57 | 43025.18 | 43025.14 | 43025.04 | 43025.13 | 43025.18 | 3276 | 519.92 | 7267 | 4259 | 4965 | 4141 | -1.04 | -1.58 | -1.5 | 4.22 | 31.54 | 26.99 | 15.29 | 44.36 | 37.14 | 2.81 | -41.96 | #DIV/0! | #DIV/0! | -0.15 | 0.235763 | 0.859497 | 0.229364 | 81.409165 | 4.03363 | 4.731692 | 0.023649 | 0.009269 | 0.367396 | 0.252815 | 1.765316 | 5.791429 | 0.05378 | 0.12238 | 0.018837 | 0 | 0.002893 | 0 | 0.00014 | 0.011938 | 0.010992 | 0.005175 | 0.00992 | 0.004054 | 0 | 0.02 | 0.028905 | 0 | 0.002 | 0 | 0 | 0 | 0 | 0 | 0 | 0 | 0 | 0 | 2 | 11.5 | 5
V27955 | 80 | 75 | 5 | 7030 | 7030 | 13343 | 0.82 | 0.36 | 0.31 | 0.03 | 0.01 | 0.48 | 3.99 | 4.69 | 1.75 | 5.83 | 0.12 | 0 | 0 | 80.66 | 43032.06 | 43032.02 | 43031.92 | 43032.01 | 43032.07 | 3208 | 463.05 | 7575 | 3950 | 5300 | 4512 | 0.83 | 0.03 | 1.76 | 1.15 | 29.96 | 27.37 | 4.03 | -2.56 | 22.53 | 0.89 | -98.43 | -510.86 | -3720.97 | 0.01 | 0.22723 | 0.81913 | 0.257894 | 81.421226 | 3.993888 | 4.730512 | 0.024908 | 0.013237 | 0.376711 | 0.245301 | 1.732273 | 5.831902 | 0.082833 | 0.13514 | 0.012165 | 0 | 0.00267 | 0 | 0.000234 | 0.010737 | 0.011805 | 0.005065 | 0.008681 | 0.00406 | 0 | 0.02 | 0.030399 | 0 | 0.002 | 0 | 0 | 0 | 0 | 0 | 0 | 30 | 0 | 0 | 5 | 31 | 9
V28262 | 47 | 42 | 5 | 6998 | 6998 | 13343 | 0.78 | 0.32 | 0.34 | 0.02 | 0.01 | 0.44 | 4 | 4.72 | 1.72 | 5.76 | 0.05 | 0 | 0 | 80.44 | 43067.75 | 43067.71 | 43067.65 | 43067.69 | 43067.75 | 3513 | 535.6 | 8125 | 5096 | 5432 | 4641 | -1.01 | 2.21 | 3.08 | -3.13 | 31.68 | 28.24 | 1.66 | 3.8 | 24.94 | 1.02 | -317.35 | -367.19 | #DIV/0! | -0.02 | 0.245399 | 0.814899 | 0.220984 | 81.594338 | 4.09903 | 4.680129 | 0.023713 | 0.0114 | 0.334782 | 0.218753 | 1.68952 | 5.78455 | 0.058996 | 0.122655 | 0.015355 | 0 | 0.00299 | 0 | 0.000171 | 0.007904 | 0.010174 | 0.003711 | 0.007273 | 0.003781 | 0 | 0.02 | 0.027493 | 0 | 0.002 | 0 | 0 | 5 | 0 | 0 | 0 | 10 | 0 | 0 | 0 | 18 | 9
V28265 | 69 | 64 | 5 | 6983 | 6983 | 13343 | 0.78 | 0.32 | 0.34 | 0.02 | 0.01 | 0.44 | 3.99 | 4.71 | 1.72 | 5.75 | 0.05 | 0 | 0 | 80.27 | 43067.96 | 43067.92 | 43067.86 | 43067.9 | 43067.97 | 3486 | 500.65 | 8545 | 4589 | 5956 | 5044 | -1.19 | 4.58 | 2.61 | -6.11 | 34.02 | 29.51 | 3.94 | 4.98 | 27.9 | 1.74 | -359.26 | -320.8 | #DIV/0! | -0.2 | 0.241109 | 0.838114 | 0.213469 | 81.740797 | 4.106169 | 4.566574 | 0.023161 | 0.011261 | 0.321339 | 0.241236 | 1.697442 | 5.742198 | 0.034887 | 0.122361 | 0.01386 | 0 | 0.003004 | 0 | 0.000186 | 0.006551 | 0.010032 | 0.003609 | 0.007301 | 0.003693 | 0 | 0.02 | 0.029648 | 0 | 0.002 | 0 | 0 | 5 | 0 | 0 | 0 | 24 | 0 | 0 | 0 | 27 | 8
V28964 | 112 | 107 | 5 | 6911 | 6911 | 13343 | 0.71 | 0.36 | 0.37 | 0.02 | 0.01 | 0.5 | 3.65 | 4.56 | 1.69 | 5.54 | 0.08 | 0 | 0.09 | 79.79 | 43144.5 | 43144.46 | 43144.4 | 43144.44 | 43144.5 | 3924 | 557.62 | 8637 | 5520 | 5909 | 5189 | -3.45 | -2.03 | 4.34 | -19.58 | -2.15 | 22.13 | -19.49 | -48.73 | 0.85 | -1.22 | -205.47 | -712.34 | 73.53 | 0.78 | 0.293239 | 0.875356 | 0.379396 | 81.302693 | 3.878775 | 4.77843 | 0.026692 | 0.017576 | 0.507968 | 0.240095 | 1.6625 | 5.763778 | 0.023283 | 0.136169 | 0.017367 | 0 | 0.004022 | 0 | 0.000159 | 0.016281 | 0.009414 | 0.00465 | 0.00901 | 0.004508 | 0 | 0.02 | 0.02664 | 0 | 0.002 | 0 | 0 | 5 | 0 | 28 | 0 | 4 | 0 | 0 | 9 | 61 | 0
V29167 | 82 | 77 | 5 | 7021 | 7021 | 13343 | 0.83 | 0.27 | 0.37 | 0.02 | 0.01 | 0.48 | 3.82 | 4.85 | 1.77 | 5.8 | 0.11 | 0 | 0 | 80.58 | 43165.65 | 43165.61 | 43165.55 | 43165.59 | 43165.67 | 3840 | 560.75 | 8970 | 5398 | 6413 | 4665 | -5.87 | 2.08 | 5.37 | 2.76 | 17.55 | 21.31 | 3.62 | 0.94 | 11.25 | -0.01 | -82.29 | -1174.18 | #DIV/0! | 0.28 | 0.292814 | 0.811857 | 0.227617 | 81.225028 | 4.092387 | 4.797539 | 0.023601 | 0.011074 | 0.43361 | 0.209535 | 1.69218 | 5.867358 | 0.082412 | 0.12045 | 0.024264 | 0 | 0.003407 | 0 | 0.000139 | 0.012492 | 0.008996 | 0.002758 | 0.009161 | 0.004374 | 0 | 0.02 | 0.024946 | 0 | 0.002 | 0 | 0 | 5 | 0 | 0 | 0 | 15 | 0 | 0 | 0 | 48 | 9
V29203 | 28 | 23 | 5 | 7005 | 7005 | 13343 | 0.83 | 0.28 | 0.36 | 0.02 | 0.01 | 0.55 | 3.74 | 4.64 | 1.74 | 5.81 | 0.11 | 0 | 0 | 80.61 | 43168.41 | 43168.37 | 43168.31 | 43168.35 | 43168.41 | 3960 | 553.3 | 8608 | 4919 | 5593 | 4985 | -0.43 | -1.45 | -0.25 | -0.85 | 17.14 | 24.1 | 2.88 | 9.24 | 24.05 | -1.45 | -125.11 | -1250.86 | #DIV/0! | 0.54 | 0.280434 | 0.850258 | 0.236177 | 81.223966 | 3.801321 | 4.765221 | 0.024106 | 0.009887 | 0.420896 | 0.245199 | 1.76719 | 5.974308 | 0.160005 | 0.134713 | 0.018079 | 0 | 0.003303 | 0 | 0.000243 | 0.009888 | 0.009656 | 0.003125 | 0.008996 | 0.004058 | 0 | 0.02 | 0.02697 | 0 | 0.002 | 0 | 0 | 5 | 0 | 9 | 0 | 0 | 0 | 0 | 0 | 3 | 6
V29204 | 20 | 15 | 5 | 7000 | 7000 | 13343 | 0.83 | 0.28 | 0.36 | 0.02 | 0.01 | 0.55 | 3.73 | 4.63 | 1.74 | 5.81 | 0.11 | 0 | 0 | 80.55 | 43168.48 | 43168.43 | 43168.38 | 43168.42 | 43168.48 | 3749 | 535.95 | 8550 | 5218 | 5516 | 4915 | -2.52 | -1.75 | 0.03 | 3.65 | 29.61 | 26.5 | 0.69 | 7.68 | 21.46 | -1.04 | -124.99 | -1271.4 | #DIV/0! | 0.4 | 0.271615 | 0.812289 | 0.200656 | 81.341697 | 3.880115 | 4.779561 | 0.02465 | 0.010057 | 0.435254 | 0.244792 | 1.762242 | 5.950272 | 0.045491 | 0.133841 | 0.018367 | 0 | 0.003199 | 0 | 0.000151 | 0.011218 | 0.009576 | 0.003107 | 0.009216 | 0.004114 | 0 | 0.02 | 0.02652 | 0 | 0.002 | 0 | 0 | 5 | 0 | 0 | 0 | 1 | 0 | 0 | 0 | 0 | 9
V29231 | 56 | 51 | 5 | 7030 | 7030 | 13343 | 0.8 | 0.3 | 0.36 | 0.03 | 0.01 | 0.53 | 3.87 | 4.86 | 1.76 | 5.68 | 0.07 | 0 | 0 | 80.79 | 43172.47 | 43172.42 | 43172.36 | 43172.4 | 43172.47 | 3666 | 527.18 | 8605 | 4795 | 5919 | 4801 | 1.5 | 1.91 | 4.5 | -4.29 | 18.83 | 24.44 | 6.89 | 13.82 | 17.57 | -2.79 | -182.46 | -1534.37 | #DIV/0! | 0.22 | 0.273024 | 0.841452 | 0.245006 | 81.385281 | 3.847069 | 4.81185 | 0.024096 | 0.010485 | 0.437746 | 0.209675 | 1.693847 | 5.897829 | 0.093761 | 0.122694 | 0.015809 | 0 | 0.003367 | 0 | 0.000296 | 0.013404 | 0.009598 | 0.002895 | 0.008517 | 0.004202 | 0 | 0.02 | 0.026098 | 0 | 0.002 | 0 | 0 | 5 | 0 | 4 | 0 | 0 | 0 | 0 | 0 | 35 | 7
V29237 | 47 | 42 | 5 | 6999 | 6999 | 13343 | 0.82 | 0.32 | 0.37 | 0.03 | 0.02 | 0.51 | 3.83 | 4.65 | 1.71 | 5.76 | 0.12 | 0 | 0 | 80.49 | 43172.88 | 43172.84 | 43172.78 | 43172.82 | 43172.89 | 3527 | 510.27 | 8458 | 4199 | 5708 | 4614 | 1.45 | -1.65 | -5.7 | -4.71 | 25.94 | 26.62 | 8.8 | 1.56 | 7.86 | 2.03 | -92.91 | -2265.81 | #DIV/0! | 0.31 | 0.272321 | 0.874029 | 0.243541 | 81.359318 | 3.828144 | 4.794583 | 0.024927 | 0.015157 | 0.475601 | 0.233008 | 1.83275 | 5.718347 | 0.091327 | 0.130865 | 0.015549 | 0 | 0.003328 | 0 | 0.000146 | 0.012793 | 0.009834 | 0.003105 | 0.007953 | 0.004032 | 0 | 0.02 | 0.027341 | 0 | 0.002 | 0 | 0 | 5 | 0 | 7 | 0 | 2 | 0 | 0 | 0 | 28 | 0
V29239 | 81 | 76 | 5 | 7006 | 7006 | 13343 | 0.82 | 0.32 | 0.37 | 0.03 | 0.02 | 0.51 | 3.84 | 4.65 | 1.71 | 5.76 | 0.12 | 0 | 0 | 80.57 | 43173.02 | 43172.98 | 43172.92 | 43172.96 | 43173.03 | 3921 | 546.86 | 8591 | 5397 | 5802 | 5077 | -2.99 | 2.06 | -4.05 | -4.83 | 20.91 | 26.2 | 12.5 | 1.7 | 11.2 | 1.28 | -90.83 | -2362.46 | #DIV/0! | 0.25 | 0.273916 | 0.874692 | 0.26018 | 81.417788 | 4.001528 | 4.61774 | 0.023917 | 0.01514 | 0.458082 | 0.230439 | 1.803196 | 5.758475 | 0.027367 | 0.130123 | 0.016168 | 0 | 0.003379 | 0 | 0.000151 | 0.013244 | 0.009931 | 0.003164 | 0.007384 | 0.004014 | 0 | 0.02 | 0.027983 | 0 | 0.002 | 0 | 0 | 5 | 0 | 0 | 0 | 22 | 0 | 0 | 0 | 49 | 0
V29240 | 78 | 73 | 5 | 7006 | 7006 | 13343 | 0.82 | 0.32 | 0.37 | 0.03 | 0.02 | 0.51 | 3.84 | 4.66 | 1.71 | 5.76 | 0.12 | 0 | 0 | 80.56 | 43173.09 | 43173.05 | 43172.99 | 43173.03 | 43173.09 | 3575 | 509.91 | 8443 | 4919 | 5627 | 5076 | 1.95 | -3.64 | -4.84 | -2.89 | 23.98 | 29.2 | 11.07 | -20.12 | 6.51 | -3.71 | -93.35 | -2598.24 | #DIV/0! | 0.73 | 0.262148 | 0.859125 | 0.250109 | 81.010409 | 3.811887 | 4.889654 | 0.024319 | 0.018509 | 0.48266 | 0.233886 | 1.818153 | 6.054157 | 0.041466 | 0.133813 | 0.017331 | 0 | 0.003454 | 0 | 0.000208 | 0.011889 | 0.009806 | 0.003252 | 0.008606 | 0.004254 | 0 | 0.02 | 0.028907 | 0 | 0.002 | 0 | 0 | 5 | 0 | 8 | 0 | 25 | 0 | 0 | 0 | 35 | 0
V29242 | 67 | 62 | 5 | 6991 | 6991 | 13343 | 0.82 | 0.32 | 0.37 | 0.03 | 0.02 | 0.51 | 3.82 | 4.65 | 1.71 | 5.76 | 0.12 | 0 | 0 | 80.38 | 43173.23 | 43173.19 | 43173.12 | 43173.16 | 43173.23 | 3777 | 542.67 | 8935 | 5880 | 6079 | 5530 | 0.05 | -4.11 | -9.53 | -4.33 | 25.99 | 28.33 | 11.85 | -44.85 | 10.14 | -0.31 | -94.84 | -2430.29 | #DIV/0! | 0.64 | 0.265818 | 0.871568 | 0.24327 | 81.075992 | 3.880906 | 4.913097 | 0.024092 | 0.022294 | 0.464554 | 0.235778 | 1.901036 | 5.863764 | 0.000817 | 0.126759 | 0.016649 | 0 | 0.003311 | 0 | 0.00015 | 0.012981 | 0.009684 | 0.003303 | 0.008692 | 0.004404 | 0 | 0.02 | 0.029079 | 0 | 0.002 | 0 | 0 | 5 | 0 | 13 | 0 | 0 | 0 | 0 | 0 | 44 | 0
V29424 | 57 | 52 | 5 | 6998 | 6998 | 13343 | 0.8 | 0.29 | 0.35 | 0.03 | 0.01 | 0.44 | 3.79 | 4.65 | 1.7 | 5.81 | 0.17 | 0 | 0 | 80.58 | 43194.03 | 43193.99 | 43193.89 | 43193.97 | 43194.04 | 3880 | 524.25 | 8322 | 4977 | 5662 | 4906 | 2.35 | -3.18 | 1.11 | -2.79 | 26.35 | 24.7 | 2.34 | 14.7 | 24.06 | 1.75 | -46.03 | -1972.81 | #DIV/0! | 0.08 | 0.268957 | 0.832647 | 0.217957 | 81.653898 | 3.753395 | 4.864474 | 0.025078 | 0.010264 | 0.335823 | 0.248222 | 1.704555 | 5.784152 | 0.056621 | 0.137619 | 0.013329 | 0 | 0.003162 | 0 | 0.000259 | 0.014076 | 0.009732 | 0.003093 | 0.008872 | 0.003988 | 0 | 0.02 | 0.027828 | 0 | 0.002 | 0 | 0 | 0 | 0 | 18 | 0 | 0 | 0 | 0 | 5 | 22 | 7
V29544 | 59 | 54 | 5 | 6993 | 6993 | 13343 | 0.75 | 0.32 | 0.34 | 0.02 | 0.01 | 0.42 | 3.75 | 4.64 | 1.7 | 5.78 | 0.09 | 0 | 0 | 80.7 | 43207.07 | 43207.03 | 43206.94 | 43207.02 | 43207.08 | 3765 | 536.02 | 8235 | 4980 | 5262 | 4459 | -0.78 | -0.21 | 1.8 | -16.7 | 23.95 | 22.79 | 2.98 | -8.53 | 17.06 | -2.04 | -211.56 | -2172.03 | -2677.43 | 0.65 | 0.265913 | 0.884377 | 0.248571 | 81.364901 | 3.83268 | 4.722671 | 0.024308 | 0.014056 | 0.355105 | 0.296727 | 1.694692 | 5.984075 | 0.084717 | 0.115555 | 0.018763 | 0 | 0.007112 | 0 | 0.000147 | 0.009723 | 0.00931 | 0.003433 | 0.009149 | 0.004262 | 0 | 0.02 | 0.027753 | 0 | 0.002 | 0 | 0 | 5 | 0 | 15 | 0 | 18 | 0 | 0 | 0 | 12 | 4
V29553 | 24 | 19 | 5 | 7039 | 7039 | 13343 | 0.87 | 0.32 | 0.32 | 0.02 | 0.01 | 0.62 | 3.79 | 4.7 | 1.77 | 5.87 | 0.13 | 0 | 0 | 80.76 | 43207.68 | 43207.64 | 43207.53 | 43207.62 | 43207.68 | 3675 | 517.31 | 8434 | 4857 | 5518 | 4827 | 0.63 | -0.66 | 1.19 | 0.94 | 27.61 | 24.47 | -1.75 | -8.51 | 11.82 | -0.85 | -68.85 | -1385.46 | -5785.88 | 0.24 | 0.240459 | 0.867637 | 0.232335 | 81.227664 | 3.799896 | 4.774257 | 0.024576 | 0.014354 | 0.551716 | 0.222339 | 1.760096 | 5.964546 | 0.07927 | 0.129592 | 0.018993 | 0 | 0.003346 | 0 | 0.000287 | 0.011258 | 0.011104 | 0.003474 | 0.008433 | 0.004555 | 0 | 0.02 | 0.027815 | 0 | 0.002 | 0 | 0 | 0 | 0 | 9 | 0 | 2 | 0 | 0 | 0 | 3 | 5
V29684 | 57 | 52 | 5 | 6997 | 6997 | 13343 | 0.86 | 0.31 | 0.34 | 0.03 | 0.01 | 0.51 | 3.74 | 4.65 | 1.7 | 5.8 | 0.12 | 0 | 0 | 80.5 | 43223.53 | 43223.49 | 43223.38 | 43223.46 | 43223.54 | 3897 | 555.45 | 9866 | 5479 | 6941 | 5002 | 1.9 | -1.24 | 1.51 | 4.07 | 40.55 | 35.24 | 10.02 | 33.78 | 7.64 | -2.38 | -75.95 | -2522.24 | #DIV/0! | 0.17 | 0.222192 | 0.840339 | 0.1878 | 81.5096 | 3.725791 | 4.777446 | 0.024152 | 0.009484 | 0.482176 | 0.220411 | 1.700257 | 6.023279 | 0.048025 | 0.118779 | 0.018832 | 0 | 0.002958 | 0 | 0.00014 | 0.013173 | 0.009344 | 0.0041 | 0.008812 | 0.00433 | 0 | 0.02 | 0.026579 | 0 | 0.002 | 0 | 0 | 0 | 0 | 18 | 0 | 3 | 0 | 0 | 5 | 20 | 6
V29719 | 73 | 68 | 5 | 7001 | 7001 | 13343 | 0.89 | 0.29 | 0.33 | 0.02 | 0.01 | 0.47 | 3.75 | 4.68 | 1.7 | 5.79 | 0.08 | 0 | 0 | 80.63 | 43228.1 | 43228.06 | 43227.96 | 43228.04 | 43228.11 | 3547 | 498.73 | 8501 | 4297 | 5639 | 4740 | 2.75 | 1.01 | 4.09 | 4.93 | 33.48 | 27.86 | 2.65 | 8.25 | 17.52 | 0.02 | -151.54 | -1541.38 | #DIV/0! | -0.2 | 0.238957 | 0.859063 | 0.195765 | 81.902538 | 3.695373 | 4.699404 | 0.023994 | 0.009753 | 0.389661 | 0.209465 | 1.650423 | 5.87227 | 0.03508 | 0.110515 | 0.017232 | 0 | 0.002927 | 0 | 0.000165 | 0.014205 | 0.008652 | 0.004913 | 0.008349 | 0.004542 | 0 | 0.02 | 0.024753 | 0 | 0.002 | 0 | 0 | 0 | 0 | 23 | 0 | 14 | 0 | 0 | 10 | 16 | 5
V29721 | 70 | 65 | 5 | 7002 | 7002 | 13343 | 0.89 | 0.29 | 0.33 | 0.02 | 0.01 | 0.47 | 3.75 | 4.69 | 1.7 | 5.8 | 0.08 | 0 | 0 | 80.64 | 43228.23 | 43228.19 | 43228.09 | 43228.17 | 43228.23 | 3547 | 497.2 | 8105 | 4256 | 5381 | 4534 | 3.46 | 0.84 | 3.77 | 5 | 26.43 | 23.94 | 0.91 | -7.43 | 11.93 | -0.56 | -157.97 | -1638.88 | #DIV/0! | -0.1 | 0.2519 | 0.85827 | 0.216448 | 81.813252 | 3.668016 | 4.716261 | 0.024428 | 0.011424 | 0.415989 | 0.214794 | 1.655608 | 5.906913 | 0.026165 | 0.112314 | 0.018253 | 0 | 0.003022 | 0 | 0.00013 | 0.013288 | 0.008799 | 0.004815 | 0.008129 | 0.004595 | 0 | 0.02 | 0.025189 | 0 | 0.002 | 0 | 0 | 0 | 0 | 26 | 0 | 12 | 0 | 0 | 9 | 13 | 5
V29832 | 60 | 55 | 5 | 6989 | 6989 | 13343 | 0.74 | 0.31 | 0.35 | 0.02 | 0.01 | 0.66 | 3.78 | 4.82 | 1.72 | 5.73 | 0.12 | 0 | 0 | 80.21 | 43243.14 | 43243.1 | 43242.99 | 43243.08 | 43243.15 | 2836 | 404.74 | 9316 | 4380 | 6654 | 5358 | 0.86 | 0.91 | 2.88 | -9.12 | 20.92 | 23.67 | -0.83 | -1.69 | 4.27 | -1.22 | -99.29 | -1130.15 | -993.49 | 0.28 | 0.272124 | 0.820737 | 0.247501 | 81.221261 | 3.801364 | 4.854676 | 0.02461 | 0.01023 | 0.638632 | 0.233783 | 1.69726 | 5.892871 | 0.041305 | 0.130529 | 0.015137 | 0 | 0.003378 | 0 | 0.000219 | 0.015803 | 0.009954 | 0.004386 | 0.010358 | 0.004404 | 0 | 0.02 | 0.027475 | 0 | 0.002 | 0 | 0 | 5 | 0 | 10 | 0 | 0 | 0 | 0 | 0 | 32 | 8
V29833 | 38 | 33 | 5 | 7004 | 7004 | 13343 | 0.74 | 0.31 | 0.35 | 0.02 | 0.01 | 0.66 | 3.78 | 4.83 | 1.73 | 5.76 | 0.12 | 0 | 0 | 80.37 | 43243.21 | 43243.17 | 43243.07 | 43243.16 | 43243.23 | 3769 | 537.28 | 9786 | 6060 | 6884 | 4735 | 1.32 | 0.75 | -0.01 | -14.58 | 17.73 | 22.06 | -3.49 | 10.99 | 12.57 | -0.38 | -95.98 | -1172.42 | -1592.82 | 0.3 | 0.278484 | 0.862781 | 0.257023 | 81.197818 | 3.775546 | 4.862486 | 0.025262 | 0.008907 | 0.585569 | 0.233461 | 1.749755 | 5.856739 | 0.063807 | 0.13183 | 0.015987 | 0 | 0.003459 | 0 | 0.00016 | 0.013713 | 0.009743 | 0.004318 | 0.009358 | 0.004373 | 0 | 0.02 | 0.027423 | 0 | 0.002 | 0 | 0 | 0 | 0 | 13 | 0 | 0 | 0 | 0 | 0 | 15 | 5
V29882 | 59 | 54 | 5 | 6942 | 6942 | 13343 | 0.74 | 0.33 | 0.35 | 0.02 | 0.01 | 0.71 | 3.73 | 4.63 | 1.69 | 5.78 | 0.13 | 0 | 0 | 79.69 | 43248.85 | 43248.81 | 43248.71 | 43248.79 | 43248.86 | 3796 | 545.87 | 8127 | 5099 | 5412 | 4700 | -0.45 | -0.86 | 1.71 | -11.3 | 17.03 | 20.7 | 1.1 | -7.25 | 11.49 | -1.01 | -72.22 | -952.22 | -3317.52 | 0.46 | 0.281307 | 0.845299 | 0.283187 | 81.09971 | 3.829865 | 4.776665 | 0.024844 | 0.010294 | 0.638475 | 0.22897 | 1.693322 | 5.965647 | 0.077832 | 0.130901 | 0.015612 | 0 | 0.003344 | 0 | 0.0002 | 0.015266 | 0.009958 | 0.004122 | 0.010442 | 0.004601 | 0 | 0.02 | 0.028134 | 0 | 0.002 | 0 | 0 | 0 | 0 | 16 | 0 | 12 | 0 | 0 | 5 | 14 | 7
V30360 | 29 | 24 | 5 | 7000 | 7000 | 13343 | 0.91 | 0.29 | 0.28 | 0.03 | 0.01 | 0.6 | 3.86 | 4.71 | 1.69 | 5.93 | 0.02 | 0 | 0 | 80.31 | 43320.18 | 43320.14 | 43320.02 | 43320.11 | 43320.18 | 3982 | 551.6 | 9667 | 6000 | 6669 | 5929 | 3.15 | -0.19 | 2.45 | 6 | 33.1 | 29.12 | 5.51 | 23.67 | 8.47 | -0.74 | -898.18 | #DIV/0! | #DIV/0! | 0.07 | 0.204586 | 0.864887 | 0.196907 | 81.358272 | 3.793197 | 4.780761 | 0.024701 | 0.009156 | 0.554388 | 0.227015 | 1.674144 | 6.051797 | 0.018832 | 0.127603 | 0.018053 | 0 | 0.003174 | 0 | 0.000159 | 0.015711 | 0.009421 | 0.003863 | 0.009438 | 0.004459 | 0 | 0.02 | 0.027476 | 0 | 0.002 | 0 | 0 | 0 | 0 | 12 | 0 | 1 | 0 | 0 | 6 | 0 | 5
V30562 | 51 | 46 | 5 | 7005 | 7005 | 13343 | 0.82 | 0.31 | 0.36 | 0.02 | 0.01 | 0.51 | 3.79 | 4.77 | 1.69 | 5.81 | 0.1 | 0 | 0 | 80.5 | 43341.99 | 43341.95 | 43341.85 | 43341.94 | 43342 | 3389 | 481.87 | 8240 | 4390 | 5461 | 4768 | 2.58 | 0.26 | -0.05 | -3.1 | 22.91 | 25.72 | -0.61 | 0.61 | 4.41 | -0.01 | -108.99 | -849.47 | -4029.82 | 0.16 | 0.273508 | 0.854883 | 0.24369 | 81.426326 | 3.736973 | 4.824422 | 0.025287 | 0.012321 | 0.496902 | 0.210725 | 1.709437 | 5.887461 | 0.06208 | 0.124115 | 0.015655 | 0 | 0.003011 | 0 | 0.000157 | 0.01381 | 0.009595 | 0.004267 | 0.010538 | 0.00448 | 0 | 0.02 | 0.028356 | 0 | 0.002 | 0 | 0 | 0 | 0 | 17 | 0 | 0 | 10 | 0 | 2 | 12 | 5
V30698 | 31 | 26 | 5 | 7001 | 7001 | 13343 | 0.84 | 0.28 | 0.35 | 0.02 | 0.01 | 0.55 | 3.72 | 4.7 | 1.65 | 5.88 | 0.08 | 0 | 0 | 80.56 | 43356.65 | 43356.6 | 43356.49 | 43356.57 | 43356.65 | 3740 | 515.43 | 10023 | 5640 | 6905 | 6162 | 0.42 | -0.03 | -2.4 | -0.62 | 25.79 | 26.1 | 0.4 | 8.39 | 5.72 | -1.02 | -199.96 | -1126.36 | #DIV/0! | 0.45 | 0.265811 | 0.85387 | 0.211439 | 81.299296 | 3.754301 | 4.761656 | 0.025042 | 0.009397 | 0.525636 | 0.24255 | 1.716497 | 6.021261 | 0.07036 | 0.131609 | 0.014539 | 0 | 0.002769 | 0 | 0.000162 | 0.013477 | 0.010079 | 0.005182 | 0.009493 | 0.00437 | 0 | 0.02 | 0.029207 | 0 | 0.002 | 0 | 0 | 0 | 0 | 16 | 0 | 4 | 0 | 0 | 1 | 0 | 5
V30816 | 10 | 5 | 5 | 6997 | 6997 | 13343 | 0.83 | 0.3 | 0.27 | 0.02 | 0.01 | 0.7 | 4.13 | 4.66 | 1.68 | 5.84 | 0.15 | 0 | 0 | 79.99 | 43369.57 | 43369.53 | 43369.44 | 43369.52 | 43369.58 | 3733 | 526.44 | 8628 | 4964 | 5566 | 4431 | 1.49 | -4.4 | -3.74 | -3.71 | 20.94 | 13.83 | -1.82 | -23.03 | -1.81 | -4.1 | -55.22 | #DIV/0! | -1137.49 | 0.94 | 0.237643 | 0.870345 | 0.240624 | 80.372209 | 4.128101 | 4.934285 | 0.024489 | 0.012889 | 0.720201 | 0.24347 | 1.76704 | 6.165621 | 0.03638 | 0.13106 | 0.019883 | 0 | 0.003266 | 0 | 0.000172 | 0.01113 | 0.009235 | 0.006232 | 0.008684 | 0.004986 | 0 | 0.02 | 0.030055 | 0 | 0.002 | 0 | 0 | 0 | 0 | 0 | 0 | 0 | 0 | 0 | 0 | 0 | 5
V30817 | 51 | 46 | 5 | 7003 | 7003 | 13343 | 0.82 | 0.28 | 0.27 | 0.02 | 0.01 | 0.55 | 4.14 | 4.67 | 1.68 | 5.85 | 0.16 | 0 | 0 | 80.23 | 43369.64 | 43369.6 | 43369.5 | 43369.59 | 43369.65 | 3823 | 533.19 | 8507 | 5365 | 5585 | 4972 | 1.39 | -1.09 | 2.53 | -1.22 | 19.68 | 12.32 | -4.98 | 2.16 | -9.68 | 2.56 | -45.35 | #DIV/0! | -2796.32 | 0.2 | 0.236224 | 0.843279 | 0.223999 | 81.142253 | 4.1331 | 4.781457 | 0.025503 | 0.010617 | 0.616088 | 0.238991 | 1.660096 | 5.772215 | 0.070061 | 0.129015 | 0.018822 | 0 | 0.003027 | 0 | 0.000286 | 0.015168 | 0.009023 | 0.005757 | 0.008548 | 0.004916 | 0 | 0.02 | 0.029555 | 0 | 0.002 | 0 | 0 | 5 | 0 | 0 | 0 | 0 | 0 | 0 | 8 | 26 | 7
V30823 | 32 | 27 | 5 | 6984 | 6984 | 13343 | 0.85 | 0.29 | 0.28 | 0.02 | 0.01 | 0.58 | 4.15 | 4.65 | 1.68 | 5.85 | 0.08 | 0 | 0 | 79.96 | 43370.05 | 43370.01 | 43369.91 | 43369.99 | 43370.06 | 3703 | 524.8 | 8444 | 4679 | 5616 | 4917 | 2.55 | 1.48 | -1.24 | 2.92 | 23.14 | 18.25 | -0.67 | 1.44 | -4.21 | -0.15 | -203.79 | #DIV/0! | -2927.54 | 0.28 | 0.233833 | 0.838441 | 0.227011 | 81.030534 | 4.105869 | 4.658774 | 0.024437 | 0.011228 | 0.614087 | 0.237322 | 1.727361 | 5.952887 | 0.083925 | 0.133366 | 0.019743 | 0 | 0.002841 | 0 | 0.000185 | 0.01455 | 0.009377 | 0.005955 | 0.00952 | 0.004893 | 0 | 0.02 | 0.03186 | 0 | 0.002 | 0 | 0 | 5 | 0 | 0 | 0 | 14 | 0 | 0 | 0 | 0 | 8
V30934 | 31 | 26 | 5 | 6596 | 6596 | 13343 | 0.78 | 0.3 | 0.31 | 0.02 | 0.01 | 0.48 | 3.69 | 4.39 | 1.6 | 5.51 | 0.1 | 0 | 0 | 75.74 | 43383.33 | 43383.29 | 43383.18 | 43383.27 | 43383.34 | 3523 | 533.71 | 8693 | 4919 | 6071 | 5553 | 3.62 | -0.15 | 2.78 | 2.92 | 36.82 | 28.28 | 7.27 | 49.78 | 33.35 | -1.55 | -173.84 | -4923.11 | -1987.46 | -0.07 | 0.243071 | 0.818424 | 0.203968 | 81.540611 | 3.824484 | 4.735333 | 0.024248 | 0.007275 | 0.34077 | 0.28387 | 1.677626 | 6.019407 | 0.054307 | 0.122519 | 0.01485 | 0 | 0.002871 | 0 | 0.0003 | 0.010236 | 0.010545 | 0.005578 | 0.009661 | 0.004261 | 0 | 0.02 | 0.023786 | 0 | 0.002 | 0 | 0 | 5 | 0 | 7 | 0 | 6 | 0 | 0 | 0 | 0 | 8
V30939 | 45 | 40 | 5 | 6997 | 6997 | 13343 | 0.85 | 0.31 | 0.37 | 0.03 | 0.01 | 0.54 | 3.74 | 4.68 | 1.7 | 5.85 | 0.12 | 0 | 0 | 80.39 | 43383.68 | 43383.63 | 43383.54 | 43383.62 | 43383.68 | 3566 | 511.99 | 8422 | 5192 | 5652 | 4824 | 0.52 | 0.99 | 1.77 | 0.96 | 34.86 | 28.24 | 7.92 | 42.84 | 31.62 | -0.19 | -104.53 | -1311.5 | -3336.41 | -0.09 | 0.268238 | 0.849189 | 0.202921 | 81.616818 | 3.778071 | 4.70119 | 0.023899 | 0.007524 | 0.372832 | 0.245657 | 1.694422 | 5.949513 | 0.063208 | 0.122037 | 0.016794 | 0 | 0.002851 | 0 | 0.000163 | 0.009126 | 0.010721 | 0.005627 | 0.008905 | 0.004123 | 0 | 0.02 | 0.024172 | 0 | 0.002 | 0 | 0 | 0 | 0 | 13 | 0 | 11 | 0 | 0 | 4 | 7 | 5
V30940 | 24 | 19 | 5 | 6997 | 6997 | 13343 | 0.85 | 0.31 | 0.37 | 0.03 | 0.01 | 0.54 | 3.74 | 4.68 | 1.7 | 5.85 | 0.12 | 0 | 0 | 80.39 | 43383.75 | 43383.71 | 43383.6 | 43383.69 | 43383.75 | 3745 | 534.47 | 8948 | 5159 | 6160 | 5219 | -0.65 | 0 | 0.38 | 1.45 | 33.89 | 27.61 | 5.24 | 39.59 | 26.53 | -2.93 | -100.35 | -1267.38 | -368.91 | 0.21 | 0.270616 | 0.845012 | 0.205961 | 81.368866 | 3.822625 | 4.74783 | 0.024595 | 0.007953 | 0.400631 | 0.240637 | 1.718463 | 6.112316 | 0.008625 | 0.120553 | 0.016269 | 0 | 0.002948 | 0 | 0.000197 | 0.01035 | 0.010798 | 0.005682 | 0.008586 | 0.004221 | 0 | 0.02 | 0.024265 | 0 | 0.002 | 0 | 0 | 5 | 0 | 7 | 0 | 0 | 0 | 0 | 1 | 0 | 6
V30993 | 20 | 15 | 5 | 7001 | 7001 | 13343 | 0.88 | 0.31 | 0.35 | 0.03 | 0.01 | 0.57 | 3.8 | 4.69 | 1.72 | 5.87 | 0.07 | 0 | 0 | 80.34 | 43389.59 | 43389.55 | 43389.43 | 43389.51 | 43389.59 | 3941 | 552.66 | 9711 | 5457 | 6971 | 6149 | 1.31 | -1.84 | 2.63 | 3.45 | 40.99 | 35.99 | 7.3 | 38.56 | 11.05 | -1.18 | -211.33 | -2418.85 | -9251.11 | 0.2 | 0.229353 | 0.857245 | 0.185913 | 81.275042 | 3.801964 | 4.846082 | 0.024575 | 0.008101 | 0.511512 | 0.228128 | 1.699976 | 6.024598 | 0.076401 | 0.125897 | 0.018349 | 0 | 0.002738 | 0 | 0.000311 | 0.007796 | 0.009532 | 0.004221 | 0.010324 | 0.00432 | 0 | 0.02 | 0.025623 | 0 | 0.002 | 0 | 0 | 0 | 0 | 8 | 0 | 0 | 0 | 0 | 2 | 0 | 5
V30996 | 12 | 7 | 5 | 7010 | 7010 | 13343 | 0.86 | 0.28 | 0.33 | 0.02 | 0.01 | 0.56 | 3.86 | 4.7 | 1.72 | 5.87 | 0.07 | 0 | 0 | 80.49 | 43389.8 | 43389.76 | 43389.65 | 43389.74 | 43389.8 | 3929 | 550.36 | 8845 | 5520 | 5797 | 5277 | 1.13 | -1.61 | -2.18 | -0.22 | 23.6 | 27.11 | 2.15 | 8.41 | -1.65 | -3.14 | -216.52 | -2496.99 | #DIV/0! | 0.72 | 0.240598 | 0.876664 | 0.217997 | 80.897173 | 3.859621 | 4.830744 | 0.024735 | 0.010319 | 0.580512 | 0.237728 | 1.777173 | 6.129688 | 0.071751 | 0.131925 | 0.018153 | 0 | 0.002971 | 0 | 0.000288 | 0.009648 | 0.010265 | 0.004511 | 0.010522 | 0.00444 | 0 | 0.02 | 0.030574 | 0 | 0.002 | 0 | 0 | 0 | 0 | 2 | 0 | 0 | 0 | 0 | 0 | 0 | 5
V30997 | 11 | 6 | 5 | 7005 | 7005 | 13343 | 0.86 | 0.28 | 0.32 | 0.02 | 0.01 | 0.56 | 3.86 | 4.7 | 1.72 | 5.87 | 0.07 | 0 | 0 | 80.41 | 43389.88 | 43389.84 | 43389.72 | 43389.8 | 43389.88 | 3929 | 553.38 | 9517 | 5998 | 6743 | 6083 | 1.11 | -1.99 | -1.98 | 0.97 | 21.03 | 27.41 | -2.18 | 0.33 | -0.83 | -4.08 | -227.02 | -2605.72 | #DIV/0! | 0.74 | 0.238361 | 0.867486 | 0.225427 | 80.859021 | 3.865742 | 4.855981 | 0.025846 | 0.011228 | 0.576767 | 0.243972 | 1.776274 | 6.194331 | 0.005805 | 0.136532 | 0.018154 | 0 | 0.002977 | 0 | 0.00031 | 0.010019 | 0.010531 | 0.004598 | 0.011326 | 0.004537 | 0 | 0.02 | 0.032774 | 0 | 0.002 | 0 | 0 | 0 | 0 | 1 | 0 | 0 | 0 | 0 | 0 | 0 | 5
V31036 | 69 | 64 | 5 | 7192 | 7192 | 13343 | 0.88 | 0.32 | 0.39 | 0.03 | 0.01 | 0.55 | 3.85 | 4.83 | 1.76 | 6.03 | 0.07 | 0 | 0 | 82.62 | 43392.76 | 43392.72 | 43392.61 | 43392.69 | 43392.76 | 3805 | 521.66 | 8929 | 5579 | 6349 | 5249 | 3.06 | -0.21 | 3.82 | 4.63 | 47.74 | 43.51 | 4.86 | 48.1 | 19.08 | -1.1 | -251.71 | -1166.05 | -215.62 | -0.21 | 0.216769 | 0.826647 | 0.164668 | 81.695484 | 3.682329 | 4.77325 | 0.024659 | 0.006638 | 0.441876 | 0.243685 | 1.672474 | 6.013986 | 0.005648 | 0.126069 | 0.014963 | 0 | 0.002668 | 0 | 0.000202 | 0.011778 | 0.010131 | 0.004723 | 0.009484 | 0.004189 | 0 | 0.02 | 0.02568 | 0 | 0.002 | 0 | 0 | 0 | 0 | 26 | 0 | 5 | 17 | 0 | 8 | 2 | 6
V31068 | 50 | 45 | 5 | 6999 | 6999 | 13343 | 0.86 | 0.32 | 0.39 | 0.03 | 0.01 | 0.55 | 3.75 | 4.68 | 1.71 | 5.86 | 0.13 | 0 | 0 | 80.33 | 43397.21 | 43397.17 | 43397.06 | 43397.14 | 43397.21 | 3366 | 480.72 | 6313 | 4446 | 6302 | 5226 | 1.66 | -0.75 | 2.58 | 5.06 | 48.17 | 45.67 | 10.8 | 41.82 | 5.58 | 1.01 | -81.26 | -1235.23 | -3221.67 | -0.19 | 0.215468 | 0.825365 | 0.167716 | 81.612164 | 3.738758 | 4.780246 | 0.023983 | 0.008623 | 0.52615 | 0.233081 | 1.685536 | 5.885221 | 0.06108 | 0.127878 | 0.016025 | 0 | 0.002693 | 0 | 0.000249 | 0.013993 | 0.00928 | 0.004987 | 0.00869 | 0.004293 | 0 | 0.02 | 0.026522 | 0 | 0.002 | 0 | 0 | 5 | 0 | 17 | 0 | 3 | 0 | 0 | 0 | 13 | 7
V31130 | 36 | 31 | 5 | 7011.5 | 7011.5 | 13343 | 0.89 | 0.28 | 0.34 | 0.02 | 0.01 | 0.55 | 3.81 | 4.68 | 1.7 | 5.86 | 0.11 | 0 | 0 | 80.53 | 43403.89 | 43403.85 | 43403.79 | 43403.83 | 43403.9 | 3862 | 528.82 | 8713 | 5399 | 5915 | 4939 | 1.74 | 0.16 | 2.59 | 3.44 | 36.16 | 27.05 | -3.06 | 21.77 | 7.39 | -0.87 | -92.68 | -1827.1 | -250.37 | 0.02 | 0.253119 | 0.873806 | 0.179505 | 81.503035 | 3.790542 | 4.728628 | 0.025401 | 0.010116 | 0.511304 | 0.221853 | 1.672224 | 5.981295 | 0.014649 | 0.117381 | 0.023637 | 0 | 0.002825 | 0 | 0.000166 | 0.014441 | 0.008957 | 0.004745 | 0.00855 | 0.005304 | 0 | 0.02 | 0.026519 | 0 | 0.002 | 0 | 0 | 5 | 0 | 11 | 0 | 8 | 0 | 0 | 0 | 3 | 4
V31238 | 65 | 60 | 5 | 6998 | 6998 | 13343 | 0.88 | 0.31 | 0.34 | 0.02 | 0.01 | 0.61 | 3.75 | 4.68 | 1.71 | 5.86 | 0.08 | 0 | 0 | 80.34 | 43418.09 | 43418.04 | 43417.97 | 43418.02 | 43418.09 | 3242 | 455.53 | 9697 | 4971 | 6669 | 5878 | 0.68 | 0.89 | 1.7 | 3.38 | 42.44 | 30.8 | 0.18 | 8.67 | 17.48 | 2.82 | -155.38 | -1347.41 | #DIV/0! | -0.28 | 0.236244 | 0.863592 | 0.182795 | 81.709209 | 3.776562 | 4.70568 | 0.024548 | 0.012973 | 0.509193 | 0.216336 | 1.701493 | 5.775098 | 0.057576 | 0.118903 | 0.015047 | 0 | 0.002822 | 0 | 0.00019 | 0.012209 | 0.009295 | 0.005167 | 0.00759 | 0.004308 | 0 | 0.02 | 0.031169 | 0 | 0.002 | 0 | 0 | 0 | 0 | 14 | 0 | 12 | 0 | 0 | 4 | 25 | 5
V31370 | 72.5 | 67.5 | 5 | 6999 | 6999 | 13343 | 0.81 | 0.33 | 0.33 | 0.03 | 0.01 | 0.46 | 4.1 | 4.67 | 1.69 | 5.85 | 0.13 | 0 | 0.01 | 80.2 | 43431.56 | 43431.52 | 43431.45 | 43431.49 | 43431.57 | 2824 | 409.16 | 9629 | 4438 | 6947 | 5821 | 1.48 | -0.25 | 2.01 | -2.6 | 28.61 | 25.2 | 1.14 | 24.29 | 8.59 | 0.52 | -66.98 | #DIV/0! | -798.82 | 0.06 | 0.252328 | 0.841981 | 0.236784 | 81.274818 | 4.090918 | 4.750664 | 0.026699 | 0.011275 | 0.429133 | 0.22037 | 1.680655 | 5.896881 | 0.056711 | 0.127964 | 0.015701 | 0 | 0.002228 | 0 | 0.000489 | 0.010612 | 0.009639 | 0.001241 | 0.004189 | 0.001015 | 0 | 0.001 | 0.025402 | 0 | 0.031304 | 0 | 0 | 0 | 25 | 0 | 0 | 5 | 0 | 0 | 4.5 | 26 | 7
V31371 | 70 | 65 | 5 | 6999 | 6999 | 13343 | 0.81 | 0.33 | 0.33 | 0.03 | 0.01 | 0.46 | 4.1 | 4.67 | 1.69 | 5.85 | 0.13 | 0 | 0.01 | 80.2 | 43431.64 | 43431.6 | 43431.53 | 43431.57 | 43431.64 | 3803 | 531.66 | 9115 | 4885 | 6100 | 5272 | 1.45 | 2.28 | 0.79 | -5.57 | 26.54 | 25.12 | -5.39 | 13.09 | 2.24 | -3.84 | -72.06 | #DIV/0! | 21.4 | 0.29 | 0.252609 | 0.866395 | 0.243677 | 81.089321 | 4.092044 | 4.630694 | 0.028462 | 0.012944 | 0.458942 | 0.227083 | 1.701432 | 6.155646 | 0.004959 | 0.130292 | 0.01625 | 0 | 0.002466 | 0 | 0.00091 | 0.01116 | 0.010204 | 0.001329 | 0.003979 | 0.001006 | 0 | 0.001 | 0.026325 | 0 | 0.030869 | 0 | 0 | 0 | 25 | 0 | 0 | 17 | 0 | 0 | 3 | 15 | 5
V31456 | 49 | 44 | 5 | 6987 | 6987 | 13343 | 0.82 | 0.3 | 0.31 | 0.03 | 0.02 | 0.54 | 4.08 | 4.7 | 1.72 | 5.75 | 0.15 | 0 | 0 | 80.02 | 43445.18 | 43445.14 | 43445.08 | 43445.12 | 43445.19 | 3700 | 525.34 | 8393 | 5219 | 5631 | 5106 | 0.69 | -1.39 | 4.2 | 3.59 | 27.42 | 22.1 | -2.71 | 39.64 | 5.54 | -5.8 | -40.86 | #DIV/0! | 40.29 | 0.48 | 0.241724 | 0.806569 | 0.222581 | 80.896836 | 4.118271 | 4.844282 | 0.027616 | 0.010499 | 0.514749 | 0.216932 | 1.67713 | 6.180924 | 0.001887 | 0.131225 | 0.013604 | 0 | 0.003118 | 0 | 0.000246 | 0.012756 | 0.011494 | 0.004705 | 0.008717 | 0.00491 | 0 | 0.02 | 0.027227 | 0 | 0.002 | 0 | 0 | 0 | 0 | 0 | 0 | 10 | 0 | 0 | 5 | 20 | 9
V31458 | 51 | 46 | 5 | 6928 | 6928 | 13343 | 0.81 | 0.3 | 0.31 | 0.03 | 0.02 | 0.52 | 4.07 | 4.63 | 1.69 | 5.59 | 0.15 | 0 | 0 | 79.53 | 43445.32 | 43445.28 | 43445.22 | 43445.26 | 43445.32 | 3485 | 534.26 | 8401 | 4679 | 5790 | 4588 | -0.95 | 1.48 | 3.09 | -2.84 | 28.71 | 24.47 | -3.42 | 35.77 | 2.43 | -1.27 | -41.85 | #DIV/0! | -2437.1 | 0.26 | 0.236349 | 0.84973 | 0.218449 | 81.254612 | 4.206498 | 4.671588 | 0.027591 | 0.010851 | 0.520181 | 0.214735 | 1.673653 | 5.794717 | 0.080859 | 0.129924 | 0.012881 | 0 | 0.003091 | 0 | 0.000172 | 0.015527 | 0.01124 | 0.004423 | 0.008649 | 0.00479 | 0 | 0.02 | 0.027489 | 0 | 0.002 | 0 | 0 | 0 | 0 | 0 | 0 | 14 | 0 | 0 | 5 | 20 | 7
V31869 | 35 | 30 | 5 | 7033 | 7033 | 13343 | 0.87 | 0.3 | 0.3 | 0.03 | 0.01 | 0.54 | 4.02 | 4.72 | 1.73 | 5.91 | 0.05 | 0 | 0 | 80.63 | 43495.94 | 43495.9 | 43495.84 | 43495.88 | 43495.95 | 3680 | 520.58 | 8346 | 5048 | 5604 | 4984 | 2.6 | 2.39 | 3.66 | 2.66 | 20.77 | 22.67 | -3.68 | 19.48 | 7.19 | 0.78 | -427.9 | #DIV/0! | 10.33 | -0.1 | 0.235846 | 0.856334 | 0.237364 | 81.44523 | 3.952334 | 4.648107 | 0.026931 | 0.009093 | 0.503593 | 0.265112 | 1.678937 | 5.912534 | 0.000612 | 0.123378 | 0.01408 | 0 | 0.002963 | 0 | 0.000138 | 0.013565 | 0.011283 | 0.00461 | 0.007656 | 0.004214 | 0 | 0.02 | 0.024085 | 0 | 0.002 | 0 | 0 | 0 | 0 | 0 | 0 | 11 | 0 | 5 | 0 | 8 | 6
V31871 | 20 | 15 | 5 | 7014 | 7014 | 13343 | 0.87 | 0.3 | 0.3 | 0.03 | 0.01 | 0.54 | 4.01 | 4.71 | 1.72 | 5.89 | 0.05 | 0 | 0 | 80.41 | 43496.08 | 43496.04 | 43495.98 | 43496.02 | 43496.09 | 3839 | 541.39 | 8509 | 5193 | 5988 | 5322 | 2.27 | 1.44 | 2.33 | 4.1 | 12.37 | 23.59 | -3.52 | 29.62 | 12.02 | -1.41 | -375.1 | #DIV/0! | 26.94 | 0.11 | 0.233095 | 0.843396 | 0.263148 | 81.27145 | 3.966614 | 4.696342 | 0.026929 | 0.007962 | 0.476745 | 0.234692 | 1.701415 | 6.041193 | 0.0005 | 0.130479 | 0.013294 | 0 | 0.003266 | 0 | 0.000148 | 0.014687 | 0.01139 | 0.00466 | 0.00828 | 0.004198 | 0 | 0.02 | 0.024115 | 0 | 0.002 | 0 | 0 | 5 | 0 | 0 | 0 | 0 | 0 | 3 | 0 | 0 | 7
V32004 | 62.4 | 57.4 | 5 | 7004 | 7004 | 13343 | 0.87 | 0.28 | 0.3 | 0.03 | 0.01 | 0.57 | 3.96 | 4.69 | 1.71 | 5.86 | 0.08 | 0 | 0 | 80.34 | 43509.12 | 43509.08 | 43509.02 | 43509.06 | 43509.12 | 3685 | 512.87 | 8457 | 5098 | 5625 | 4740 | 3.12 | 2.98 | 4.03 | 1.12 | 16.06 | 17.3 | -0.2 | 26.63 | 18.68 | 0.79 | -260.84 | #DIV/0! | #DIV/0! | -0.19 | 0.248194 | 0.874725 | 0.2409 | 81.55721 | 3.888298 | 4.606545 | 0.02603 | 0.007278 | 0.470797 | 0.279953 | 1.661738 | 5.893663 | 0.001834 | 0.133318 | 0.014876 | 0 | 0.003047 | 0 | 0.000161 | 0.013093 | 0.010924 | 0.006127 | 0.007239 | 0.004118 | 0 | 0.02 | 0.027933 | 0 | 0.002 | 0 | 0 | 0 | 0 | 1.1 | 0 | 25.2 | 0 | 0 | 6.1 | 20 | 5
V32664 | 40.6 | 35.6 | 5 | 6693 | 6693 | 13343 | 0.76 | 0.28 | 0.3 | 0.03 | 0.01 | 0.54 | 4 | 4.47 | 1.62 | 5.61 | 0.07 | 0 | 0 | 76.61 | 43579.48 | 43579.44 | 43579.34 | 43579.43 | 43579.49 | 3810 | 538.74 | 8553 | 5198 | 5742 | 4794 | 2.73 | 2.08 | 5.01 | -2.64 | 23.62 | 27.44 | 4.97 | 31.45 | 8.91 | -0.27 | -187.07 | -33152.31 | 67.68 | -0.13 | 0.233921 | 0.829632 | 0.228924 | 81.342133 | 4.121495 | 4.645028 | 0.026114 | 0.008045 | 0.520869 | 0.21703 | 1.632261 | 5.960866 | 0.001101 | 0.120027 | 0.022357 | 0 | 0.002974 | 0 | 0.000177 | 0.01112 | 0.010592 | 0.004735 | 0.008793 | 0.004293 | 0 | 0.02 | 0.025513 | 0 | 0.002 | 0 | 0 | 5 | 0 | 0 | 0 | 11.2 | 0 | 0 | 8.7 | 2.8 | 7.9
V32929 | 14.7 | 9.7 | 5 | 7000 | 7000 | 13343 | 0.89 | 0.31 | 0.34 | 0.03 | 0.01 | 0.55 | 4.04 | 4.69 | 1.71 | 5.87 | 0.08 | 0 | 0 | 80.11 | 43608.15 | 43608.11 | 43608 | 43608.09 | 43608.15 | 3826 | 542.77 | 8936 | 4899 | 5911 | 4934 | 2.1 | 0.91 | 1.69 | 3.85 | 33.08 | 27.9 | 0.05 | 21.97 | 12.75 | -0.75 | -184.68 | -4215.64 | #DIV/0! | -0.02 | 0.250468 | 0.869927 | 0.210733 | 81.236882 | 4.012782 | 4.711309 | 0.026947 | 0.007742 | 0.488937 | 0.231813 | 1.703171 | 5.994192 | 0.0005 | 0.121061 | 0.037916 | 0 | 0.003027 | 0 | 0.000165 | 0.013065 | 0.010556 | 0.004168 | 0.008556 | 0.005989 | 0 | 0.02 | 0.028093 | 0 | 0.002 | 0 | 0 | 0 | 0 | 0 | 0 | 2.9 | 0 | 0 | 1.8 | 0 | 5
V33416 | 35.1 | 30.1 | 5 | 6987 | 6987 | 13343 | 0.85 | 0.28 | 0.31 | 0.03 | 0.02 | 0.45 | 4.2 | 4.72 | 1.65 | 5.75 | 0.09 | 0 | 0 | 80.1 | 43685.94 | 43685.9 | 43685.8 | 43685.88 | 43685.95 | 3782 | 521.15 | 8649 | 4859 | 6088 | 5124 | 1.11 | 2.21 | -2.01 | 3.98 | 23.93 | 27.39 | 4.98 | 47.39 | 1.43 | -3.52 | -120.41 | #DIV/0! | 87.95 | 0.27 | 0.231757 | 0.826472 | 0.218608 | 81.14032 | 4.21837 | 4.685803 | 0.02622 | 0.008194 | 0.455305 | 0.20355 | 1.71312 | 6.042079 | 0.0005 | 0.120822 | 0.023386 | 0 | 0.002985 | 0 | 0.000154 | 0.010922 | 0.010673 | 0.003192 | 0.007176 | 0.004877 | 0 | 0.02 | 0.023513 | 0 | 0.002 | 0 | 0 | 0 | 0 | 0 | 0 | 10.8 | 0 | 0 | 6 | 5 | 8.3
28599 | 111 | 106 | 5 | 6953 | 6953 | 12379 | 1.47 | 0.44 | 0.53 | 0.02 | 0.01 | 0 | 10.72 | 0.65 | 0.68 | 0 | 0 | 0 | 0 | 83.45 | 43110.57 | 43110.53 | 43110.47 | 43110.51 | 43110.57 | 3498 | 514.41 | 7102 | 4437 | 5220 | 4784 | -9.17 | -20.14 | -4.49 | -4.68 | 22.28 | 7.84 | 9.01 | 46.42 | #DIV/0! | #DIV/0! | #DIV/0! | -323.37 | -2158.08 | 1.92 | 0.495318 | 1.566731 | 0.350247 | 83.540097 | 11.941955 | 0.796619 | 0.021671 | 0.008062 | 0.02926 | 0.197688 | 0.720468 | 0.091489 | 0.067356 | 0.066777 | 0.016745 | 0 | 0.004568 | 0 | 0.000287 | 0.025978 | 0.007037 | 0.002 | 0.002 | 0.000356 | 0 | 0.02 | 0.020555 | 0 | 0.006737 | 0 | 0 | 1 | 0 | 100 | 0 | 5 | 0 | 0 | 0 | 0 | 0
29352 | 60 | 55 | 5 | 7002 | 7002 | 12379 | 1.41 | 0.5 | 0.55 | 0.02 | 0.01 | 0 | 10.82 | 0.62 | 0.67 | 0 | 0.04 | 0 | 0 | 84 | 43182.76 | 43182.72 | 43182.67 | 43182.71 | 43182.77 | 3195 | 478.51 | 6521 | 4079 | 4846 | 4067 | -1.98 | -8.85 | 2.38 | -1.58 | 30.65 | 8.59 | 7.45 | 7.48 | #DIV/0! | #DIV/0! | -299.91 | -178.79 | #DIV/0! | 0.5 | 0.509813 | 1.448375 | 0.352157 | 84.719032 | 11.188346 | 0.687857 | 0.020438 | 0.011476 | 0.024684 | 0.172769 | 0.664961 | 0.030055 | 0.003994 | 0.060589 | 0.012492 | 0 | 0.003515 | 0 | 0.000273 | 0.023877 | 0.007146 | 0.002 | 0.002 | 0.000212 | 0 | 0.02 | 0.026138 | 0 | 0.007798 | 0 | 0 | 1 | 0 | 42 | 0 | 5 | 0 | 0 | 0 | 0 | 7
29457 | 106 | 101 | 5 | 6967 | 6967 | 12379 | 1.33 | 0.5 | 0.52 | 0.02 | 0.01 | 0 | 10.82 | 0.64 | 0.68 | 0 | 0.02 | 0 | 0 | 83.62 | 43196.57 | 43196.53 | 43196.43 | 43196.51 | 43196.57 | 3302 | 497.21 | 7021 | 4363 | 5358 | 4517 | -4.06 | -7.96 | -0.9 | -10.44 | 29.31 | 3.55 | 20.02 | 25.16 | #DIV/0! | #DIV/0! | -616.22 | -225.49 | #DIV/0! | 1.05 | 0.514452 | 1.490626 | 0.360743 | 84.285704 | 11.473412 | 0.700411 | 0.019583 | 0.011373 | 0.023865 | 0.167054 | 0.693847 | 0.023209 | 0.07394 | 0.055968 | 0.011376 | 0 | 0.003892 | 0 | 0.000422 | 0.025813 | 0.006571 | 0.002 | 0.002 | 0.000444 | 0 | 0.02 | 0.024948 | 0 | 0.008348 | 0 | 0 | 0 | 0 | 70 | 0 | 14 | 0 | 0 | 12 | 0 | 5
29740 | 52 | 47 | 5 | 7002 | 7002 | 12379 | 1.45 | 0.47 | 0.45 | 0.02 | 0.01 | 0 | 10.85 | 0.66 | 0.66 | 0 | 0.04 | 0 | 0 | 84.05 | 43229.54 | 43229.5 | 43229.4 | 43229.48 | 43229.55 | 3538 | 528.53 | 7240 | 5039 | 5894 | 5335 | -2.19 | -11.95 | 2.52 | 0.35 | 39.54 | 7.71 | 11.05 | 18.81 | #DIV/0! | #DIV/0! | -401.03 | -565.19 | #DIV/0! | 0.54 | 0.419946 | 1.467305 | 0.286753 | 84.725092 | 11.239321 | 0.752078 | 0.020458 | 0.009621 | 0.025624 | 0.179782 | 0.652699 | 0.050431 | 0.003492 | 0.055699 | 0.0133 | 0 | 0.002899 | 0 | 0.000185 | 0.034773 | 0.006534 | 0.002 | 0.002 | 0.000243 | 0 | 0.02 | 0.022799 | 0 | 0.006964 | 0 | 0 | 1 | 0 | 41 | 0 | 0 | 0 | 0 | 0 | 0 | 5
29743 | 71 | 66 | 5 | 6966 | 6966 | 12379 | 1.45 | 0.48 | 0.49 | 0.02 | 0.01 | 0 | 10.84 | 0.66 | 0.66 | 0 | 0.03 | 0 | 0 | 83.5 | 43229.74 | 43229.7 | 43229.6 | 43229.69 | 43229.74 | 3386 | 504.85 | 6724 | 4260 | 5265 | 4595 | -1.6 | -1.76 | -9.09 | -2.13 | 31.36 | 3.88 | 20.14 | 16.53 | #DIV/0! | #DIV/0! | -405.41 | -367.74 | #DIV/0! | 0.61 | 0.478237 | 1.511491 | 0.337755 | 84.55658 | 11.216297 | 0.683783 | 0.018488 | 0.009908 | 0.023963 | 0.17957 | 0.732281 | 0.03624 | 0.039545 | 0.061996 | 0.013681 | 0 | 0.00353 | 0 | 0.000213 | 0.031724 | 0.00707 | 0.002 | 0.002 | 0.000207 | 0 | 0.02 | 0.026009 | 0 | 0.007431 | 0 | 0 | 1 | 0 | 58 | 0 | 0 | 0 | 0 | 5 | 0 | 2
30060 | 93 | 88 | 5 | 7002 | 7002 | 12379 | 1.45 | 0.49 | 0.56 | 0.02 | 0.02 | 0 | 10.85 | 0.68 | 0.68 | 0 | 0 | 0 | 0 | 83.91 | 43267.1 | 43267.06 | 43266.96 | 43267.05 | 43267.11 | 3485 | 514.47 | 6403 | 4319 | 5123 | 4564 | -3.3 | -10.51 | -9.51 | -4.11 | 18.65 | 14.98 | 14.36 | 36.27 | #DIV/0! | #DIV/0! | #DIV/0! | -68.24 | -1830.03 | 1.08 | 0.479533 | 1.533629 | 0.402458 | 84.133353 | 11.357976 | 0.758525 | 0.020902 | 0.010037 | 0.024618 | 0.270988 | 0.756072 | 0.027267 | 0.056396 | 0.066248 | 0.008073 | 0 | 0.004531 | 0 | 0.000476 | 0.023475 | 0.007442 | 0.002 | 0.002 | 0.000416 | 0 | 0.02 | 0.025452 | 0 | 0.008133 | 0 | 0 | 1 | 0 | 80 | 0 | 0 | 0 | 0 | 5 | 0 | 2
30194 | 31 | 26 | 5 | 7057 | 7057 | 12379 | 1.51 | 0.55 | 0.49 | 0.03 | 0.02 | 0 | 11.42 | 0.69 | 0.69 | 0 | 0 | 0 | 0 | 84.04 | 43280.58 | 43280.54 | 43280.44 | 43280.52 | 43280.59 | 3427 | 503.3 | 7216 | 4526 | 5631 | 4802 | 0.33 | -11.05 | -11.48 | 2.62 | 15.83 | 4.68 | 21.8 | 47.49 | #DIV/0! | #DIV/0! | #DIV/0! | -361.81 | -1061.42 | 0.48 | 0.473148 | 1.48235 | 0.463929 | 84.106471 | 11.44907 | 0.76779 | 0.020901 | 0.008597 | 0.026832 | 0.186206 | 0.770477 | 0.04201 | 0.029953 | 0.068792 | 0.012499 | 0 | 0.004056 | 0 | 0.000212 | 0.023976 | 0.007336 | 0.002 | 0.002 | 0.000333 | 0 | 0.02 | 0.023105 | 0 | 0.007957 | 0 | 0 | 1 | 0 | 20 | 0 | 0 | 0 | 0 | 0 | 0 | 5
30341 | 17 | 12 | 5 | 7005 | 7005 | 12379 | 1.53 | 0.42 | 0.35 | 0.03 | 0.01 | 0 | 10.86 | 0.7 | 0.7 | 0 | 0 | 0 | 0 | 84.1 | 43318.69 | 43318.65 | 43318.55 | 43318.63 | 43318.69 | 3293 | 491.27 | 7413 | 4900 | 6093 | 4975 | -2.8 | -6.82 | -0.14 | 4.69 | 40.26 | -11.29 | 28.96 | 5.23 | #DIV/0! | #DIV/0! | #DIV/0! | #DIV/0! | #DIV/0! | 0.73 | 0.389516 | 1.477371 | 0.256899 | 84.584226 | 11.30854 | 0.758423 | 0.019892 | 0.014215 | 0.026227 | 0.190416 | 0.710977 | 0.046932 | 0.046967 | 0.06078 | 0.010123 | 0 | 0.002171 | 0 | 0.000221 | 0.023454 | 0.007085 | 0.002 | 0.002 | 0.00026 | 0 | 0.02 | 0.03412 | 0 | 0.007185 | 0 | 0 | 1 | 0 | 6 | 0 | 0 | 0 | 0 | 0 | 0 | 5
30400 | 26 | 21 | 5 | 7001 | 7001 | 12379 | 1.49 | 0.48 | 0.45 | 0.03 | 0.02 | 0 | 10.85 | 0.64 | 0.64 | 0 | 0 | 0 | 0 | 84.05 | 43323.2 | 43323.16 | 43323.06 | 43323.14 | 43323.2 | 3538 | 520.98 | 6949 | 4978 | 5496 | 4944 | -2.58 | -6.43 | -0.44 | 2.25 | 12.82 | 1.85 | 17.42 | 44.98 | #DIV/0! | #DIV/0! | #DIV/0! | -562.95 | #DIV/0! | 0.76 | 0.446175 | 1.480055 | 0.427953 | 84.549199 | 11.280595 | 0.691687 | 0.021728 | 0.008421 | 0.028566 | 0.183984 | 0.6531 | 0.045442 | 0.011005 | 0.059421 | 0.014938 | 0 | 0.003758 | 0 | 0.000187 | 0.029392 | 0.007067 | 0.002 | 0.002 | 0.00039 | 0 | 0.02 | 0.025604 | 0 | 0.007331 | 0 | 0 | 1 | 0 | 11 | 0 | 4 | 0 | 0 | 0 | 0 | 5
30466 | 79 | 74 | 5 | 7026 | 7026 | 12379 | 1.49 | 0.49 | 0.45 | 0.03 | 0.02 | 0 | 10.85 | 0.64 | 0.64 | 0 | 0 | 0 | 0 | 84.39 | 43330.13 | 43330.09 | 43329.99 | 43330.07 | 43330.13 | 3508 | 521.33 | 7118 | 4618 | 5644 | 4875 | -2.08 | -5.53 | 2.61 | 2.65 | 17.45 | 0.07 | 18.5 | 29.72 | #DIV/0! | #DIV/0! | #DIV/0! | -376.72 | #DIV/0! | 0.79 | 0.456124 | 1.467852 | 0.406049 | 84.568812 | 11.183808 | 0.686088 | 0.021429 | 0.010758 | 0.027501 | 0.243367 | 0.632662 | 0.03956 | 0.078342 | 0.065812 | 0.01089 | 0 | 0.004864 | 0 | 0.00038 | 0.028562 | 0.007361 | 0.002 | 0.002 | 0.000434 | 0 | 0.02 | 0.026955 | 0 | 0.008389 | 0 | 0 | 1 | 0 | 56 | 0 | 0 | 0 | 0 | 12 | 0 | 5
31217 | 34 | 29 | 5 | 6997 | 6997 | 12379 | 1.42 | 0.51 | 0.41 | 0.02 | 0.02 | 0 | 10.86 | 0.67 | 0.68 | 0 | 0 | 0 | 0 | 84 | 43416.54 | 43416.5 | 43416.45 | 43416.49 | 43416.54 | 3283 | 485.36 | 6539 | 4380 | 4996 | 4478 | -7.04 | -0.75 | 0.09 | -3.56 | 23.02 | 4.18 | 4.35 | 60.69 | #DIV/0! | #DIV/0! | #DIV/0! | -116.77 | -4633.52 | 1.37 | 0.395643 | 1.492905 | 0.401917 | 84.037428 | 11.787287 | 0.685681 | 0.023749 | 0.005989 | 0.032725 | 0.183925 | 0.685015 | 0.044693 | 0.059262 | 0.068625 | 0.004833 | 0 | 0.003654 | 0 | 0.000266 | 0.022152 | 0.007679 | 0.002 | 0.002 | 0.000304 | 0 | 0.02 | 0.025225 | 0 | 0.007045 | 0 | 0 | 1 | 0 | 20 | 0 | 0 | 0 | 0 | 3 | 0 | 5
31508 | 88 | 83 | 5 | 6999 | 6999 | 12379 | 1.44 | 0.54 | 0.5 | 0.02 | 0.01 | 0 | 10.85 | 0.67 | 0.67 | 0 | 0 | 0 | 0 | 83.9 | 43448.79 | 43448.75 | 43448.69 | 43448.73 | 43448.79 | 3333 | 493.34 | 7287 | 4919 | 5773 | 4639 | -0.79 | -1.88 | 4.67 | 2.66 | 10.06 | 5.47 | 4.3 | 52.67 | #DIV/0! | #DIV/0! | #DIV/0! | -27.25 | -2385.08 | 0.48 | 0.481153 | 1.419176 | 0.49373 | 84.671811 | 11.090976 | 0.692732 | 0.022405 | 0.006843 | 0.036501 | 0.192431 | 0.6514 | 0.060315 | 0.005752 | 0.078223 | 0.004 | 0 | 0.004595 | 0 | 0.000267 | 0.025981 | 0.007599 | 0.002 | 0.002 | 0.000238 | 0 | 0.02 | 0.022804 | 0 | 0.007067 | 0 | 0 | 2 | 0 | 68 | 0 | 5 | 0 | 0 | 0 | 0 | 8
31518 | 80 | 75 | 5 | 6950 | 6950 | 12379 | 1.3 | 0.55 | 0.5 | 0.02 | 0.02 | 0 | 10.87 | 0.68 | 0.68 | 0 | 0.02 | 0 | 0 | 83.28 | 43449.42 | 43449.37 | 43449.32 | 43449.36 | 43449.42 | 3502 | 512.66 | 6841 | 4320 | 5225 | 4571 | -0.2 | -2.59 | 0.85 | -13.43 | 16.88 | 11.55 | 4.45 | 42.55 | #DIV/0! | #DIV/0! | -916.2 | -114.65 | -1262.71 | 0.56 | 0.452841 | 1.5011 | 0.467034 | 84.569683 | 11.126933 | 0.710503 | 0.023871 | 0.009062 | 0.02906 | 0.186426 | 0.691316 | 0.056762 | 0.005294 | 0.069719 | 0.006679 | 0 | 0.00405 | 0 | 0.000214 | 0.027097 | 0.007184 | 0.002 | 0.002 | 0.000421 | 0 | 0.02 | 0.023098 | 0 | 0.007651 | 0 | 0 | 0 | 0 | 62 | 0 | 0 | 0 | 0 | 10 | 0 | 3
31569 | 43 | 38 | 5 | 6986 | 6986 | 12379 | 1.28 | 0.52 | 0.42 | 0.02 | 0.01 | 0 | 10.85 | 0.67 | 0.68 | 0 | 0.06 | 0 | 0 | 83.91 | 43454.83 | 43454.79 | 43454.74 | 43454.78 | 43454.84 | 3478 | 517.79 | 6610 | 4582 | 5105 | 4698 | -3.72 | -4.07 | -3.9 | -14.68 | 16.93 | 10.46 | 3.78 | -11.37 | #DIV/0! | #DIV/0! | -190.35 | -357.85 | -1979.24 | 1.05 | 0.384668 | 1.487908 | 0.440935 | 84.353799 | 11.43298 | 0.709684 | 0.021273 | 0.015527 | 0.028703 | 0.188583 | 0.715257 | 0.037746 | 0.008036 | 0.06977 | 0.01219 | 0 | 0.003796 | 0 | 0.000469 | 0.023153 | 0.007237 | 0.002 | 0.002 | 0.000391 | 0 | 0.02 | 0.026015 | 0 | 0.007879 | 0 | 0 | 0 | 0 | 30 | 0 | 3 | 0 | 0 | 0 | 0 | 5
31597 | 48 | 43 | 5 | 6530 | 6530 | 12379 | 1.28 | 0.45 | 0.45 | 0.02 | 0.01 | 0 | 10.12 | 0.62 | 0.63 | 0 | 0 | 0 | 0 | 78.43 | 43468.1 | 43468.06 | 43468 | 43468.04 | 43468.1 | 3769 | 562.71 | 7673 | 5290 | 5972 | 5121 | -2.66 | -7.08 | 1.78 | -7.17 | 17.78 | 11.47 | 4.5 | 7.01 | #DIV/0! | #DIV/0! | #DIV/0! | -284.34 | -2519.26 | 0.94 | 0.428485 | 1.491602 | 0.398268 | 84.436789 | 11.286887 | 0.726697 | 0.024642 | 0.014943 | 0.031433 | 0.254953 | 0.668826 | 0.054322 | 0.003249 | 0.077784 | 0.009064 | 0 | 0.003254 | 0 | 0.00021 | 0.024276 | 0.007133 | 0.002 | 0.002 | 0.000411 | 0 | 0.02 | 0.02686 | 0 | 0.005911 | 0 | 0 | 1 | 0 | 38 | 0 | 0 | 0 | 0 | 0 | 0 | 4
31824 | 10 | 5 | 5 | 6787 | 6787 | 12379 | 1.4 | 0.58 | 0.43 | 0.02 | 0.02 | 0 | 10.85 | 0.67 | 0.69 | 0 | 0 | 0 | 0 | 80.98 | 43491.03 | 43490.99 | 43490.91 | 43490.95 | 43491.03 | 3829 | 561.68 | 8565 | 5096 | 7014 | 5329 | -2.07 | -0.63 | 6.1 | -5.07 | 20.88 | 5.55 | 8.94 | 10.27 | #DIV/0! | #DIV/0! | #DIV/0! | -230.38 | #DIV/0! | 0.64 | 0.42001 | 1.539537 | 0.477556 | 84.137191 | 11.576674 | 0.70563 | 0.022085 | 0.017174 | 0.027027 | 0.190157 | 0.675852 | 0.035645 | 0.003897 | 0.065128 | 0.008762 | 0 | 0.003354 | 0 | 0.000326 | 0.024902 | 0.007082 | 0.002 | 0.002 | 0.00031 | 0 | 0.02 | 0.030645 | 0 | 0.007055 | 0 | 0 | 0 | 0 | 0 | 0 | 0 | 0 | 4 | 0 | 0 | 1
31907 | 53 | 48 | 5 | 6997 | 6997 | 12379 | 1.36 | 0.52 | 0.46 | 0.02 | 0.01 | 0 | 10.85 | 0.67 | 0.69 | 0 | 0.05 | 0 | 0 | 83.93 | 43500.48 | 43500.43 | 43500.38 | 43500.42 | 43500.48 | 3445 | 517.34 | 7240 | 4199 | 5514 | 4846 | -2.2 | -7.7 | 7.58 | -6.83 | 19.66 | 12.68 | 6.44 | 3.11 | #DIV/0! | #DIV/0! | -224 | -24.63 | -100.87 | 0.62 | 0.41088 | 1.477469 | 0.427463 | 84.599833 | 11.250275 | 0.734435 | 0.021376 | 0.013355 | 0.029856 | 0.176539 | 0.648269 | 0.045175 | 0.003445 | 0.063521 | 0.005798 | 0 | 0.003467 | 0 | 0.00022 | 0.022499 | 0.00685 | 0.002 | 0.002 | 0.000224 | 0 | 0.02 | 0.028254 | 0 | 0.006796 | 0 | 0 | 1 | 0 | 34 | 0 | 0 | 8 | 0 | 0 | 0 | 5
33199 | 41.5 | 36.5 | 5 | 6633 | 6633 | 12379 | 1.36 | 0.49 | 0.43 | 0.02 | 0.02 | 0 | 10.32 | 0.63 | 0.66 | 0 | 0 | 0 | 0 | 79.53 | 43643.17 | 43643.13 | 43643.03 | 43643.12 | 43643.17 | 3513 | 525.58 | 6460 | 4318 | 5097 | 4579 | -4 | -13.91 | -0.74 | -8.28 | 11.62 | 6.59 | 17.18 | 51.55 | #DIV/0! | #DIV/0! | #DIV/0! | -94.28 | -454.45 | 1.12 | 0.434479 | 1.5717 | 0.460134 | 84.139915 | 11.481885 | 0.770926 | 0.019854 | 0.008688 | 0.029984 | 0.182805 | 0.70754 | 0.034898 | 0.004681 | 0.057637 | 0.008919 | 0 | 0.00426 | 0 | 0.000229 | 0.018286 | 0.00699 | 0.002 | 0.002 | 0.000409 | 0 | 0.02 | 0.025353 | 0 | 0.006426 | 0 | 0 | 1 | 0 | 30 | 0 | 0 | 0 | 0 | 5 | 0 | 0.5
33201 | 46.4 | 41.4 | 5 | 6708 | 6708 | 12379 | 1.37 | 0.49 | 0.44 | 0.02 | 0.02 | 0 | 10.4 | 0.64 | 0.67 | 0 | 0 | 0 | 0 | 80.47 | 43643.3 | 43643.26 | 43643.16 | 43643.24 | 43643.31 | 3684 | 545.05 | 7164 | 4654 | 5905 | 5286 | -4.43 | -10.43 | -0.78 | -3.8 | 14.94 | 8.71 | 19.52 | 57.55 | #DIV/0! | #DIV/0! | #DIV/0! | -59.49 | -214.68 | 1.06 | 0.42295 | 1.499702 | 0.445215 | 84.232916 | 11.485922 | 0.752158 | 0.019285 | 0.007641 | 0.03335 | 0.185307 | 0.709916 | 0.051144 | 0.002627 | 0.061064 | 0.00724 | 0 | 0.003817 | 0 | 0.000175 | 0.0159 | 0.0071 | 0.002 | 0.002 | 0.000229 | 0 | 0.02 | 0.025505 | 0 | 0.006838 | 0 | 0 | 1 | 0 | 30 | 0 | 0 | 0 | 0 | 5 | 0 | 5.4
33568 | 44.2 | 39.2 | 5 | 6691 | 6691 | 12379 | 1.3 | 0.5 | 0.57 | 0.02 | 0.01 | 0 | 10.34 | 0.61 | 0.61 | 0 | 0.01 | 0.01 | 0 | 80.3 | 43701.4 | 43701.35 | 43701.25 | 43701.34 | 43701.4 | 3382 | 506.44 | 7136 | 4499 | 5472 | 4782 | -2.65 | -5.7 | -10.98 | -5.53 | 30.23 | 21.74 | 8.89 | 25.72 | -727.63 | #DIV/0! | -2040.86 | -13.82 | -157.68 | 0.66 | 0.471055 | 1.457197 | 0.369176 | 84.612756 | 11.259382 | 0.680837 | 0.021027 | 0.010408 | 0.024986 | 0.193896 | 0.713063 | 0.025683 | 0.003235 | 0.057806 | 0.009824 | 0 | 0.003724 | 0 | 0.000189 | 0.02042 | 0.007114 | 0.002 | 0.002 | 0.000259 | 0 | 0.02 | 0.027352 | 0 | 0.006611 | 0 | 0 | 5 | 0 | 13.2 | 0 | 5.3 | 0 | 0 | 8 | 0 | 7.7
35391 | 53.2 | 48.2 | 5 | 6737 | 6737 | 12379 | 1.27 | 0.5 | 0.51 | 0.02 | 0.02 | 0 | 10.63 | 0.65 | 0.66 | 0 | 0 | 0.01 | 0 | 80.66 | 43921.74 | 43921.7 | 43921.6 | 43921.68 | 43921.74 | 3385 | 512.1 | 6806 | 4259 | 5235 | 4639 | -3.18 | -13.98 | -7.04 | -15.53 | 26.48 | 19.33 | 21.09 | 35.18 | #DIV/0! | #DIV/0! | #DIV/0! | -103.66 | #DIV/0! | 1.02 | 0.43 | 1.55 | 0.386 | 84.1 | 11.56 | 0.778 | 0.0187 | 0.0108 | 0.0202 | 0.192 | 0.747 | 0.0368 | 0.0032 | 0.0481 | 0.0151 | 0.0002 | 0.0028 | 0.00061 | 0.0001 | 0.001 | 0.0072 | 0.0003 | 0.0031 | 0.0012 | 0.0077 | 0.001 | 0.0298 | 0.0022 | 0.0015 | 0.00058 | 0.002 | 1 | 0 | 40 | 0 | 0 | 0 | 0 | 5 | 0 | 2.2
35393 | 63 | 58 | 5 | 6602 | 6602 | 12379 | 1.25 | 0.49 | 0.5 | 0.02 | 0.02 | 0 | 10.46 | 0.63 | 0.65 | 0 | 0 | 0.01 | 0 | 79.01 | 43921.87 | 43921.83 | 43921.73 | 43921.81 | 43921.88 | 3376 | 510.82 | 6997 | 4609 | 5378 | 4881 | -1.85 | -18.04 | -6.63 | -7.8 | 15.33 | 15.86 | 21.08 | 35.12 | #DIV/0! | #DIV/0! | #DIV/0! | -79.99 | #DIV/0! | 0.86 | 0.452 | 1.45 | 0.442 | 84.2 | 11.45 | 0.798 | 0.0186 | 0.0108 | 0.0216 | 0.193 | 0.745 | 0.0344 | 0.012 | 0.0496 | 0.0137 | 0.0002 | 0.0032 | 0.00064 | 0.0001 | 0.001 | 0.0072 | 0.0003 | 0.003 | 0.0012 | 0.0079 | 0.001 | 0.0305 | 0.0022 | 0.0017 | 0.00052 | 0.002 | 1 | 0 | 43 | 0 | 0 | 0 | 0 | 5 | 0 | 9
V28972 | 62 | 57 | 5 | 7000 | 7000 | 12379 | 1.47 | 0.45 | 0.56 | 0.02 | 0.02 | 0.03 | 10.87 | 0.62 | 0.67 | 0.11 | 0.03 | 0 | 0 | 83.78 | 43145.07 | 43145.03 | 43144.97 | 43145.02 | 43145.08 | 3824 | 562.68 | 8363 | 5202 | 5625 | 4943 | -3 | -9.92 | -3.85 | 0.37 | 34.65 | 18.05 | 12.27 | 33.99 | 26.95 | -12.5 | -436.06 | -169.5 | #DIV/0! | 0.58 | 0.461584 | 1.487022 | 0.295137 | 84.444286 | 11.347465 | 0.696367 | 0.019876 | 0.010647 | 0.025047 | 0.183793 | 0.710061 | 0.125357 | 0.033642 | 0.060203 | 0.009548 | 0 | 0.002986 | 0 | 0.000244 | 0.022549 | 0.006617 | 0.002 | 0.002 | 0.000241 | 0 | 0.02 | 0.026849 | 0 | 0.006479 | 0 | 0 | 5 | 0 | 47 | 0 | 4 | 0 | 0 | 1 | 0 | 0
V28973 | 62 | 57 | 5 | 6984 | 6984 | 12379 | 1.22 | 0.53 | 0.57 | 0.02 | 0.01 | 0.02 | 10.82 | 0.74 | 0.67 | 0.02 | 0.02 | 0 | 0 | 83.76 | 43145.14 | 43145.09 | 43145.04 | 43145.08 | 43145.14 | 3631 | 532.87 | 7961 | 4691 | 5148 | 4350 | -0.26 | -5.83 | 1.77 | -15.63 | 24.69 | 14.63 | -0.07 | 8.31 | -26.99 | -274.31 | -933.66 | -1909.91 | #DIV/0! | 0.66 | 0.495013 | 1.429331 | 0.405498 | 84.556299 | 11.023458 | 0.79984 | 0.022209 | 0.010865 | 0.027274 | 0.177605 | 0.672159 | 0.064315 | 0.08574 | 0.068858 | 0.067774 | 0 | 0.00347 | 0 | 0.000209 | 0.021585 | 0.00744 | 0.002 | 0.002 | 0.000269 | 0 | 0.02 | 0.027922 | 0 | 0.00887 | 0 | 0 | 5 | 0 | 46 | 0 | 0 | 0 | 0 | 0 | 0 | 6
V28981 | 46 | 41 | 5 | 7030 | 7030 | 12379 | 1.32 | 0.47 | 0.55 | 0.02 | 0.02 | 0 | 10.83 | 0.63 | 0.69 | 0 | 0 | 0.01 | 0 | 84.52 | 43145.7 | 43145.66 | 43145.6 | 43145.64 | 43145.71 | 3869 | 549.65 | 8104 | 5519 | 5929 | 5222 | -2.95 | -14.72 | 0.13 | -12.71 | 36.52 | 7.33 | 10.25 | 57.57 | #DIV/0! | #DIV/0! | #DIV/0! | -190.71 | #DIV/0! | 0.98 | 0.514428 | 1.506609 | 0.302522 | 84.486589 | 11.259271 | 0.727372 | 0.021344 | 0.006572 | 0.024804 | 0.192552 | 0.691605 | 0.03359 | 0.055798 | 0.063585 | 0.020521 | 0 | 0.003697 | 0 | 0.000243 | 0.023956 | 0.006634 | 0.002 | 0.002 | 0.000407 | 0 | 0.02 | 0.025752 | 0 | 0.008146 | 0 | 0 | 5 | 0 | 26 | 0 | 2 | 0 | 0 | 0 | 0 | 8
V28983 | 74 | 69 | 5 | 6995 | 6995 | 12379 | 1.42 | 0.48 | 0.54 | 0.02 | 0.01 | 0 | 10.81 | 0.62 | 0.67 | 0 | 0 | 0.01 | 0 | 83.97 | 43145.84 | 43145.8 | 43145.73 | 43145.78 | 43145.84 | 3945 | 563.49 | 8612 | 5460 | 5787 | 5062 | -2.75 | -17.4 | -1.18 | -4.7 | 41.27 | 14.2 | 19.28 | 51 | #DIV/0! | #DIV/0! | #DIV/0! | -349.71 | #DIV/0! | 0.8 | 0.468416 | 1.509873 | 0.288607 | 84.508229 | 11.26946 | 0.740348 | 0.019712 | 0.007405 | 0.023671 | 0.181817 | 0.691963 | 0.030312 | 0.078403 | 0.060271 | 0.031277 | 0 | 0.003388 | 0 | 0.000303 | 0.022819 | 0.006667 | 0.002 | 0.002 | 0.00029 | 0 | 0.02 | 0.024683 | 0 | 0.008084 | 0 | 0 | 5 | 0 | 52 | 0 | 10 | 0 | 0 | 2 | 0 | 0
V29006 | 33 | 28 | 5 | 7010 | 7010 | 12379 | 1.44 | 0.48 | 0.51 | 0.02 | 0.01 | 0 | 10.83 | 0.63 | 0.67 | 0 | 0.03 | 0 | 0 | 84.14 | 43147.95 | 43147.9 | 43147.84 | 43147.88 | 43147.95 | 3768 | 568.58 | 8480 | 5048 | 6081 | 5330 | -2.28 | -8.3 | 0.77 | -6.11 | 31.99 | 10.15 | 24.36 | 62.09 | #DIV/0! | #DIV/0! | -591.74 | -231.13 | #DIV/0! | 0.83 | 0.464453 | 1.549282 | 0.333247 | 84.470792 | 11.216266 | 0.691412 | 0.018822 | 0.005427 | 0.027304 | 0.198346 | 0.672473 | 0.05029 | 0.135194 | 0.064941 | 0.010841 | 0 | 0.003229 | 0 | 0.000281 | 0.022489 | 0.006947 | 0.002 | 0.002 | 0.000208 | 0 | 0.02 | 0.026532 | 0 | 0.007222 | 0 | 0 | 5 | 0 | 19 | 0 | 0 | 0 | 0 | 4 | 0 | 0
V29008 | 78 | 73 | 5 | 7000 | 7000 | 12379 | 1.44 | 0.48 | 0.51 | 0.02 | 0.01 | 0 | 10.83 | 0.63 | 0.67 | 0 | 0.03 | 0 | 0 | 84 | 43148.07 | 43148.03 | 43147.97 | 43148.01 | 43148.08 | 3573 | 532.73 | 7700 | 4877 | 5224 | 4502 | 0.59 | -8.73 | 5.21 | -3.06 | 30.94 | 9.88 | 11.08 | 57.94 | #DIV/0! | #DIV/0! | -587.89 | -256.14 | #DIV/0! | 0.3 | 0.465691 | 1.506518 | 0.338227 | 84.914024 | 10.913237 | 0.694138 | 0.022139 | 0.006026 | 0.026808 | 0.196541 | 0.642914 | 0.046529 | 0.057479 | 0.069277 | 0.011638 | 0 | 0.003425 | 0 | 0.000236 | 0.02246 | 0.006848 | 0.002 | 0.002 | 0.000247 | 0 | 0.02 | 0.024588 | 0 | 0.007013 | 0 | 0 | 5 | 0 | 61 | 0 | 0 | 0 | 0 | 7 | 0 | 0
V31321 | 54 | 49 | 5 | 7000 | 7000 | 12379 | 1.53 | 0.42 | 0.35 | 0.03 | 0.01 | 0 | 10.85 | 0.7 | 0.7 | 0 | 0 | 0 | 0 | 84.04 | 43425.99 | 43425.95 | 43425.89 | 43425.93 | 43426 | 3944 | 581.97 | 8957 | 5856 | 6031 | 5420 | -2.62 | -6.68 | 5.56 | 5.64 | 26.52 | -1.4 | 5.39 | 48.53 | #DIV/0! | #DIV/0! | #DIV/0! | #DIV/0! | #DIV/0! | 0.75 | 0.354888 | 1.46257 | 0.315981 | 84.571282 | 11.288679 | 0.757428 | 0.026492 | 0.00772 | 0.037058 | 0.223696 | 0.670545 | 0.098445 | 0.002752 | 0.081388 | 0.006968 | 0 | 0.002726 | 0 | 0.000293 | 0.021642 | 0.007652 | 0.002 | 0.002 | 0.000346 | 0 | 0.02 | 0.030678 | 0 | 0.006772 | 0 | 0 | 0 | 25 | 9 | 0 | 0 | 0 | 0 | 4 | 5 | 6
V32078 | 71.2 | 66.2 | 5 | 6988 | 6988 | 12379 | 1.36 | 0.44 | 0.51 | 0.02 | 0.02 | 0 | 10.86 | 0.67 | 0.69 | 0 | 0 | 0.01 | 0 | 83.88 | 43516.78 | 43516.74 | 43516.68 | 43516.72 | 43516.78 | 3862 | 560.28 | 8915 | 5339 | 5754 | 4923 | -0.27 | -7.28 | -0.78 | -4.86 | 18.27 | 18.77 | 15.09 | 33.09 | #DIV/0! | #DIV/0! | #DIV/0! | -57.07 | 11.11 | 0.52 | 0.418923 | 1.448045 | 0.365572 | 84.751989 | 11.055651 | 0.732347 | 0.021255 | 0.011572 | 0.033628 | 0.206985 | 0.710836 | 0.069054 | 0.002633 | 0.064869 | 0.0088 | 0 | 0.00328 | 0 | 0.000215 | 0.028601 | 0.00718 | 0.002 | 0.002 | 0.000447 | 0 | 0.02 | 0.026938 | 0 | 0.007184 | 0 | 0 | 5 | 0 | 60.2 | 0 | 1 | 0 | 0 | 0 | 0 | 0
V32330 | 44.5 | 39.5 | 5 | 6686 | 6686 | 12379 | 1.31 | 0.39 | 0.51 | 0.02 | 0.01 | 0 | 10.37 | 0.64 | 0.66 | 0 | 0.03 | 0.01 | 0 | 80.25 | 43543.21 | 43543.16 | 43543.11 | 43543.15 | 43543.21 | 3854 | 574.37 | 8415 | 5248 | 5566 | 4815 | -3.98 | -4 | 3.25 | -9.5 | 26.71 | 21.52 | 13.66 | 32.99 | #DIV/0! | #DIV/0! | -567.96 | 22.54 | 22.94 | 0.85 | 0.42558 | 1.522532 | 0.306332 | 84.456926 | 11.450824 | 0.708199 | 0.019075 | 0.009551 | 0.029452 | 0.189819 | 0.67575 | 0.042935 | 0.003029 | 0.059863 | 0.005335 | 0 | 0.00331 | 0 | 0.000179 | 0.020474 | 0.006876 | 0.002 | 0.002 | 0.0002 | 0 | 0.02 | 0.032512 | 0 | 0.007249 | 0 | 0 | 7 | 0 | 30 | 0 | 0 | 0 | 0 | 2.5 | 0 | 0
V33202 | 48.2 | 43.2 | 5 | 6698 | 6698 | 12379 | 1.37 | 0.49 | 0.44 | 0.02 | 0.02 | 0 | 10.39 | 0.64 | 0.66 | 0 | 0 | 0 | 0 | 80.34 | 43643.36 | 43643.32 | 43643.22 | 43643.31 | 43643.37 | 3727 | 537.65 | 8911 | 5159 | 5885 | 4729 | -3.53 | -11.07 | -9.23 | -2.96 | 17.18 | 9.89 | 14.62 | 59.77 | #DIV/0! | #DIV/0! | #DIV/0! | -32.05 | -247.46 | 1 | 0.420486 | 1.489533 | 0.432914 | 84.273674 | 11.396184 | 0.755532 | 0.020474 | 0.007233 | 0.027503 | 0.202267 | 0.768951 | 0.036807 | 0.002905 | 0.07348 | 0.006003 | 0 | 0.003934 | 0 | 0.00017 | 0.016717 | 0.00821 | 0.002 | 0.002 | 0.000211 | 0 | 0.02 | 0.025925 | 0 | 0.006888 | 0 | 0 | 12 | 0 | 20 | 0 | 0 | 0 | 0 | 5 | 0 | 6.2
V22889 | 36 | 31 | 5 | 7034 | 7034 | 12343 | 0.37 | 0.92 | 0.34 | 0.02 | 0.01 | 0 | 4.77 | 1.19 | 0.48 | 0 | 0.16 | 0 | 0 | 90.86 | 42412.16 | 42412.12 | 42412.06 | 42412.1 | 42412.16 | 3614 | 518.73 | 8585 | 4499 | 5686 | 4968 | -1.11 | 0.93 | 27.54 | -1.13 | 13.92 | 18.33 | 19.46 | 48.57 | #DIV/0! | #DIV/0! | 8.43 | #DIV/0! | #DIV/0! | -0.02 | 0.280731 | 0.374095 | 0.801769 | 91.689647 | 4.868657 | 1.190401 | 0.014279 | 0.003081 | 0.01624 | 0.14678 | 0.348255 | 0.017984 | 0.099376 | 0.068857 | 0.004 | 0 | 0.001859 | 0 | 0.000179 | 0.017191 | 0.006832 | 0.002 | 0.002 | 0.00162 | 0 | 0.02 | 0.016125 | 0 | 0.00804 | 0 | 0 | 9 | 0 | 4 | 1 | 0 | 10 | 0 | 5 | 0 | 2
V23384 | 63.5 | 58.5 | 5 | 7219 | 7219 | 12343 | 0.37 | 0.77 | 0.35 | 0.02 | 0 | 0 | 4.91 | 1.23 | 0.45 | 0 | 0.19 | 0 | 0 | 93.44 | 42468.4 | 42468.36 | 42468.25 | 42468.34 | 42468.41 | 4017 | 574.68 | 9060 | 5107 | 6010 | 5434 | 0.5 | 0.31 | 12.6 | 2.14 | -8.39 | 26.84 | 2.04 | 35.81 | #DIV/0! | #DIV/0! | 19.91 | #DIV/0! | #DIV/0! | 0.1 | 0.251339 | 0.352072 | 0.815413 | 91.772588 | 4.801714 | 1.200619 | 0.016537 | 0.003084 | 0.02 | 0.147826 | 0.387196 | 0.024324 | 0.066234 | 0.06356 | 0.004 | 0 | 0.001828 | 0 | 0.000214 | 0.016621 | 0.006522 | 0.002 | 0.002 | 0.001426 | 0 | 0.02 | 0.01473 | 0 | 0.008153 | 0 | 0 | 9 | 0 | 12 | 4 | 5 | 23.5 | 0 | 2 | 0 | 3
V23445 | 42 | 37 | 5 | 7232 | 7232 | 12343 | 0.37 | 0.75 | 0.37 | 0.02 | 0.01 | 0 | 4.91 | 1.24 | 0.46 | 0 | 0.2 | 0 | 0 | 93.58 | 42475.21 | 42475.16 | 42475.07 | 42475.15 | 42475.21 | 3466 | 493.66 | 8252 | 4020 | 5468 | 4534 | -1.06 | 9.94 | 19.34 | 8.53 | -28.54 | 21.17 | 11.56 | 36.43 | #DIV/0! | #DIV/0! | 25.93 | #DIV/0! | #DIV/0! | 0.15 | 0.284615 | 0.335969 | 0.945992 | 91.68985 | 4.868647 | 1.09373 | 0.015738 | 0.003576 | 0.017515 | 0.14415 | 0.366389 | 0.015576 | 0.065516 | 0.067863 | 0.004 | 0 | 0.001731 | 0 | 0.00037 | 0.020939 | 0.007073 | 0.002 | 0.002 | 0.001713 | 0 | 0.02 | 0.016963 | 0 | 0.008086 | 0 | 0 | 9 | 0 | 0 | 1 | 16 | 2 | 0 | 4 | 0 | 5
V23652 | 37 | 32 | 5 | 7186 | 7186 | 12343 | 0.38 | 0.75 | 0.33 | 0.02 | 0.01 | 0 | 4.89 | 1.24 | 0.49 | 0 | 0.12 | 0 | 0 | 93.05 | 42502.21 | 42502.17 | 42502.07 | 42502.15 | 42502.22 | 3941 | 576.42 | 8956 | 5501 | 5898 | 5209 | -0.47 | 2.35 | 7.69 | 8.34 | -16.54 | 27.93 | 31.2 | 70.93 | #DIV/0! | #DIV/0! | 3.33 | #DIV/0! | #DIV/0! | 0.17 | 0.23339 | 0.339777 | 0.863989 | 91.732354 | 4.848913 | 1.191 | 0.013336 | 0.002797 | 0.015324 | 0.110986 | 0.444471 | 0.017964 | 0.043889 | 0.062665 | 0.004 | 0 | 0.001696 | 0 | 0.000169 | 0.016593 | 0.007262 | 0.002 | 0.002 | 0.001661 | 0 | 0.02 | 0.015573 | 0 | 0.008191 | 0 | 0 | 9 | 0 | 6 | 5 | 0 | 8 | 0 | 0 | 0 | 4
V23874 | 49 | 44 | 5 | 7154 | 7154 | 12343 | 0.37 | 0.73 | 0.36 | 0.02 | 0.01 | 0 | 4.87 | 1.22 | 0.46 | 0 | 0.1 | 0 | 0 | 92.66 | 42529.6 | 42529.55 | 42529.45 | 42529.54 | 42529.6 | 4056 | 581.09 | 8897 | 5380 | 5741 | 4923 | 1.39 | 2.61 | 25.75 | -2.29 | -18.06 | 29.19 | 34.19 | 81.47 | #DIV/0! | #DIV/0! | -19.5 | #DIV/0! | #DIV/0! | 0.06 | 0.249538 | 0.379649 | 0.856482 | 91.866419 | 4.764221 | 1.174754 | 0.013751 | 0.002026 | 0.016497 | 0.121519 | 0.341465 | 0.040397 | 0.034342 | 0.061037 | 0.004 | 0 | 0.001509 | 0 | 0.000158 | 0.016492 | 0.007168 | 0.002 | 0.002 | 0.001411 | 0 | 0.02 | 0.017577 | 0 | 0.005589 | 0 | 0 | 9 | 0 | 15 | 5 | 8 | 6 | 0 | 0 | 0 | 1
V24112 | 57 | 52 | 5 | 7228 | 7228 | 12343 | 0.38 | 0.76 | 0.33 | 0.02 | 0.01 | 0 | 4.92 | 1.23 | 0.46 | 0 | 0.06 | 0 | 0 | 93.66 | 42552.56 | 42552.52 | 42552.41 | 42552.49 | 42552.57 | 4312 | 592.31 | 10177 | 5928 | 6617 | 5366 | 0.81 | 0.92 | 24.72 | -0.43 | -18.18 | 24.97 | 36.06 | 74.26 | #DIV/0! | #DIV/0! | -79.37 | #DIV/0! | #DIV/0! | 0.11 | 0.246494 | 0.3744 | 0.885051 | 91.863139 | 4.788476 | 1.194816 | 0.015058 | 0.003586 | 0.01351 | 0.110431 | 0.341292 | 0.016248 | 0.013151 | 0.055163 | 0.004 | 0 | 0.001802 | 0 | 0.000123 | 0.017959 | 0.006341 | 0.002 | 0.002 | 0.001885 | 0 | 0.02 | 0.016911 | 0 | 0.006164 | 0 | 0 | 9 | 14 | 0 | 5 | 15 | 0 | 0 | 7 | 0 | 2
V26994 | 55 | 50 | 5 | 6978 | 6978 | 12343 | 0.34 | 0.71 | 0.35 | 0.02 | 0.01 | 0 | 4.73 | 1.18 | 0.49 | 0 | 0.07 | 0 | 0 | 90.43 | 42907.61 | 42907.57 | 42907.47 | 42907.56 | 42907.62 | 4069 | 591.68 | 9233 | 5270 | 5505 | 4726 | 1.66 | 0.99 | 16.17 | -6.57 | -15.46 | 17.6 | 20.43 | 36.64 | #DIV/0! | #DIV/0! | -91.82 | #DIV/0! | #DIV/0! | 0.15 | 0.291676 | 0.36358 | 0.834703 | 91.833725 | 4.734932 | 1.188454 | 0.014957 | 0.005077 | 0.016831 | 0.137449 | 0.414098 | 0.02824 | 0.006128 | 0.058849 | 0.004 | 0 | 0.001886 | 0 | 0.000229 | 0.012439 | 0.006238 | 0.002 | 0.002 | 0.000802 | 0 | 0.02 | 0.013705 | 0 | 0.008001 | 0 | 0 | 9 | 0 | 18 | 5 | 0 | 16 | 0 | 0 | 0 | 2
V27675 | 39 | 34 | 5 | 6986 | 6986 | 12343 | 0.33 | 0.68 | 0.34 | 0.02 | 0.01 | 0 | 4.69 | 1.19 | 0.45 | 0 | 0.07 | 0 | 0 | 90.67 | 43000.16 | 43000.12 | 43000.02 | 43000.1 | 43000.17 | 4182 | 583.02 | 9565 | 5220 | 6101 | 4882 | -1.46 | 1.23 | 21.7 | 1.11 | -11.97 | 15.21 | 28.64 | 56.56 | #DIV/0! | #DIV/0! | -118.28 | #DIV/0! | #DIV/0! | 0.4 | 0.292136 | 0.327553 | 0.76883 | 91.744236 | 4.834736 | 1.189118 | 0.012906 | 0.003398 | 0.015772 | 0.156227 | 0.36089 | 0.017416 | 0.135747 | 0.064233 | 0.004 | 0 | 0.001996 | 0 | 0.000247 | 0.016856 | 0.006537 | 0.002 | 0.002 | 0.000778 | 0 | 0.02 | 0.014184 | 0 | 0.008202 | 0 | 0 | 7 | 0 | 4.5 | 4 | 0 | 10 | 0 | 5 | 0 | 3.5
V29047 | 34.5 | 29.5 | 5 | 6993 | 6993 | 12343 | 0.33 | 0.74 | 0.32 | 0.02 | 0.01 | 0 | 4.68 | 1.18 | 0.44 | 0 | 0.06 | 0 | 0 | 90.75 | 43152.97 | 43152.93 | 43152.86 | 43152.91 | 43152.98 | 4155 | 609.68 | 9722 | 6134 | 6326 | 5391 | -1.49 | 0.09 | 14.38 | -2.79 | -5.02 | -10.92 | 38.87 | 83.4 | #DIV/0! | #DIV/0! | -146.89 | #DIV/0! | #DIV/0! | 0.39 | 0.363239 | 0.3399 | 0.785711 | 91.737693 | 4.821011 | 1.195123 | 0.013973 | 0.002255 | 0.019262 | 0.158877 | 0.383838 | 0.013602 | 0.018509 | 0.068577 | 0.005959 | 0 | 0.002581 | 0 | 0.000429 | 0.015352 | 0.006801 | 0.002 | 0.002 | 0.001008 | 0 | 0.02 | 0.014167 | 0 | 0.008133 | 0 | 0 | 5 | 0 | 0 | 0 | 5.5 | 14 | 0 | 3 | 0 | 2
V29953 | 32 | 27 | 5 | 6985 | 6985 | 12343 | 0.33 | 0.67 | 0.37 | 0.02 | 0.01 | 0 | 4.69 | 1.18 | 0.43 | 0 | 0.08 | 0 | 0 | 90.65 | 43257.86 | 43257.82 | 43257.72 | 43257.8 | 43257.87 | 4112 | 590.8 | 8732 | 5713 | 5997 | 4953 | -1.39 | 1.2 | 14.72 | -3.27 | -23.12 | 3.51 | 36.16 | 86.63 | #DIV/0! | #DIV/0! | -118.04 | #DIV/0! | #DIV/0! | 0.51 | 0.357966 | 0.341801 | 0.834479 | 91.634883 | 4.827411 | 1.186691 | 0.013314 | 0.001766 | 0.036355 | 0.169396 | 0.376039 | 0.009085 | 0.066963 | 0.06451 | 0.004211 | 0 | 0.002376 | 0 | 0.000187 | 0.017727 | 0.006649 | 0.002 | 0.002 | 0.000765 | 0 | 0.02 | 0.015305 | 0 | 0.008122 | 0 | 0 | 7 | 0 | 0 | 0 | 5 | 8 | 0 | 4 | 0 | 3
V30840 | 73 | 68 | 5 | 7022 | 7022 | 12343 | 0.33 | 0.68 | 0.37 | 0.02 | 0.01 | 0 | 4.71 | 1.19 | 0.44 | 0 | 0.16 | 0 | 0 | 91.05 | 43371.28 | 43371.24 | 43371.14 | 43371.22 | 43371.29 | 4108 | 580.8 | 9468 | 5916 | 6242 | 5025 | 1.22 | 0.96 | 13.35 | -7.07 | -20.82 | 8 | 21.35 | 56.26 | #DIV/0! | #DIV/0! | -0.23 | #DIV/0! | #DIV/0! | 0.26 | 0.341178 | 0.354257 | 0.836379 | 91.782278 | 4.699141 | 1.190881 | 0.015025 | 0.003436 | 0.022848 | 0.160795 | 0.38234 | 0.025366 | 0.044489 | 0.061517 | 0.004174 | 0 | 0.002869 | 0 | 0.000239 | 0.018875 | 0.007005 | 0.002 | 0.002 | 0.000937 | 0 | 0.02 | 0.013917 | 0 | 0.008054 | 0 | 0 | 7 | 0 | 35 | 0 | 5 | 18 | 0 | 3 | 0 | 0
V35518 | 17.1 | 12.1 | 5 | 6999 | 6999 | 12343 | 0.33 | 0.88 | 0.38 | 0.02 | 0.01 | 0 | 4.68 | 1.18 | 0.52 | 0 | 0.22 | 0 | 0 | 90.4 | 43943.23 | 43943.19 | 43943.09 | 43943.17 | 43943.25 | 4229 | 597.06 | 9855 | 5723 | 6379 | 5038 | -4.03 | 0.91 | 20.91 | -8.76 | 2.3 | 9.79 | 13.62 | 29.91 | #DIV/0! | #DIV/0! | 17.98 | #DIV/0! | #DIV/0! | 0.18 | 0.348 | 0.359 | 0.876 | 91.5 | 4.94 | 1.19 | 0.0168 | 0.0041 | 0.0203 | 0.183 | 0.417 | 0.0282 | 0.0032 | 0.0708 | 0.0065 | 0.0002 | 0.0022 | 0.00039 | 0.0001 | 0.0029 | 0.008 | 0.0003 | 0.0035 | 0.0012 | 0.0041 | 0.001 | 0.0166 | 0.00087 | 0.0013 | 0.0002 | 0.002 | 0 | 0 | 0 | 0 | 5.1 | 5 | 0 | 0 | 0 | 2
V34961 | 21.3 | 16.3 | 5 | 7002 | 7002 | 13343 | 0.87 | 0.28 | 0.29 | 0.03 | 0.01 | 0.56 | 3.79 | 4.71 | 1.67 | 5.79 | 0 | 0 | 0 | 80.66 | 43866.72 | 43866.68 | 43866.62 | 43866.66 | 43866.73 | 3495 | 485.48 | 9215 | 4642 | 5903 | 5213 | -0.28 | 1.21 | -1.38 | 1.28 | 36.49 | 24.02 | -1.83 | 20.41 | 5.84 | -1.91 | -4743.32 | #DIV/0! | #DIV/0! | 0.43 | 0.227 | 0.869 | 0.181 | 81.4 | 3.85 | 4.72 | 0.0272 | 0.0081 | 0.53 | 0.221 | 1.72 | 5.98 | 0.00095 | 0.132 | 0.0121 | 0.0002 | 0.0019 | 0.0028 | 0.0001 | 0.0136 | 0.011 | 0.0003 | 0.001 | 0.0027 | 0.009 | 0.0046 | 0.0268 | 0.0019 | 0.0067 | 0.00085 | 0.0061 | 0 | 0 | 3.3 | 0 | 2.4 | 0 | 0 | 2.7 | 2.9 | 5
V32484 | 53.1 | 48.1 | 5 | 6788 | 6788 | 13343 | 0.86 | 0.28 | 0.3 | 0.02 | 0.01 | 0.56 | 3.73 | 4.64 | 1.69 | 5.67 | 0.04 | 0 | 0 | 77.84 | 43558.64 | 43558.6 | 43558.49 | 43558.57 | 43558.64 | 3877 | 561.07 | 9023 | 5759 | 6342 | 5424 | 4.14 | 1.13 | 4.68 | 4.97 | 40.25 | 28.49 | -2.49 | 19.27 | 9.11 | -0.36 | -477.53 | -1834.58 | #DIV/0! | -0.21 | 0.224998 | 0.852751 | 0.174992 | 81.551633 | 3.735734 | 4.797931 | 0.026232 | 0.008178 | 0.536033 | 0.222275 | 1.68499 | 5.95354 | 0.0005 | 0.125427 | 0.0171 | 0 | 0.002884 | 0 | 0.000142 | 0.012173 | 0.011123 | 0.00465 | 0.008425 | 0.004233 | 0 | 0.02 | 0.022058 | 0 | 0.002 | 0 | 0 | 0 | 0 | 15.7 | 0 | 0 | 0 | 0 | 3.9 | 23.5 | 5
V32662 | 41.6 | 36.6 | 5 | 6693 | 6693 | 13343 | 0.76 | 0.28 | 0.3 | 0.03 | 0.01 | 0.54 | 4 | 4.47 | 1.62 | 5.61 | 0.07 | 0 | 0 | 76.61 | 43579.33 | 43579.29 | 43579.19 | 43579.27 | 43579.34 | 3822 | 533.5 | 8158 | 4748 | 5539 | 4747 | 3.02 | 1.05 | 3.21 | 1.92 | 25.87 | 27.37 | 3.55 | 38.8 | 14.64 | 0.73 | -193.3 | -28544.55 | 74.81 | -0.21 | 0.23413 | 0.792761 | 0.222178 | 81.406549 | 4.10909 | 4.693639 | 0.026504 | 0.007183 | 0.488085 | 0.221736 | 1.663127 | 5.901294 | 0.000858 | 0.120981 | 0.019259 | 0 | 0.002934 | 0 | 0.000162 | 0.014301 | 0.010673 | 0.004698 | 0.009507 | 0.004507 | 0 | 0.02 | 0.02384 | 0 | 0.002 | 0 | 0 | 5 | 0 | 0 | 0 | 6.4 | 0 | 0 | 6 | 8.4 | 10.8
35390 | 64.4 | 59.4 | 5 | 6672 | 6672 | 12379 | 1.26 | 0.49 | 0.5 | 0.02 | 0.02 | 0 | 10.56 | 0.64 | 0.66 | 0 | 0 | 0.01 | 0 | 79.85 | 43921.68 | 43921.63 | 43921.54 | 43921.62 | 43921.68 | 3497 | 523.66 | 6735 | 4380 | 5247 | 4782 | -3.28 | -9.53 | -6.29 | -13.83 | 25.05 | 20.14 | 21.78 | 39.4 | #DIV/0! | #DIV/0! | #DIV/0! | -75.51 | #DIV/0! | 0.87 | 0.425 | 1.53 | 0.393 | 84.2 | 11.6 | 0.746 | 0.0185 | 0.0101 | 0.0203 | 0.194 | 0.743 | 0.0434 | 0.0086 | 0.0456 | 0.0131 | 0.0002 | 0.0026 | 0.00065 | 0.0001 | 0.001 | 0.0069 | 0.0003 | 0.0026 | 0.0011 | 0.0077 | 0.001 | 0.0295 | 0.0021 | 0.0014 | 0.00055 | 0.002 | 1 | 0 | 50 | 0 | 0 | 0 | 0 | 5 | 0 | 3.4
V33043 | 63.7 | 58.7 | 5 | 6715 | 6715 | 12343 | 0.31 | 0.71 | 0.37 | 0.02 | 0.01 | 0 | 4.49 | 1.14 | 0.37 | 0 | 0.1 | 0 | 0 | 87.09 | 43623.04 | 43623 | 43622.89 | 43622.98 | 43623.05 | 4156 | 579.15 | 9056 | 5218 | 5883 | 4978 | 1.36 | -2.79 | 11.32 | 2.76 | -7.75 | 30.13 | 34.84 | 82.31 | #DIV/0! | #DIV/0! | -25.17 | #DIV/0! | #DIV/0! | 0.04 | 0.274036 | 0.321344 | 0.811895 | 92.013508 | 4.679976 | 1.238076 | 0.014696 | 0.002005 | 0.015842 | 0.130953 | 0.34488 | 0.01452 | 0.002897 | 0.062029 | 0.004 | 0 | 0.002049 | 0 | 0.000207 | 0.015911 | 0.006566 | 0.002 | 0.002 | 0.000697 | 0 | 0.02 | 0.012657 | 0 | 0.007254 | 0 | 0 | 0 | 0 | 22.1 | 4.8 | 0 | 24.9 | 0 | 5 | 0 | 1.9
V32661 | 71 | 66 | 5 | 6762 | 6762 | 13343 | 0.8 | 0.31 | 0.36 | 0.02 | 0.01 | 0.54 | 3.67 | 4.43 | 1.64 | 5.59 | 0.06 | 0 | 0 | 77.84 | 43579.26 | 43579.22 | 43579.12 | 43579.21 | 43579.27 | 3678 | 520.08 | 8524 | 4820 | 5791 | 4888 | 3.1 | 1.25 | 3.91 | -2.24 | 33.9 | 32.85 | -3.75 | 28.05 | 4.6 | -0.04 | -248.61 | -925.02 | 62.37 | -0.14 | 0.255602 | 0.86269 | 0.214424 | 81.802539 | 3.737009 | 4.592769 | 0.02657 | 0.008149 | 0.535779 | 0.206424 | 1.654028 | 5.872621 | 0.000601 | 0.125054 | 0.015007 | 0 | 0.002798 | 0 | 0.000175 | 0.014072 | 0.010926 | 0.004964 | 0.008774 | 0.004308 | 0 | 0.02 | 0.022716 | 0 | 0.002 | 0 | 0 | 5 | 0 | 17.2 | 0 | 18.9 | 0 | 0 | 7.1 | 13.2 | 4.6
35171 | 26.7 | 21.6 | 5.1 | 6697 | 6697 | 12379 | 1.42 | 0.46 | 0.4 | 0.02 | 0.01 | 0 | 10.58 | 0.64 | 0.66 | 0 | 0 | 0 | 0 | 80.16 | 43889.75 | 43889.71 | 43889.64 | 43889.69 | 43889.75 | 3648 | 538.77 | 7449 | 5445 | 5947 | 5170 | -1.5 | -0.39 | 4.12 | 0 | 23.42 | 1.05 | 28.17 | 19.78 | #DIV/0! | #DIV/0! | #DIV/0! | -439.91 | -219.4 | 0.42 | 0.417 | 1.5 | 0.37 | 84.6 | 11.38 | 0.683 | 0.019 | 0.0127 | 0.0234 | 0.184 | 0.675 | 0.045 | 0.0031 | 0.0547 | 0.0156 | 0.0002 | 0.0027 | 0.00075 | 0.0001 | 0.001 | 0.0065 | 0.0003 | 0.001 | 0.00099 | 0.0072 | 0.001 | 0.0291 | 0.0019 | 0.001 | 0.00069 | 0.002 | 1 | 0 | 12.6 | 0 | 0 | 0 | 0 | 2.9 | 0 | 5.1
V24946 | 27.34 | 22 | 5.34 | 6988 | 6988 | 12343 | 0.37 | 0.75 | 0.31 | 0.02 | 0.02 | 0 | 4.76 | 1.18 | 0.45 | 0 | 0 | 0 | 0 | 90.6 | 42671.63 | 42671.58 | 42671.49 | 42671.57 | 42671.63 | 3698 | 529.19 | 8699 | 4345 | 5211 | 4553 | -0.13 | -0.38 | 20.16 | -2.03 | -14.53 | 3.29 | 24.7 | 62.8 | #DIV/0! | #DIV/0! | #DIV/0! | #DIV/0! | #DIV/0! | 0.53 | 0.308586 | 0.379121 | 0.876252 | 91.529227 | 4.842052 | 1.204345 | 0.018544 | 0.006143 | 0.015493 | 0.147628 | 0.363339 | 0.047091 | 0.089098 | 0.090733 | 0.004 | 0 | 0.00275 | 0 | 0.000179 | 0.019712 | 0.007114 | 0.002 | 0.002 | 0.001904 | 0 | 0.02 | 0.016263 | 0 | 0.006424 | 0 | 0 | 9 | 0 | 6 | 0 | 0 | 3 | 0 | 4 | 0 | 0
V24850 | 46.5 | 41 | 5.5 | 6995 | 6995 | 12343 | 0.37 | 0.74 | 0.34 | 0.02 | 0.01 | 0 | 4.78 | 1.19 | 0.44 | 0 | 0.07 | 0 | 0 | 90.6 | 42662.43 | 42662.39 | 42662.29 | 42662.37 | 42662.43 | 4213 | 603.49 | 9314 | 5739 | 5922 | 4977 | 2.26 | 0.02 | 22.58 | 0.59 | -12.96 | 20.44 | 37.61 | 79.76 | #DIV/0! | #DIV/0! | -52.27 | #DIV/0! | #DIV/0! | 0.1 | 0.274121 | 0.369816 | 0.849444 | 91.833705 | 4.736902 | 1.208139 | 0.013679 | 0.002574 | 0.013995 | 0.108845 | 0.345324 | 0.010677 | 0.093328 | 0.064433 | 0.004 | 0 | 0.001706 | 0 | 0.00015 | 0.014505 | 0.006775 | 0.002 | 0.002 | 0.00137 | 0 | 0.02 | 0.015712 | 0 | 0.006801 | 0 | 0 | 9 | 0 | 18.5 | 2 | 4.5 | 5.5 | 0 | 0 | 0 | 1.5
36116 | 131.1 | 125.1 | 6 | 6671 | 6671 | 12379 | 1.36 | 0.44 | 0.44 | 0.02 | 0.01 | 0 | 10.56 | 0.64 | 0.66 | 0.01 | 0.1 | 0 | 0 | 79.76 | 44027.93 | 44027.89 | 44027.78 | 44027.87 | 44027.94 | 3614 | 548.82 | 8483 | 4880 | 6848 | 5224 | 5.63 | -18.22 | 11.45 | 3.67 | 26.84 | 10.97 | 28.88 | 44.16 | -428.92 | -547.09 | -135.77 | -204.68 | 28.53 | -0.65 | 0.415 | 1.39 | 0.341 | 85.4 | 10.6 | 0.8 | 0.0171 | 0.0073 | 0.0222 | 0.258 | 0.62 | 0.0485 | 0.0018 | 0.0527 | 0.0124 | 0.0002 | 0.0022 | 0.00057 | 0.0001 | 0.001 | 0.0043 | 0.0003 | 0.001 | 0.00074 | 0.007 | 0.001 | 0.0275 | 0.0019 | 0.0019 | 0.00045 | 0.0077 | 1 | 0 | 110.7 | 0 | 0 | 0 | 0 | 8.7 | 0 | 4.7
24532 | 43 | 37 | 6 | 7093 | 7093 | 13343 | 0.78 | 0.37 | 0.32 | 0.03 | 0.01 | 0.49 | 3.96 | 4.7 | 1.73 | 5.88 | 0.12 | 0 | 0 | 81.56 | 42625.86 | 42625.82 | 42625.72 | 42625.8 | 42625.86 | 3442 | 481.94 | 7299 | 4404 | 5568 | 4859 | -0.01 | 2.16 | 1.99 | -4.25 | 14.08 | 21.2 | -13.49 | 3.84 | 21.46 | -3.76 | -88.89 | -3538.97 | #DIV/0! | 0.34 | 0.25374 | 0.815764 | 0.31864 | 81.330388 | 3.957841 | 4.600556 | 0.028725 | 0.009708 | 0.381502 | 0.229234 | 1.694093 | 6.10476 | 0.044637 | 0.12497 | 0.013852 | 0 | 0.003017 | 0 | 0.000178 | 0.013445 | 0.012075 | 0.004491 | 0.004043 | 0.004249 | 0 | 0.02 | 0.028094 | 0 | 0.002 | 0 | 0 | 1 | 0 | 0 | 0 | 16 | 5 | 0 | 6 | 0 | 9
24993 | 85 | 79 | 6 | 7070 | 7070 | 13343 | 0.88 | 0.32 | 0.36 | 0.03 | 0.02 | 0.57 | 3.84 | 4.55 | 1.7 | 5.85 | 0.15 | 0 | 0 | 81.35 | 42683.2 | 42683.16 | 42683.1 | 42683.15 | 42683.21 | 3708 | 522.33 | 7532 | 5386 | 5705 | 4832 | -0.52 | -2.7 | 0.26 | 2.57 | 25 | 33.9 | -0.78 | 44.22 | 29.4 | 3.49 | -64.95 | -3562.26 | #DIV/0! | -0.15 | 0.237848 | 0.862235 | 0.244105 | 81.785684 | 3.870301 | 4.688965 | 0.027256 | 0.008457 | 0.407398 | 0.25197 | 1.701442 | 5.667798 | 0.020135 | 0.11995 | 0.013986 | 0 | 0.002845 | 0 | 0.000157 | 0.011546 | 0.011122 | 0.00418 | 0.003417 | 0.004095 | 0 | 0.02 | 0.03311 | 0 | 0.002 | 0 | 0 | 1 | 0 | 18 | 0 | 10 | 12 | 0 | 0 | 32 | 6
31664 | 24 | 18 | 6 | 7046 | 7046 | 13343 | 0.8 | 0.28 | 0.32 | 0.02 | 0.01 | 0.49 | 3.79 | 4.79 | 1.73 | 5.87 | 0.1 | 0 | 0 | 81.08 | 43475.01 | 43474.97 | 43474.92 | 43474.96 | 43475.02 | 3415 | 480.45 | 7207 | 4379 | 5318 | 4668 | -0.55 | 2.37 | 4.09 | -12.83 | 32.28 | 14.71 | -13.6 | -11.2 | 9.57 | -0.26 | -127.55 | -568.02 | #DIV/0! | 0.18 | 0.27646 | 0.906219 | 0.194033 | 81.522676 | 3.836997 | 4.712046 | 0.027964 | 0.012495 | 0.449782 | 0.220411 | 1.666721 | 5.922807 | 0.001661 | 0.130036 | 0.01479 | 0 | 0.002972 | 0 | 0.000149 | 0.015452 | 0.011166 | 0.00564 | 0.007718 | 0.004637 | 0 | 0.02 | 0.035167 | 0 | 0.002 | 0 | 0 | 1 | 0 | 5 | 0 | 4 | 0 | 0 | 0 | 6 | 2
31691 | 12 | 6 | 6 | 7025 | 7025 | 13343 | 0.88 | 0.29 | 0.34 | 0.03 | 0.01 | 0.56 | 3.87 | 4.56 | 1.73 | 5.75 | 0.05 | 0 | 0 | 80.92 | 43477.01 | 43476.97 | 43476.91 | 43476.95 | 43477.01 | 3547 | 515.25 | 7226 | 4617 | 5696 | 4923 | 1.85 | -4.97 | -1.23 | 2.48 | 32.22 | 31.05 | -7.65 | 1.42 | 17.66 | -2.75 | -357.27 | -1747.93 | #DIV/0! | 0.53 | 0.235593 | 0.867088 | 0.199685 | 81.316208 | 3.836215 | 4.832299 | 0.027981 | 0.010811 | 0.464187 | 0.22232 | 1.774022 | 5.96796 | 0.001575 | 0.131648 | 0.016467 | 0 | 0.002979 | 0 | 0.00015 | 0.015452 | 0.011435 | 0.005315 | 0.008951 | 0.004854 | 0 | 0.02 | 0.024807 | 0 | 0.002 | 0 | 0 | 0 | 0 | 0 | 0 | 0 | 0 | 0 | 0 | 1 | 5
V22909 | 106 | 100 | 6 | 6937 | 6937 | 13343 | 0.7 | 0.33 | 0.36 | 0.02 | 0.01 | 0.36 | 3.78 | 4.58 | 1.69 | 5.74 | 0.07 | 0 | 0.01 | 80.1 | 42415.95 | 42415.91 | 42415.85 | 42415.89 | 42415.96 | 3106 | 452.11 | 8196 | 4258 | 5477 | 4695 | -0.8 | 0.77 | -0.32 | -21.2 | 27.29 | 26.98 | -1.75 | -22.77 | 29.01 | 1.7 | -175.59 | #DIV/0! | -48.08 | 0.11 | 0.268939 | 0.864444 | 0.245732 | 81.856449 | 3.894036 | 4.651215 | 0.025149 | 0.010374 | 0.261961 | 0.200624 | 1.733823 | 5.771724 | 0.00999 | 0.10476 | 0.014971 | 0 | 0.002953 | 0 | 0.000187 | 0.015542 | 0.010127 | 0.005038 | 0.005491 | 0.004358 | 0 | 0.02 | 0.020114 | 0 | 0.002 | 0 | 0 | 0 | 0 | 24 | 0 | 37 | 0 | 0 | 2 | 31 | 6
V23173 | 69 | 63 | 6 | 7138 | 7138 | 13343 | 0.76 | 0.31 | 0.38 | 0.02 | 0.01 | 0.39 | 3.87 | 4.71 | 1.73 | 5.92 | 0.03 | 0 | 0.01 | 82.43 | 42444.02 | 42443.98 | 42443.92 | 42443.96 | 42444.03 | 3579 | 507.88 | 9059 | 5454 | 6235 | 5576 | -1.3 | 2.62 | 1.33 | -13.96 | 37.05 | 27.11 | -14.09 | -19.39 | 36.46 | -5.84 | -579.36 | #DIV/0! | -159.37 | 0.46 | 0.273517 | 0.859832 | 0.196228 | 81.58239 | 3.898942 | 4.563737 | 0.024613 | 0.012641 | 0.248671 | 0.185781 | 1.699339 | 6.226563 | 0.021366 | 0.103962 | 0.020308 | 0 | 0.002957 | 0 | 0.000173 | 0.009097 | 0.009785 | 0.003591 | 0.005134 | 0.004148 | 0 | 0.02 | 0.025226 | 0 | 0.002 | 0 | 0 | 5 | 0 | 14 | 0 | 22 | 16 | 0 | 0 | 0 | 6
V28023 | 49 | 43 | 6 | 7005 | 7005 | 13343 | 0.82 | 0.4 | 0.33 | 0.03 | 0.01 | 0.51 | 3.92 | 4.62 | 1.7 | 5.8 | 0.16 | 0 | 0 | 80.42 | 43042.1 | 43042.05 | 43042 | 43042.04 | 43042.1 | 3772 | 547.78 | 8358 | 5263 | 5935 | 4729 | -2.6 | -1.75 | -3.69 | -0.2 | 27.87 | 29.09 | 11.83 | 12.69 | 9.99 | 2.25 | -50.79 | -617.6 | -840.52 | 0.25 | 0.23726 | 0.829107 | 0.291644 | 81.271392 | 4.071645 | 4.758512 | 0.024028 | 0.012885 | 0.462962 | 0.237115 | 1.783933 | 5.7466 | 0.022167 | 0.137057 | 0.012293 | 0 | 0.00296 | 0 | 0.000167 | 0.016913 | 0.011477 | 0.006018 | 0.00825 | 0.004227 | 0 | 0.02 | 0.029389 | 0 | 0.002 | 0 | 0 | 0 | 0 | 0 | 0 | 7 | 0 | 0 | 6 | 22 | 8
V28263 | 53 | 47 | 6 | 6998 | 6998 | 13343 | 0.78 | 0.32 | 0.34 | 0.02 | 0.01 | 0.44 | 4 | 4.72 | 1.72 | 5.76 | 0.05 | 0 | 0 | 80.44 | 43067.81 | 43067.77 | 43067.71 | 43067.76 | 43067.82 | 3006 | 435.21 | 8688 | 4082 | 5951 | 4924 | 1.92 | 1.32 | 3.45 | -2.5 | 30.71 | 28.16 | 5.58 | 5.21 | 28.71 | 2.17 | -322.58 | -296.42 | #DIV/0! | -0.26 | 0.245662 | 0.809907 | 0.224143 | 81.787735 | 3.980198 | 4.722481 | 0.022768 | 0.011233 | 0.31797 | 0.221493 | 1.682996 | 5.717304 | 0.034766 | 0.123104 | 0.013029 | 0 | 0.003107 | 0 | 0.000148 | 0.007728 | 0.009954 | 0.003751 | 0.006792 | 0.003915 | 0 | 0.02 | 0.027816 | 0 | 0.002 | 0 | 0 | 5 | 0 | 0 | 0 | 0 | 0 | 0 | 6 | 26 | 10
V28383 | 35 | 29 | 6 | 6997 | 6997 | 13343 | 0.87 | 0.31 | 0.29 | 0.03 | 0.01 | 0.54 | 3.87 | 4.61 | 1.68 | 5.89 | 0.1 | 0 | 0 | 80.39 | 43080.61 | 43080.57 | 43080.5 | 43080.55 | 43080.61 | 3904 | 566.78 | 8372 | 5279 | 5833 | 5041 | 2.57 | -0.87 | 1.04 | -1.75 | 34.75 | 23.65 | 7.41 | -31.67 | 17.12 | 1.18 | -131.85 | #DIV/0! | -16220.5 | 0.12 | 0.222602 | 0.895155 | 0.204722 | 81.441717 | 3.828419 | 4.719081 | 0.024357 | 0.015936 | 0.455283 | 0.243547 | 1.686473 | 5.899633 | 0.113826 | 0.141938 | 0.012742 | 0 | 0.002894 | 0 | 0.000159 | 0.013289 | 0.010666 | 0.00318 | 0.008075 | 0.003975 | 0 | 0.02 | 0.030331 | 0 | 0.002 | 0 | 0 | 5 | 0 | 7 | 0 | 0 | 0 | 0 | 6 | 8 | 3
V29307 | 17 | 11 | 6 | 6992 | 6992 | 13343 | 0.8 | 0.31 | 0.36 | 0.03 | 0.01 | 0.48 | 3.89 | 4.65 | 1.7 | 5.74 | 0.1 | 0 | 0 | 80.45 | 43179.41 | 43179.36 | 43179.31 | 43179.35 | 43179.41 | 3499 | 502.23 | 8394 | 4934 | 5462 | 4592 | 0.69 | -3 | -2.04 | -5.56 | 23.22 | 25.29 | 7.46 | 18.98 | 32.13 | -1.79 | -138.44 | -2778.76 | #DIV/0! | 0.52 | 0.272206 | 0.857976 | 0.24436 | 81.233064 | 3.92102 | 4.8611 | 0.024122 | 0.012253 | 0.32934 | 0.235298 | 1.76571 | 5.930977 | 0.076047 | 0.127991 | 0.014822 | 0 | 0.003347 | 0 | 0.000151 | 0.013367 | 0.009657 | 0.004279 | 0.008462 | 0.00428 | 0 | 0.02 | 0.028171 | 0 | 0.002 | 0 | 0 | 5 | 0 | 0 | 0 | 0 | 0 | 0 | 0 | 0 | 6
V29312 | 19 | 13 | 6 | 6992 | 6992 | 13343 | 0.8 | 0.31 | 0.36 | 0.03 | 0.01 | 0.48 | 3.89 | 4.65 | 1.7 | 5.74 | 0.1 | 0 | 0 | 80.45 | 43179.75 | 43179.71 | 43179.64 | 43179.69 | 43179.75 | 3808 | 547.44 | 8492 | 5578 | 5898 | 5300 | 1.33 | -1.11 | -4.12 | -4.29 | 25.5 | 29.58 | 8.07 | -10.18 | 29.1 | -1.69 | -153.03 | -2988.72 | #DIV/0! | 0.41 | 0.256563 | 0.847627 | 0.237121 | 81.323498 | 3.895705 | 4.771946 | 0.023961 | 0.016663 | 0.344058 | 0.249703 | 1.801777 | 5.924751 | 0.066865 | 0.130385 | 0.015903 | 0 | 0.003226 | 0 | 0.000242 | 0.011959 | 0.009866 | 0.004362 | 0.00853 | 0.004265 | 0 | 0.02 | 0.029026 | 0 | 0.002 | 0 | 0 | 5 | 0 | 0 | 0 | 2 | 0 | 0 | 0 | 0 | 6
V30556 | 45 | 39 | 6 | 7005 | 7005 | 13343 | 0.82 | 0.31 | 0.37 | 0.02 | 0.01 | 0.51 | 3.78 | 4.76 | 1.68 | 5.83 | 0.1 | 0 | 0 | 80.5 | 43341.58 | 43341.54 | 43341.43 | 43341.52 | 43341.58 | 3835 | 584.87 | 8657 | 5458 | 5912 | 4929 | 2.64 | -0.02 | 2.5 | -1.91 | 27.28 | 26.02 | 0.92 | -9.96 | -2.44 | -0.27 | -106.92 | -905.02 | -4912.8 | 0.17 | 0.274379 | 0.844272 | 0.229956 | 81.421431 | 3.731902 | 4.825924 | 0.024908 | 0.013647 | 0.530687 | 0.206475 | 1.663093 | 5.921993 | 0.075353 | 0.122732 | 0.016822 | 0 | 0.00304 | 0 | 0.000214 | 0.014103 | 0.009651 | 0.004429 | 0.010107 | 0.004569 | 0 | 0.02 | 0.028313 | 0 | 0.002 | 0 | 0 | 5 | 0 | 19 | 0 | 0 | 0 | 0 | 0 | 9 | 6
V31249 | 31 | 25 | 6 | 7040 | 7040 | 13343 | 0.88 | 0.32 | 0.32 | 0.03 | 0.01 | 0.6 | 3.95 | 4.72 | 1.72 | 5.89 | 0.05 | 0 | 0 | 80.72 | 43418.92 | 43418.88 | 43418.82 | 43418.86 | 43418.93 | 2965 | 424.79 | 8821 | 4138 | 5927 | 5155 | 2.81 | 0.62 | 3.45 | 2.35 | 30.18 | 20.63 | 4.38 | -1.67 | 6.25 | -0.56 | -316.22 | -6254.77 | #DIV/0! | 0.14 | 0.253535 | 0.863413 | 0.224776 | 81.254889 | 3.865761 | 4.729098 | 0.024279 | 0.014296 | 0.564264 | 0.225019 | 1.6747 | 5.971144 | 0.099339 | 0.125128 | 0.014217 | 0 | 0.002994 | 0 | 0.000193 | 0.012345 | 0.012433 | 0.00539 | 0.008916 | 0.004285 | 0 | 0.02 | 0.027582 | 0 | 0.002 | 0 | 0 | 5 | 0 | 4 | 0 | 7 | 0 | 0 | 0 | 3 | 6
V31306 | 44 | 38 | 6 | 6997 | 6997 | 13343 | 0.81 | 0.3 | 0.31 | 0.02 | 0.01 | 0.52 | 4.04 | 4.64 | 1.7 | 5.82 | 0.18 | 0 | 0 | 80.24 | 43424.96 | 43424.92 | 43424.85 | 43424.9 | 43424.96 | 3561 | 498.46 | 8966 | 4679 | 5983 | 5213 | 0.45 | -0.74 | 0.02 | -9.82 | 18.95 | 19.98 | 0.29 | 26.09 | 4.41 | -0.84 | -27.22 | #DIV/0! | 64.45 | 0.35 | 0.254751 | 0.907134 | 0.246092 | 81.101331 | 4.074605 | 4.739253 | 0.024808 | 0.010951 | 0.499515 | 0.226983 | 1.724462 | 5.952908 | 0.0005 | 0.128679 | 0.01432 | 0 | 0.003164 | 0 | 0.000149 | 0.010067 | 0.010293 | 0.00533 | 0.007757 | 0.00403 | 0 | 0.02 | 0.030918 | 0 | 0.002 | 0 | 0 | 5 | 25 | 0 | 0 | 0 | 0 | 0 | 0 | 6 | 2
V31794 | 19 | 13 | 6 | 7000 | 7000 | 13343 | 0.89 | 0.28 | 0.3 | 0.03 | 0.01 | 0.6 | 3.92 | 4.68 | 1.7 | 5.85 | 0.11 | 0 | 0 | 80.26 | 43488.84 | 43488.8 | 43488.74 | 43488.78 | 43488.85 | 3746 | 520.49 | 9107 | 5310 | 6195 | 4761 | 2.59 | 0.67 | 2 | 0.88 | 26.68 | 16.82 | -7.98 | 12.18 | 10.18 | -0.26 | -100.41 | -3836.43 | #DIV/0! | 0.01 | 0.25488 | 0.896781 | 0.207636 | 81.362753 | 3.873998 | 4.713567 | 0.029056 | 0.010461 | 0.543325 | 0.219803 | 1.690965 | 5.950465 | 0.0005 | 0.130266 | 0.019401 | 0 | 0.002985 | 0 | 0.000153 | 0.012142 | 0.011182 | 0.005597 | 0.007531 | 0.005205 | 0 | 0.02 | 0.029348 | 0 | 0.002 | 0 | 0 | 5 | 0 | 1 | 0 | 0 | 0 | 4 | 0 | 0 | 3
V31892 | 47 | 41 | 6 | 7199 | 7199 | 13343 | 0.9 | 0.3 | 0.31 | 0.03 | 0.01 | 0.57 | 4.11 | 4.83 | 1.76 | 6.04 | 0.05 | 0 | 0 | 82.52 | 43497.63 | 43497.59 | 43497.52 | 43497.56 | 43497.63 | 3928 | 541.12 | 9532 | 5738 | 6186 | 5486 | 2.36 | 3.17 | 4.51 | 2.8 | 30.44 | 24.16 | -2.74 | 32.68 | 2.72 | 1.45 | -318.76 | #DIV/0! | -49.98 | -0.26 | 0.229536 | 0.861718 | 0.206728 | 81.567706 | 3.960209 | 4.611879 | 0.026717 | 0.007075 | 0.542758 | 0.216563 | 1.658546 | 5.872608 | 0.0005 | 0.13373 | 0.013357 | 0 | 0.003026 | 0 | 0.000238 | 0.012375 | 0.011543 | 0.004214 | 0.007324 | 0.003941 | 0 | 0.02 | 0.025711 | 0 | 0.002 | 0 | 0 | 5 | 0 | 0 | 0 | 17 | 0 | 0 | 0 | 13 | 6
V32711 | 33.4 | 27.4 | 6 | 6695 | 6695 | 13343 | 0.84 | 0.33 | 0.31 | 0.02 | 0.01 | 0.66 | 3.77 | 4.47 | 1.62 | 5.61 | 0.13 | 0 | 0 | 76.56 | 43585.04 | 43585 | 43584.9 | 43584.98 | 43585.05 | 3780 | 531.05 | 8419 | 5288 | 5617 | 4684 | -1.05 | 1.03 | 3.46 | -3.94 | 22.49 | 19.37 | -5.36 | 15.14 | 23.83 | 1.99 | -60.95 | -34801.04 | #DIV/0! | -0.18 | 0.265682 | 0.920537 | 0.271485 | 81.310034 | 4.039303 | 4.693494 | 0.027297 | 0.009091 | 0.531014 | 0.216959 | 1.661304 | 5.825784 | 0.001529 | 0.119006 | 0.015639 | 0 | 0.003228 | 0 | 0.000172 | 0.009383 | 0.011194 | 0.005285 | 0.008259 | 0.004273 | 0 | 0.02 | 0.028048 | 0 | 0.002 | 0 | 0 | 5 | 0 | 0 | 0 | 0 | 0 | 0 | 6 | 14.9 | 1.5
29861 | 25 | 19 | 6 | 6981 | 6981 | 12379 | 1.47 | 0.48 | 0.53 | 0.02 | 0.01 | 0 | 11.05 | 0.67 | 0.66 | 0 | 0.02 | 0 | 0 | 83.44 | 43245.29 | 43245.25 | 43245.15 | 43245.23 | 43245.3 | 3665 | 525.07 | 7086 | 4565 | 5490 | 4793 | 0.03 | -4.25 | -2.21 | -0.01 | 34.86 | 12.68 | 12.27 | 29.2 | #DIV/0! | #DIV/0! | -759.49 | -164.87 | -1617.12 | 0.26 | 0.470945 | 1.49735 | 0.315307 | 84.605728 | 11.232019 | 0.707339 | 0.019254 | 0.008085 | 0.024363 | 0.180985 | 0.690593 | 0.027479 | 0.051949 | 0.060482 | 0.010472 | 0 | 0.003146 | 0 | 0.000183 | 0.02864 | 0.006971 | 0.002 | 0.002 | 0.000292 | 0 | 0.02 | 0.026088 | 0 | 0.008329 | 0 | 0 | 1 | 0 | 15 | 0 | 0 | 0 | 0 | 0 | 0 | 3
30197 | 13 | 7 | 6 | 7040 | 7040 | 12379 | 1.51 | 0.55 | 0.49 | 0.03 | 0.02 | 0 | 11.43 | 0.69 | 0.68 | 0 | 0 | 0 | 0 | 83.81 | 43280.79 | 43280.75 | 43280.64 | 43280.73 | 43280.79 | 3595 | 523.67 | 7300 | 5063 | 5779 | 5075 | 1.08 | -7.4 | 4.69 | 3.19 | 19.25 | 9.53 | 21.17 | 59.98 | #DIV/0! | #DIV/0! | #DIV/0! | -138.8 | -908.06 | 0.15 | 0.446967 | 1.477001 | 0.446317 | 84.363193 | 11.394108 | 0.744902 | 0.021095 | 0.006563 | 0.027233 | 0.197126 | 0.649045 | 0.037117 | 0.024056 | 0.067352 | 0.006377 | 0 | 0.003956 | 0 | 0.000516 | 0.024839 | 0.007361 | 0.002 | 0.002 | 0.000246 | 0 | 0.02 | 0.022843 | 0 | 0.007788 | 0 | 0 | 1 | 0 | 0 | 0 | 0 | 0 | 0 | 0 | 0 | 6
30522 | 56 | 50 | 6 | 6970 | 6970 | 12379 | 1.34 | 0.49 | 0.48 | 0.03 | 0.02 | 0 | 10.8 | 0.64 | 0.64 | 0 | 0 | 0 | 0 | 83.78 | 43336.68 | 43336.64 | 43336.53 | 43336.61 | 43336.69 | 3680 | 519.63 | 8133 | 5157 | 6522 | 5648 | -1.04 | -6.74 | -0.16 | -6.12 | 6.42 | 11.91 | 18.21 | 20.46 | #DIV/0! | #DIV/0! | #DIV/0! | -185.88 | #DIV/0! | 0.74 | 0.434372 | 1.446191 | 0.463274 | 84.673768 | 11.113565 | 0.694881 | 0.021099 | 0.014108 | 0.026346 | 0.1981 | 0.65023 | 0.038345 | 0.050136 | 0.06662 | 0.008798 | 0 | 0.003438 | 0 | 0.000545 | 0.029203 | 0.007627 | 0.002 | 0.002 | 0.000297 | 0 | 0.02 | 0.027277 | 0 | 0.007781 | 0 | 0 | 1 | 0 | 36 | 0 | 0 | 0 | 0 | 7 | 0 | 6
30543 | 52 | 46 | 6 | 6970 | 6970 | 12379 | 1.35 | 0.51 | 0.53 | 0.02 | 0.01 | 0.01 | 10.83 | 0.63 | 0.64 | 0.01 | 0.05 | 0 | 0 | 83.61 | 43340.59 | 43340.55 | 43340.45 | 43340.53 | 43340.59 | 3518 | 523.82 | 7615 | 4800 | 5910 | 5018 | -2.8 | -10.8 | -9.12 | -7.12 | 20.73 | 7.46 | 14.57 | -10.84 | -72.66 | -215.89 | -254.81 | -171.61 | #DIV/0! | 0.95 | 0.501224 | 1.467606 | 0.410129 | 84.325835 | 11.338008 | 0.713532 | 0.018881 | 0.01534 | 0.024772 | 0.180712 | 0.709282 | 0.036257 | 0.092939 | 0.059414 | 0.010541 | 0 | 0.003423 | 0 | 0.000206 | 0.025229 | 0.007172 | 0.002 | 0.002 | 0.000248 | 0 | 0.02 | 0.026873 | 0 | 0.008376 | 0 | 0 | 1 | 0 | 32 | 0 | 7 | 0 | 0 | 0 | 0 | 6
31438 | 53 | 47 | 6 | 6960 | 6960 | 12379 | 1.34 | 0.49 | 0.45 | 0.03 | 0.02 | 0 | 10.8 | 0.67 | 0.67 | 0 | 0 | 0 | 0 | 83.61 | 43442.51 | 43442.47 | 43442.41 | 43442.46 | 43442.51 | 3315 | 490.67 | 6865 | 4106 | 5207 | 4496 | -5.58 | -15.57 | 6.43 | -8.25 | 25.07 | 10.76 | 7.95 | 44.11 | #DIV/0! | -20929.64 | #DIV/0! | -217.44 | -116.14 | 1.28 | 0.408966 | 1.479283 | 0.374619 | 84.158831 | 11.626083 | 0.786076 | 0.023681 | 0.010019 | 0.037642 | 0.197407 | 0.638547 | 0.072516 | 0.002857 | 0.076884 | 0.007286 | 0 | 0.00345 | 0 | 0.000182 | 0.031233 | 0.007245 | 0.002 | 0.002 | 0.000372 | 0 | 0.02 | 0.02578 | 0 | 0.007044 | 0 | 0 | 1 | 0 | 40 | 0 | 0 | 0 | 0 | 0 | 0 | 6
31590 | 53 | 47 | 6 | 7000 | 7000 | 12379 | 1.39 | 0.48 | 0.46 | 0.03 | 0.02 | 0 | 10.87 | 0.68 | 0.68 | 0 | 0 | 0 | 0 | 84.04 | 43467.66 | 43467.62 | 43467.57 | 43467.61 | 43467.67 | 3565 | 519.45 | 6787 | 4222 | 5157 | 4553 | -0.21 | -7.62 | 3.59 | -2.43 | 15.83 | 7.48 | 7.89 | 23.38 | #DIV/0! | #DIV/0! | #DIV/0! | -296.6 | -4932.22 | 0.51 | 0.435342 | 1.439201 | 0.406047 | 84.772795 | 11.043529 | 0.736624 | 0.02395 | 0.01228 | 0.033431 | 0.198594 | 0.661371 | 0.059184 | 0.005823 | 0.073818 | 0.008442 | 0 | 0.003437 | 0 | 0.000281 | 0.020336 | 0.007386 | 0.002 | 0.002 | 0.000344 | 0 | 0.02 | 0.026218 | 0 | 0.007567 | 0 | 0 | 1 | 0 | 40 | 0 | 0 | 0 | 0 | 0 | 0 | 6
31601 | 68 | 62 | 6 | 7044 | 7044 | 12379 | 1.32 | 0.42 | 0.61 | 0.02 | 0.02 | 0 | 10.87 | 0.67 | 0.6 | 0 | 0 | 0.01 | 0 | 84.71 | 43468.38 | 43468.34 | 43468.28 | 43468.32 | 43468.38 | 3371 | 500.3 | 7332 | 4679 | 6038 | 4649 | -0.56 | -1.13 | 4.75 | -8.24 | 35.28 | 20.62 | 6.71 | 16.42 | #DIV/0! | #DIV/0! | #DIV/0! | -25.16 | -2066.03 | 0.31 | 0.487838 | 1.443155 | 0.274534 | 85.082815 | 11.012587 | 0.685178 | 0.020538 | 0.013734 | 0.026294 | 0.179593 | 0.580087 | 0.034222 | 0.003321 | 0.060873 | 0.010794 | 0 | 0.003385 | 0 | 0.000216 | 0.020983 | 0.006535 | 0.002 | 0.002 | 0.000384 | 0 | 0.02 | 0.022348 | 0 | 0.006588 | 0 | 0 | 1 | 0 | 43 | 0 | 0 | 0 | 0 | 12 | 0 | 6
31923 | 38 | 32 | 6 | 6946 | 6946 | 12379 | 1.36 | 0.52 | 0.47 | 0.02 | 0.02 | 0 | 10.81 | 0.67 | 0.69 | 0 | 0.05 | 0 | 0 | 83.25 | 43501.57 | 43501.52 | 43501.46 | 43501.5 | 43501.57 | 3358 | 512.83 | 7649 | 4979 | 6221 | 5630 | -1.43 | -1.14 | 8.08 | -5.81 | 20.95 | 10.19 | 12.98 | 29.13 | #DIV/0! | #DIV/0! | -288.92 | -18.6 | -166.89 | 0.5 | 0.433955 | 1.472026 | 0.42306 | 84.638289 | 11.19817 | 0.689212 | 0.021721 | 0.011308 | 0.030171 | 0.205771 | 0.651215 | 0.050754 | 0.005072 | 0.070246 | 0.005686 | 0 | 0.003694 | 0 | 0.000198 | 0.023797 | 0.007169 | 0.002 | 0.002 | 0.00026 | 0 | 0.02 | 0.027637 | 0 | 0.006587 | 0 | 0 | 1 | 0 | 20 | 0 | 5 | 0 | 0 | 0 | 0 | 6
33190 | 74.7 | 68.7 | 6 | 6698 | 6698 | 12379 | 1.37 | 0.49 | 0.44 | 0.02 | 0.02 | 0 | 10.39 | 0.64 | 0.66 | 0 | 0 | 0 | 0 | 80.34 | 43642.58 | 43642.54 | 43642.44 | 43642.52 | 43642.59 | 3383 | 509.26 | 7413 | 4320 | 5871 | 4941 | 0.47 | 0.87 | 9.69 | 0.98 | 17.41 | 7.59 | 14.91 | 62.5 | #DIV/0! | #DIV/0! | #DIV/0! | -93.75 | -357.74 | 0.18 | 0.431211 | 1.432489 | 0.431691 | 84.975566 | 10.955731 | 0.67427 | 0.020406 | 0.006742 | 0.028545 | 0.206954 | 0.635726 | 0.037499 | 0.003827 | 0.065964 | 0.008808 | 0 | 0.003924 | 0 | 0.000275 | 0.019773 | 0.0073 | 0.002 | 0.002 | 0.000473 | 0 | 0.02 | 0.022243 | 0 | 0.006583 | 0 | 0 | 1 | 0 | 55.5 | 0 | 6.2 | 0 | 0 | 6 | 0 | 0
V23380 | 57 | 51 | 6 | 7194 | 7194 | 12343 | 0.38 | 0.76 | 0.33 | 0.02 | 0.01 | 0 | 4.89 | 1.22 | 0.45 | 0 | 0.1 | 0 | 0 | 93.22 | 42468.11 | 42468.07 | 42467.98 | 42468.06 | 42468.12 | 3924 | 567.05 | 11582 | 5279 | 5371 | 4705 | -1.11 | 1.65 | 24.13 | 3.35 | -15.19 | 15.1 | 25.24 | 82.11 | #DIV/0! | #DIV/0! | -53.3 | #DIV/0! | #DIV/0! | 0.25 | 0.276083 | 0.357908 | 0.864799 | 91.735382 | 4.875368 | 1.183261 | 0.015299 | 0.001891 | 0.017297 | 0.144369 | 0.335354 | 0.020462 | 0.032768 | 0.0663 | 0.004 | 0 | 0.002002 | 0 | 0.000215 | 0.013054 | 0.006784 | 0.002 | 0.002 | 0.001395 | 0 | 0.02 | 0.015026 | 0 | 0.006981 | 0 | 0 | 9 | 0 | 4 | 2 | 0 | 27 | 0 | 6 | 0 | 3
V24972 | 21 | 15 | 6 | 6977 | 6977 | 12343 | 0.36 | 0.75 | 0.33 | 0.02 | 0.01 | 0 | 4.73 | 1.18 | 0.45 | 0 | 0.07 | 0 | 0 | 90.4 | 42677.86 | 42677.82 | 42677.75 | 42677.79 | 42677.86 | 4137 | 584.16 | 9760 | 5556 | 6068 | 5300 | -3.75 | 1.09 | 23.53 | -5.51 | -16.92 | 7.14 | 17.17 | 82.54 | #DIV/0! | #DIV/0! | -89.86 | #DIV/0! | #DIV/0! | 0.61 | 0.309489 | 0.390439 | 0.895589 | 91.39761 | 4.992977 | 1.183765 | 0.018391 | 0.002235 | 0.018542 | 0.137084 | 0.348532 | 0.071614 | 0.077779 | 0.079066 | 0.004 | 0 | 0.002022 | 0 | 0.000382 | 0.01694 | 0.006982 | 0.002 | 0.002 | 0.001673 | 0 | 0.02 | 0.014865 | 0 | 0.006027 | 0 | 0 | 9 | 0 | 0 | 0 | 0 | 0 | 0 | 5 | 0 | 1
V26151 | 43 | 37 | 6 | 6973 | 6973 | 12343 | 0.34 | 0.66 | 0.37 | 0.02 | 0.01 | 0 | 4.73 | 1.17 | 0.43 | 0 | 0.1 | 0 | 0 | 90.44 | 42811.15 | 42811.11 | 42811.05 | 42811.09 | 42811.17 | 4255 | 605.01 | 11172 | 5337 | 7274 | 4797 | 0.69 | 4.28 | 12.89 | -3.05 | -42.11 | 16.52 | 21.12 | 66.08 | -1560.54 | -6297.95 | -43.65 | #DIV/0! | #DIV/0! | 0.41 | 0.312118 | 0.352048 | 0.959909 | 91.671555 | 4.77878 | 1.138877 | 0.015274 | 0.002476 | 0.018813 | 0.143619 | 0.377987 | 0.014497 | 0.067056 | 0.070635 | 0.004 | 0 | 0.002062 | 0 | 0.000209 | 0.016005 | 0.007099 | 0.002 | 0.002 | 0.000595 | 0 | 0.02 | 0.014129 | 0 | 0.008256 | 0 | 0 | 9 | 0 | 11 | 4 | 10 | 0 | 0 | 0 | 0 | 3
V26364 | 55 | 49 | 6 | 6992 | 6992 | 12343 | 0.34 | 0.71 | 0.35 | 0.02 | 0.02 | 0 | 4.74 | 1.19 | 0.43 | 0 | 0.02 | 0 | 0 | 90.7 | 42832.37 | 42832.33 | 42832.22 | 42832.31 | 42832.38 | 4070 | 589.68 | 10163 | 5952 | 6184 | 5409 | 0.7 | 7.26 | 14.84 | -6.14 | -31.06 | 10.58 | 31.37 | 78.64 | #DIV/0! | #DIV/0! | -844.5 | #DIV/0! | #DIV/0! | 0.46 | 0.315901 | 0.361837 | 0.947508 | 91.646662 | 4.778603 | 1.117806 | 0.016169 | 0.003277 | 0.020233 | 0.168854 | 0.375854 | 0.040542 | 0.056484 | 0.071015 | 0.004 | 0 | 0.002235 | 0 | 0.000257 | 0.016552 | 0.007194 | 0.002 | 0.002 | 0.000899 | 0 | 0.02 | 0.015842 | 0 | 0.008278 | 0 | 0 | 0 | 0 | 10 | 0 | 13 | 14 | 0 | 0 | 0 | 3
V27098 | 38 | 32 | 6 | 7002 | 7002 | 12343 | 0.33 | 0.73 | 0.34 | 0.02 | 0.01 | 0 | 4.67 | 1.17 | 0.4 | 0 | 0.09 | 0 | 0 | 90.9 | 42916.7 | 42916.66 | 42916.56 | 42916.65 | 42916.71 | 4123 | 590.35 | 9428 | 4858 | 5542 | 4588 | -2.95 | 6.28 | 22.69 | -2.5 | -6.68 | 20.32 | 25.79 | 62.66 | #DIV/0! | #DIV/0! | -30.48 | #DIV/0! | #DIV/0! | 0.21 | 0.278349 | 0.344066 | 0.787687 | 91.944078 | 4.876093 | 1.108047 | 0.013201 | 0.002461 | 0.013117 | 0.116466 | 0.315227 | 0.020296 | 0.042737 | 0.058042 | 0.004 | 0 | 0.002068 | 0 | 0.000211 | 0.017872 | 0.006825 | 0.002 | 0.002 | 0.000564 | 0 | 0.02 | 0.016488 | 0 | 0.008106 | 0 | 0 | 9 | 0 | 0 | 7 | 10 | 0 | 0 | 6 | 0 | 0
V30709 | 51 | 45 | 6 | 6994 | 6994 | 12343 | 0.33 | 0.78 | 0.34 | 0.02 | 0.01 | 0 | 4.69 | 1.18 | 0.45 | 0 | 0.09 | 0 | 0 | 90.66 | 43357.47 | 43357.43 | 43357.33 | 43357.42 | 43357.48 | 3444 | 502.92 | 8462 | 4200 | 5476 | 4774 | -1.37 | 1.05 | 17.88 | -6.58 | -16.18 | 4.02 | 30.08 | 73.29 | #DIV/0! | #DIV/0! | -118.59 | #DIV/0! | #DIV/0! | 0.47 | 0.334029 | 0.352274 | 0.916787 | 91.560087 | 4.826316 | 1.189529 | 0.015141 | 0.003138 | 0.029623 | 0.195338 | 0.373741 | 0.037608 | 0.013804 | 0.069024 | 0.004 | 0 | 0.002901 | 0 | 0.000161 | 0.022465 | 0.007309 | 0.002 | 0.002 | 0.001202 | 0 | 0.02 | 0.013362 | 0 | 0.008161 | 0 | 0 | 7 | 0 | 0 | 0 | 6 | 27 | 0 | 4 | 0 | 1
V22710 | 137.1 | 131 | 6.1 | 6954 | 6954 | 13343 | 0.88 | 0.39 | 0.41 | 0.02 | 0.01 | 0.21 | 3.8 | 4.63 | 1.67 | 5.6 | 0 | 0 | 0 | 80.35 | 42394.92 | 42394.88 | 42394.83 | 42394.87 | 42394.94 | 3499 | 493.16 | 8634 | 4319 | 6106 | 4501 | -3.3 | 6.01 | 1.31 | 2.7 | 20.5 | 30.4 | 3.48 | 18.55 | 26.18 | 5.37 | #DIV/0! | -1180.15 | #DIV/0! | -0.46 | 0.288868 | 0.875375 | 0.314617 | 82.385243 | 4.007371 | 4.440514 | 0.023508 | 0.011531 | 0.159554 | 0.185967 | 1.685643 | 5.408023 | 0.005896 | 0.104655 | 0.014635 | 0 | 0.00347 | 0 | 0.000146 | 0.017104 | 0.013857 | 0.004568 | 0.005449 | 0.004149 | 0 | 0.02 | 0.017858 | 0 | 0.002 | 0 | 0 | 5 | 0 | 0 | 0 | 40 | 0 | 0 | 15 | 65 | 6
V33815 | 30.7 | 24.5 | 6.2 | 7249 | 7249 | 13343 | 0.86 | 0.3 | 0.4 | 0.02 | 0.01 | 0.41 | 4.17 | 4.85 | 1.71 | 5.97 | 0.12 | 0 | 0 | 83.32 | 43726.89 | 43726.85 | 43726.74 | 43726.83 | 43726.9 | 3548 | 487.36 | 8797 | 4799 | 6179 | 5306 | 0.95 | -0.18 | 0.62 | -2.14 | 15.93 | 17.5 | -20.01 | -7.37 | -0.19 | -0.1 | -72.87 | -1813.83 | #DIV/0! | 0.24 | 0.322257 | 0.859407 | 0.248289 | 81.376194 | 4.046908 | 4.756867 | 0.02573 | 0.015133 | 0.398457 | 0.204047 | 1.661439 | 5.847237 | 0.002608 | 0.122776 | 0.019405 | 0 | 0.003366 | 0 | 0.000301 | 0.012208 | 0.011959 | 0.005283 | 0.006935 | 0.00412 | 0 | 0.02 | 0.027074 | 0 | 0.002 | 0 | 0 | 5 | 0 | 0 | 0 | 0 | 0 | 0 | 0 | 13.3 | 6.2
32525 | 64.4 | 58.2 | 6.2 | 6681 | 6681 | 12379 | 1.4 | 0.5 | 0.43 | 0.02 | 0.02 | 0 | 10.4 | 0.65 | 0.66 | 0 | 0 | 0 | 0 | 80.06 | 43563.72 | 43563.67 | 43563.57 | 43563.66 | 43563.72 | 3660 | 541.5 | 7201 | 4534 | 5636 | 4847 | 0.43 | 1.58 | 6.25 | 4.35 | 14.77 | 15.85 | 18.64 | 37.57 | #DIV/0! | #DIV/0! | #DIV/0! | -101.76 | -214.12 | 0.16 | 0.388212 | 1.421174 | 0.453442 | 84.903968 | 10.99755 | 0.675178 | 0.021496 | 0.010053 | 0.036708 | 0.20963 | 0.65796 | 0.0437 | 0.005642 | 0.066487 | 0.008471 | 0 | 0.004308 | 0 | 0.000163 | 0.027022 | 0.007663 | 0.002 | 0.002 | 0.000329 | 0 | 0.02 | 0.029414 | 0 | 0.00743 | 0 | 0 | 1 | 0 | 46.5 | 0 | 0 | 0 | 0 | 4.5 | 0 | 6.2
32760 | 99.2 | 92.5 | 6.7 | 6711 | 6711 | 12379 | 1.37 | 0.49 | 0.45 | 0.02 | 0.01 | 0 | 10.43 | 0.64 | 0.66 | 0 | 0.05 | 0 | 0 | 80.43 | 43591.39 | 43591.35 | 43591.25 | 43591.33 | 43591.39 | 3516 | 523.76 | 6986 | 4679 | 5595 | 4880 | 1.24 | -2.73 | 0.95 | 0.5 | 15.78 | 6.4 | 14.14 | 21.73 | #DIV/0! | #DIV/0! | -282.3 | -103.73 | -312.81 | 0.14 | 0.444938 | 1.441224 | 0.43778 | 84.941405 | 10.893036 | 0.69581 | 0.021173 | 0.01126 | 0.027885 | 0.183717 | 0.690954 | 0.049507 | 0.005167 | 0.058273 | 0.009244 | 0 | 0.003206 | 0 | 0.000273 | 0.019896 | 0.00698 | 0.002 | 0.002 | 0.000399 | 0 | 0.02 | 0.027048 | 0 | 0.006824 | 0 | 0 | 0 | 0 | 88.2 | 0 | 4.3 | 0 | 0 | 0 | 0 | 0
V32688 | 41.5 | 34.7 | 6.8 | 6750 | 6750 | 12343 | 0.31 | 0.74 | 0.37 | 0.02 | 0.01 | 0 | 4.52 | 1.02 | 0.39 | 0 | 0.11 | 0 | 0 | 87.62 | 43581.28 | 43581.24 | 43581.13 | 43581.21 | 43581.29 | 4354 | 607.76 | 10499 | 5727 | 7095 | 5848 | 0.13 | -10.09 | 16.33 | -0.91 | -10.38 | 14.42 | 21.66 | 45.42 | #DIV/0! | #DIV/0! | -28.3 | #DIV/0! | #DIV/0! | 0.34 | 0.330375 | 0.333466 | 0.854088 | 91.812971 | 4.747899 | 1.175434 | 0.016049 | 0.005104 | 0.020311 | 0.151562 | 0.343735 | 0.051031 | 0.002896 | 0.075153 | 0.004 | 0 | 0.002169 | 0 | 0.000265 | 0.019086 | 0.006972 | 0.002 | 0.002 | 0.00087 | 0 | 0.02 | 0.015656 | 0 | 0.006908 | 0 | 0 | 7 | 0 | 13.1 | 0 | 0 | 6.8 | 0 | 5.4 | 0 | 2.4
V36111 | 62.9 | 55.9 | 7 | 7223 | 7223 | 12343 | 0.34 | 0.89 | 0.39 | 0.03 | 0.02 | 0 | 4.83 | 1.17 | 0.4 | 0 | 0 | 0 | 0 | 93.7 | 44027.54 | 44027.5 | 44027.39 | 44027.48 | 44027.55 | 4019 | 576.78 | 9446 | 5878 | 6422 | 5288 | -2.33 | -6.04 | -0.8 | 6.99 | 9.25 | 19.45 | 46.06 | 76.36 | #DIV/0! | #DIV/0! | #DIV/0! | #DIV/0! | #DIV/0! | 0.4 | 0.311 | 0.307 | 0.798 | 91.7 | 4.86 | 1.22 | 0.0149 | 0.0043 | 0.0257 | 0.18 | 0.395 | 0.031 | 0.00078 | 0.0687 | 0.0064 | 0.00023 | 0.0017 | 0.00043 | 0.0001 | 0.0012 | 0.0049 | 0.0003 | 0.001 | 0.00081 | 0.0043 | 0.001 | 0.0135 | 0.00089 | 0.0014 | 0.0002 | 0.0062 | 0 | 11.3 | 0 | 0 | 14.7 | 22.4 | 0 | 1.2 | 0 | 5.2
24728 | 39 | 32 | 7 | 7113 | 7113 | 13343 | 0.88 | 0.31 | 0.3 | 0.03 | 0.01 | 0.55 | 3.95 | 4.71 | 1.79 | 5.91 | 0.09 | 0 | 0 | 81.69 | 42648.09 | 42648.05 | 42647.94 | 42648.03 | 42648.1 | 3732 | 530.04 | 7702 | 5518 | 5923 | 5423 | 0.08 | -1.87 | 0.77 | 0.76 | -2.83 | 16.29 | -4.83 | 15.87 | 19.77 | 0.21 | -173.74 | -6423.02 | #DIV/0! | 0.38 | 0.254238 | 0.875732 | 0.315409 | 81.194735 | 3.936974 | 4.789378 | 0.027684 | 0.008758 | 0.442984 | 0.248152 | 1.770156 | 5.885882 | 0.003083 | 0.132357 | 0.016507 | 0 | 0.003162 | 0 | 0.000153 | 0.015409 | 0.011339 | 0.004969 | 0.004469 | 0.004418 | 0 | 0.02 | 0.032051 | 0 | 0.002 | 0 | 0 | 1 | 0 | 0 | 0 | 15 | 5 | 0 | 0 | 7 | 4
25149 | 36 | 29 | 7 | 7023 | 7023 | 13343 | 0.82 | 0.33 | 0.31 | 0.03 | 0.01 | 0.5 | 3.88 | 4.63 | 1.72 | 5.58 | 0.1 | 0 | 0 | 81.05 | 42702.72 | 42702.67 | 42702.62 | 42702.66 | 42702.72 | 3389 | 473.99 | 6934 | 4393 | 5397 | 4832 | -0.9 | 0.16 | -0.84 | -5.69 | 11.29 | 22.14 | -1.88 | -23.86 | 22.76 | -3.86 | -132.25 | -16995.85 | #DIV/0! | 0.66 | 0.241254 | 0.878234 | 0.29521 | 81.366238 | 3.951686 | 4.676018 | 0.026556 | 0.013089 | 0.393991 | 0.225786 | 1.756332 | 5.855236 | 0.077767 | 0.127515 | 0.018257 | 0 | 0.00312 | 0 | 0.000188 | 0.014993 | 0.01204 | 0.005002 | 0.00314 | 0.003374 | 0 | 0.02 | 0.032975 | 0 | 0.002 | 0 | 0 | 1 | 0 | 6 | 0 | 0 | 7 | 0 | 0 | 10 | 5
31692 | 16 | 9 | 7 | 6990 | 6990 | 13343 | 0.88 | 0.29 | 0.33 | 0.03 | 0.01 | 0.56 | 3.86 | 4.54 | 1.73 | 5.73 | 0.05 | 0 | 0 | 80.49 | 43477.07 | 43477.03 | 43476.98 | 43477.02 | 43477.08 | 3487 | 505.88 | 6881 | 4260 | 5494 | 4548 | 2.37 | -3.25 | 2.11 | 4.4 | 32.99 | 32.92 | -4.16 | 6.64 | 22.05 | -2.3 | -357.95 | -1264.74 | #DIV/0! | 0.25 | 0.227442 | 0.851759 | 0.197316 | 81.514147 | 3.82322 | 4.761704 | 0.027106 | 0.01024 | 0.439985 | 0.229073 | 1.719175 | 5.954066 | 0.001384 | 0.134604 | 0.012886 | 0 | 0.003014 | 0 | 0.000197 | 0.015941 | 0.011222 | 0.005394 | 0.007841 | 0.004491 | 0 | 0.02 | 0.025793 | 0 | 0.002 | 0 | 0 | 0 | 0 | 0 | 0 | 0 | 0 | 0 | 1 | 2 | 6
V22361 | 36 | 29 | 7 | 6797 | 6797 | 13343 | 0.7 | 0.33 | 0.33 | 0.02 | 0.01 | 0.38 | 3.72 | 4.51 | 1.66 | 5.5 | 0.05 | 0 | 0 | 78.55 | 42346.47 | 42346.43 | 42346.37 | 42346.41 | 42346.48 | 3109 | 450.19 | 9562 | 5241 | 6202 | 5223 | -2.68 | 3.11 | 2.15 | -16.87 | 40.41 | 29.32 | 7.15 | 12.1 | 2.68 | -6.35 | -318.85 | #DIV/0! | #DIV/0! | 0.65 | 0.246865 | 0.853549 | 0.205317 | 81.485034 | 3.990816 | 4.563533 | 0.023398 | 0.011777 | 0.38614 | 0.225542 | 1.696332 | 6.105309 | 0.004411 | 0.125129 | 0.01257 | 0 | 0.002323 | 0 | 0.000464 | 0.008753 | 0.009093 | 0.000638 | 0.004293 | 0.00048 | 0 | 0.001 | 0.025694 | 0 | 0.011542 | 0 | 0 | 5 | 0 | 0 | 0 | 17 | 0 | 0 | 7 | 0 | 0
V28661 | 39 | 32 | 7 | 7002 | 7002 | 13343 | 0.81 | 0.3 | 0.32 | 0.02 | 0.01 | 0.48 | 3.9 | 4.74 | 1.75 | 6.02 | 0.12 | 0 | 0 | 80.18 | 43116.68 | 43116.64 | 43116.58 | 43116.63 | 43116.69 | 3582 | 503.23 | 8170 | 4439 | 5439 | 4882 | -0.36 | 0.75 | -0.53 | -0.59 | 16.35 | 16.82 | -0.63 | 9.62 | 21.38 | 4.17 | -124.83 | -2846.41 | #DIV/0! | -0.01 | 0.273455 | 0.824568 | 0.252143 | 81.27425 | 3.964298 | 4.766881 | 0.025025 | 0.010345 | 0.383672 | 0.279352 | 1.783104 | 5.851611 | 0.048636 | 0.149599 | 0.016411 | 0 | 0.003503 | 0 | 0.00014 | 0.013978 | 0.010301 | 0.003469 | 0.007775 | 0.004108 | 0 | 0.02 | 0.031375 | 0 | 0.002 | 0 | 0 | 5 | 0 | 0 | 0 | 0 | 0 | 0 | 2 | 17 | 8
V28819 | 90 | 83 | 7 | 6993 | 6993 | 13343 | 0.81 | 0.37 | 0.28 | 0.02 | 0.01 | 0.45 | 3.96 | 4.67 | 1.78 | 5.63 | 0.07 | 0 | 0 | 80.47 | 43130.87 | 43130.83 | 43130.77 | 43130.81 | 43130.88 | 3825 | 529.48 | 8618 | 5214 | 5580 | 4834 | 1.75 | 1.2 | 6.76 | -3.33 | 29.47 | 23.35 | -2.72 | -1.32 | -3 | -2.22 | -212.86 | #DIV/0! | #DIV/0! | 0.23 | 0.218629 | 0.851238 | 0.26746 | 81.481448 | 3.947276 | 4.681177 | 0.023286 | 0.013588 | 0.467838 | 0.23546 | 1.681142 | 5.843541 | 0.048865 | 0.134985 | 0.015816 | 0 | 0.003206 | 0 | 0.000181 | 0.011402 | 0.010144 | 0.004263 | 0.008013 | 0.003962 | 0 | 0.02 | 0.025079 | 0 | 0.002 | 0 | 0 | 5 | 0 | 0 | 0 | 29 | 0 | 0 | 0 | 42 | 7
V30157 | 88 | 81 | 7 | 6984 | 6984 | 13343 | 0.84 | 0.28 | 0.34 | 0.02 | 0.01 | 0.56 | 3.74 | 4.64 | 1.69 | 5.79 | 0.12 | 0 | 0 | 80.36 | 43278.01 | 43277.97 | 43277.87 | 43277.95 | 43278.01 | 3187 | 450.4 | 8253 | 4018 | 5562 | 4700 | 2.11 | 0.96 | 1.55 | -2.65 | 21.37 | 10.07 | -13.4 | -0.97 | 9.12 | 2.06 | -97.21 | -873.58 | -5685.61 | 0.03 | 0.312634 | 0.875708 | 0.225762 | 81.635633 | 3.723679 | 4.670366 | 0.023572 | 0.012822 | 0.512654 | 0.236175 | 1.69531 | 5.765339 | 0.077042 | 0.121177 | 0.01631 | 0 | 0.003342 | 0 | 0.000146 | 0.012803 | 0.010038 | 0.005304 | 0.00985 | 0.004439 | 0 | 0.02 | 0.027895 | 0 | 0.002 | 0 | 0 | 7 | 0 | 22 | 0 | 18 | 0 | 0 | 0 | 31 | 3
V30692 | 36 | 29 | 7 | 6999 | 6999 | 13343 | 0.85 | 0.31 | 0.34 | 0.03 | 0.01 | 0.56 | 3.86 | 4.7 | 1.72 | 5.88 | 0.06 | 0 | 0 | 80.31 | 43356.16 | 43356.12 | 43356.02 | 43356.1 | 43356.18 | 3797 | 528.83 | 9677 | 5915 | 6702 | 5159 | 4.56 | -0.36 | 3.84 | -1.43 | 32.47 | 26.2 | 1.86 | 14.01 | 10.28 | -0.49 | -306.9 | -1964.71 | -4915.85 | 0.05 | 0.25457 | 0.874691 | 0.210539 | 81.390463 | 3.736434 | 4.782763 | 0.025193 | 0.009642 | 0.512529 | 0.234 | 1.675215 | 5.986756 | 0.069372 | 0.127299 | 0.01947 | 0 | 0.00274 | 0 | 0.000171 | 0.008574 | 0.009427 | 0.005532 | 0.008511 | 0.004557 | 0 | 0.02 | 0.029553 | 0 | 0.002 | 0 | 0 | 5 | 0 | 18 | 0 | 2 | 0 | 0 | 0 | 0 | 4
V30693 | 35 | 28 | 7 | 6940 | 6940 | 13343 | 0.85 | 0.3 | 0.34 | 0.03 | 0.01 | 0.56 | 3.86 | 4.45 | 1.63 | 5.61 | 0.06 | 0 | 0 | 80.09 | 43356.24 | 43356.2 | 43356.1 | 43356.18 | 43356.25 | 3552 | 505.62 | 9267 | 4851 | 6479 | 5233 | 5.08 | -5.5 | -2.9 | 3.83 | 37.7 | 28.1 | 0.46 | 23.1 | 7.97 | -3.61 | -295.6 | -1880.53 | #DIV/0! | 0.59 | 0.250143 | 0.836307 | 0.194134 | 81.417603 | 3.747568 | 4.798676 | 0.02559 | 0.008601 | 0.530177 | 0.229438 | 1.711578 | 5.945213 | 0.067878 | 0.128015 | 0.018835 | 0 | 0.002742 | 0 | 0.000158 | 0.008968 | 0.009457 | 0.005497 | 0.008391 | 0.004392 | 0 | 0.02 | 0.02864 | 0 | 0.002 | 0 | 0 | 5 | 0 | 16 | 0 | 1 | 0 | 0 | 0 | 0 | 6
V31245 | 46 | 39 | 7 | 7057 | 7057 | 13343 | 0.88 | 0.32 | 0.32 | 0.03 | 0.01 | 0.6 | 3.96 | 4.72 | 1.72 | 5.9 | 0.05 | 0 | 0 | 80.92 | 43418.65 | 43418.61 | 43418.54 | 43418.58 | 43418.65 | 3453 | 500.73 | 8660 | 4739 | 6076 | 5437 | 1.58 | 0.73 | 4.06 | 3.7 | 27.71 | 25.28 | 2.75 | 15.77 | 8.49 | 1.57 | -297.9 | -6274.6 | #DIV/0! | -0.07 | 0.239881 | 0.851788 | 0.233114 | 81.441615 | 3.918285 | 4.712152 | 0.024653 | 0.011925 | 0.550031 | 0.215215 | 1.662666 | 5.839621 | 0.05792 | 0.124109 | 0.014227 | 0 | 0.002936 | 0 | 0.000268 | 0.014436 | 0.014683 | 0.005355 | 0.008937 | 0.004298 | 0 | 0.02 | 0.029888 | 0 | 0.002 | 0 | 0 | 5 | 0 | 0 | 0 | 10 | 0 | 0 | 0 | 17 | 7
V31307 | 50 | 43 | 7 | 6993 | 6993 | 13343 | 0.81 | 0.3 | 0.31 | 0.02 | 0.01 | 0.52 | 4.03 | 4.64 | 1.7 | 5.81 | 0.18 | 0 | 0 | 80.2 | 43425.04 | 43425 | 43424.93 | 43424.97 | 43425.05 | 3703 | 524.21 | 9932 | 4939 | 7058 | 5937 | 0.94 | -0.57 | -3.77 | -1.71 | 15.79 | 20.07 | -1.89 | 33.47 | 9.64 | -0.87 | -31.56 | #DIV/0! | 64.47 | 0.3 | 0.254391 | 0.840234 | 0.255604 | 81.144353 | 4.054962 | 4.734369 | 0.025352 | 0.009856 | 0.472461 | 0.234588 | 1.790331 | 5.946364 | 0.0005 | 0.127776 | 0.013987 | 0 | 0.003422 | 0 | 0.00018 | 0.011963 | 0.010185 | 0.005196 | 0.007861 | 0.004125 | 0 | 0.02 | 0.02994 | 0 | 0.002 | 0 | 0 | 5 | 25 | 0 | 0 | 0 | 0 | 0 | 0 | 6 | 7
V31308 | 56 | 49 | 7 | 7004 | 7004 | 13343 | 0.81 | 0.3 | 0.31 | 0.02 | 0.01 | 0.52 | 4.04 | 4.64 | 1.71 | 5.81 | 0.18 | 0 | 0 | 80.32 | 43425.11 | 43425.07 | 43425.01 | 43425.05 | 43425.11 | 3437 | 483.54 | 8012 | 4437 | 5353 | 4803 | 1.07 | -0.47 | -1.84 | -1.74 | 18.34 | 21.13 | 0.68 | 27.41 | 10.99 | -0.17 | -29.03 | #DIV/0! | 78.54 | 0.17 | 0.251119 | 0.840132 | 0.248286 | 81.248743 | 4.04974 | 4.727358 | 0.024704 | 0.010756 | 0.465126 | 0.229985 | 1.764261 | 5.901082 | 0.000733 | 0.128635 | 0.011997 | 0 | 0.003127 | 0 | 0.000163 | 0.014266 | 0.010557 | 0.005063 | 0.007811 | 0.004261 | 0 | 0.02 | 0.030093 | 0 | 0.002 | 0 | 0 | 5 | 25 | 0 | 0 | 0 | 0 | 0 | 0 | 12 | 7
29272 | 95 | 88 | 7 | 6965 | 6965 | 12379 | 1.29 | 0.61 | 0.55 | 0.02 | 0.01 | 0.02 | 10.62 | 0.63 | 0.67 | 0 | 0.02 | 0 | 0 | 83.69 | 43175.3 | 43175.25 | 43175.2 | 43175.24 | 43175.3 | 3455 | 521.51 | 6571 | 4263 | 5105 | 4381 | -3.53 | -3.85 | 7.46 | -20.05 | 29.78 | 23.45 | 7.66 | 25.73 | -97.97 | #DIV/0! | -764.76 | -74.65 | #DIV/0! | 0.93 | 0.430659 | 1.572352 | 0.434277 | 84.483183 | 11.207778 | 0.661681 | 0.023258 | 0.011287 | 0.036453 | 0.194617 | 0.634227 | 0.079369 | 0.071855 | 0.059307 | 0.006363 | 0 | 0.004407 | 0 | 0.000191 | 0.024041 | 0.00705 | 0.002 | 0.002 | 0.000337 | 0 | 0.02 | 0.025834 | 0 | 0.007472 | 0 | 0 | 1 | 0 | 80 | 0 | 7 | 0 | 0 | 0 | 0 | 0
29801 | 34 | 27 | 7 | 6996 | 6996 | 12379 | 1.47 | 0.49 | 0.56 | 0.02 | 0.01 | 0 | 10.85 | 0.67 | 0.67 | 0 | 0 | 0 | 0 | 83.83 | 43237.93 | 43237.89 | 43237.79 | 43237.87 | 43237.93 | 3410 | 503.39 | 7257 | 4711 | 5516 | 5017 | -4.36 | 0.12 | -4.82 | -4.14 | 27.44 | 13.44 | 4.14 | 0.34 | #DIV/0! | #DIV/0! | #DIV/0! | -153.68 | -228.4 | 0.89 | 0.491448 | 1.54916 | 0.363078 | 84.28682 | 11.482358 | 0.681401 | 0.021185 | 0.013184 | 0.024785 | 0.175423 | 0.707704 | 0.027165 | 0.009914 | 0.060758 | 0.012129 | 0 | 0.004802 | 0 | 0.000367 | 0.02257 | 0.006968 | 0.002 | 0.002 | 0.000296 | 0 | 0.02 | 0.027346 | 0 | 0.00714 | 0 | 0 | 0 | 0 | 20 | 0 | 0 | 0 | 0 | 6 | 0 | 1
29910 | 95 | 88 | 7 | 7056 | 7056 | 12379 | 1.45 | 0.5 | 0.51 | 0.02 | 0.01 | 0 | 10.9 | 0.68 | 0.67 | 0 | 0.01 | 0 | 0 | 84.67 | 43250.9 | 43250.86 | 43250.75 | 43250.84 | 43250.9 | 3707 | 544.03 | 7595 | 4893 | 5935 | 5280 | 1.18 | 1.43 | 3.87 | -1.81 | 30.8 | 10.45 | -6.54 | 34.57 | #DIV/0! | #DIV/0! | -1111.27 | -102.17 | -602.91 | 0.06 | 0.458682 | 1.48012 | 0.345519 | 85.114135 | 10.835945 | 0.672252 | 0.021169 | 0.007074 | 0.025149 | 0.178103 | 0.646826 | 0.036864 | 0.010191 | 0.067232 | 0.007027 | 0 | 0.003279 | 0 | 0.000343 | 0.026982 | 0.007412 | 0.002 | 0.002 | 0.000266 | 0 | 0.02 | 0.023121 | 0 | 0.00831 | 0 | 0 | 1 | 0 | 72 | 0 | 7 | 0 | 0 | 0 | 0 | 8
29978 | 49 | 42 | 7 | 6977 | 6977 | 12379 | 1.52 | 0.48 | 0.53 | 0.02 | 0.01 | 0 | 10.86 | 0.67 | 0.67 | 0 | 0.03 | 0 | 0 | 83.5 | 43259.53 | 43259.49 | 43259.39 | 43259.47 | 43259.53 | 3510 | 520.08 | 7238 | 4979 | 5684 | 5210 | -4.04 | -7.78 | -8.34 | 2.54 | 31.22 | 9.43 | 15.59 | 31.22 | #DIV/0! | #DIV/0! | -447.78 | -206.73 | -2098.35 | 0.85 | 0.489882 | 1.507206 | 0.337076 | 84.213524 | 11.495476 | 0.733326 | 0.020265 | 0.009229 | 0.023335 | 0.192354 | 0.734718 | 0.020651 | 0.059488 | 0.058972 | 0.011859 | 0 | 0.003231 | 0 | 0.00034 | 0.025745 | 0.006729 | 0.002 | 0.002 | 0.000237 | 0 | 0.02 | 0.023993 | 0 | 0.008364 | 0 | 0 | 1 | 0 | 30 | 0 | 7 | 0 | 0 | 0 | 0 | 4
29980 | 53 | 46 | 7 | 7002 | 7002 | 12379 | 1.52 | 0.49 | 0.53 | 0.02 | 0.01 | 0 | 10.85 | 0.67 | 0.67 | 0 | 0.04 | 0 | 0 | 83.86 | 43259.66 | 43259.61 | 43259.52 | 43259.6 | 43259.66 | 3441 | 507.07 | 7164 | 4649 | 5523 | 4764 | -1.92 | -6.97 | -5.18 | 0.42 | 33.73 | 7.66 | 18.01 | 35.59 | #DIV/0! | #DIV/0! | -393.08 | -181.02 | -1887.56 | 0.56 | 0.498519 | 1.529236 | 0.328305 | 84.519962 | 11.207395 | 0.725986 | 0.01967 | 0.008581 | 0.024643 | 0.183973 | 0.715019 | 0.025901 | 0.053592 | 0.058149 | 0.010716 | 0 | 0.003214 | 0 | 0.000309 | 0.02351 | 0.006692 | 0.002 | 0.002 | 0.0002 | 0 | 0.02 | 0.024205 | 0 | 0.008224 | 0 | 0 | 0 | 0 | 39 | 0 | 6 | 0 | 0 | 0 | 0 | 1
30526 | 66 | 59 | 7 | 6990 | 6990 | 12379 | 1.35 | 0.49 | 0.49 | 0.03 | 0.02 | 0 | 10.85 | 0.64 | 0.64 | 0 | 0 | 0 | 0 | 84 | 43336.97 | 43336.93 | 43336.84 | 43336.92 | 43336.98 | 3327 | 491.43 | 6499 | 3971 | 5016 | 4330 | -2.77 | -1.74 | -6.56 | -8.17 | 18.08 | 4.88 | 20.71 | 23.54 | #DIV/0! | #DIV/0! | #DIV/0! | -251.42 | #DIV/0! | 0.97 | 0.469677 | 1.477585 | 0.404846 | 84.456129 | 11.319897 | 0.662277 | 0.020471 | 0.013552 | 0.025151 | 0.192729 | 0.692146 | 0.030472 | 0.061782 | 0.066401 | 0.010784 | 0 | 0.003023 | 0 | 0.000186 | 0.024678 | 0.007566 | 0.002 | 0.002 | 0.000213 | 0 | 0.02 | 0.029016 | 0 | 0.007416 | 0 | 0 | 1 | 0 | 35 | 0 | 7 | 10 | 0 | 0 | 0 | 6
31519 | 36 | 29 | 7 | 6745 | 6745 | 12379 | 1.29 | 0.54 | 0.48 | 0.02 | 0.02 | 0 | 10.8 | 0.67 | 0.68 | 0 | 0.02 | 0 | 0 | 80.54 | 43449.48 | 43449.43 | 43449.38 | 43449.42 | 43449.48 | 3355 | 496.6 | 6382 | 3864 | 4890 | 4320 | -0.85 | 1.53 | 11.3 | -8.08 | 11.88 | 10.58 | 9.47 | 40.66 | #DIV/0! | #DIV/0! | -957.79 | -99.4 | -2361.18 | 0.53 | 0.449656 | 1.462514 | 0.497182 | 84.299741 | 11.457566 | 0.690728 | 0.022835 | 0.00946 | 0.035314 | 0.18623 | 0.630267 | 0.077974 | 0.009852 | 0.066221 | 0.005772 | 0 | 0.007864 | 0 | 0.000254 | 0.029155 | 0.007113 | 0.002 | 0.002 | 0.00025 | 0 | 0.02 | 0.022874 | 0 | 0.007177 | 0 | 0 | 2 | 0 | 15 | 0 | 5 | 0 | 0 | 0 | 0 | 7
31615 | 88 | 81 | 7 | 7001 | 7001 | 12379 | 1.37 | 0.47 | 0.46 | 0.02 | 0.02 | 0 | 10.82 | 0.67 | 0.6 | 0 | 0 | 0.01 | 0 | 84.19 | 43469.29 | 43469.25 | 43469.19 | 43469.23 | 43469.3 | 3581 | 535.92 | 7524 | 4795 | 6088 | 5221 | 0.92 | 2.28 | 7.74 | -1.33 | 31.02 | 11.14 | 11.39 | 27.6 | #DIV/0! | #DIV/0! | #DIV/0! | -117.63 | -1235.05 | 0.06 | 0.418873 | 1.407453 | 0.331921 | 85.294432 | 10.871618 | 0.6675 | 0.021576 | 0.012277 | 0.02523 | 0.19238 | 0.559998 | 0.031264 | 0.004119 | 0.063175 | 0.013522 | 0 | 0.003138 | 0 | 0.000188 | 0.020065 | 0.007043 | 0.002 | 0.002 | 0.000326 | 0 | 0.02 | 0.023301 | 0 | 0.006601 | 0 | 0 | 1 | 0 | 60 | 0 | 0 | 0 | 0 | 13 | 0 | 7
V33247 | 29.6 | 22.6 | 7 | 6666 | 6666 | 12379 | 1.33 | 0.46 | 0.39 | 0.02 | 0.01 | 0 | 10.38 | 0.64 | 0.66 | 0 | 0.04 | 0.01 | 0 | 79.99 | 43648.58 | 43648.54 | 43648.44 | 43648.52 | 43648.59 | 3775 | 569.21 | 7961 | 5420 | 5741 | 5057 | -2.44 | -1.53 | 3.55 | -1.47 | 16.36 | -2.16 | 15.92 | 42.41 | #DIV/0! | #DIV/0! | -397.14 | -34.78 | -228.58 | 0.68 | 0.425905 | 1.433707 | 0.409114 | 84.580261 | 11.315487 | 0.69029 | 0.021135 | 0.008318 | 0.028463 | 0.200428 | 0.682287 | 0.032656 | 0.002366 | 0.064805 | 0.012465 | 0 | 0.003389 | 0 | 0.000171 | 0.020945 | 0.007353 | 0.002 | 0.002 | 0.0002 | 0 | 0.02 | 0.028549 | 0 | 0.007704 | 0 | 0 | 7 | 0 | 0 | 0 | 4.1 | 0 | 0 | 2 | 0 | 9.5
V23651 | 35 | 28 | 7 | 7170 | 7170 | 12343 | 0.37 | 0.75 | 0.33 | 0.02 | 0.01 | 0 | 4.88 | 1.22 | 0.49 | 0 | 0.12 | 0 | 0 | 92.85 | 42502.14 | 42502.1 | 42502 | 42502.09 | 42502.15 | 4033 | 578.62 | 9479 | 4978 | 5601 | 4631 | -0.73 | 2.88 | 23.26 | 5.37 | -22.33 | 25.93 | 25.99 | 69.59 | #DIV/0! | #DIV/0! | 3.66 | #DIV/0! | #DIV/0! | 0.15 | 0.239858 | 0.350804 | 0.906244 | 91.760937 | 4.86204 | 1.175233 | 0.014326 | 0.002916 | 0.015423 | 0.110847 | 0.369374 | 0.013729 | 0.040193 | 0.058818 | 0.004 | 0 | 0.001746 | 0 | 0.000165 | 0.015296 | 0.007227 | 0.002 | 0.002 | 0.001734 | 0 | 0.02 | 0.016778 | 0 | 0.008313 | 0 | 0 | 9 | 0 | 4 | 5 | 7 | 0 | 0 | 0 | 0 | 3
V23875 | 55 | 48 | 7 | 7264 | 7264 | 12343 | 0.38 | 0.74 | 0.36 | 0.02 | 0.01 | 0 | 4.92 | 1.23 | 0.47 | 0 | 0.1 | 0 | 0 | 94.12 | 42529.67 | 42529.63 | 42529.52 | 42529.61 | 42529.68 | 4146 | 584.11 | 9323 | 5872 | 6162 | 5354 | 1.12 | 1.69 | 29.08 | 2.07 | -15.88 | 29 | 38.77 | 79.23 | #DIV/0! | #DIV/0! | -7.82 | #DIV/0! | #DIV/0! | 0.02 | 0.249882 | 0.3618 | 0.839668 | 91.936289 | 4.75133 | 1.178736 | 0.012815 | 0.002291 | 0.013157 | 0.107797 | 0.325765 | 0.007 | 0.071978 | 0.062964 | 0.004 | 0 | 0.001542 | 0 | 0.000166 | 0.016779 | 0.007082 | 0.002 | 0.002 | 0.001378 | 0 | 0.02 | 0.01737 | 0 | 0.006211 | 0 | 0 | 9 | 0 | 18 | 4 | 8 | 0 | 0 | 7 | 0 | 2
V26009 | 40 | 33 | 7 | 6972 | 6972 | 12343 | 0.34 | 0.75 | 0.36 | 0.02 | 0.01 | 0 | 4.73 | 1.18 | 0.46 | 0 | 0.08 | 0 | 0 | 90.31 | 42797.07 | 42797.03 | 42796.97 | 42797.01 | 42797.08 | 4026 | 591.8 | 8931 | 5579 | 5916 | 5078 | -0.01 | -1.22 | 12.12 | -2.18 | -13.48 | 25.17 | 32.54 | 92.66 | #DIV/0! | #DIV/0! | -111.55 | #DIV/0! | #DIV/0! | 0.32 | 0.276752 | 0.349205 | 0.863982 | 91.635754 | 4.815072 | 1.211259 | 0.01555 | 0.000967 | 0.020485 | 0.163094 | 0.41568 | 0.031585 | 0.049559 | 0.075361 | 0.004 | 0 | 0.002181 | 0 | 0.000258 | 0.015086 | 0.007136 | 0.002 | 0.002 | 0.000601 | 0 | 0.02 | 0.014252 | 0 | 0.00818 | 0 | 0 | 9 | 0 | 0 | 7 | 2 | 12 | 0 | 0 | 0 | 3
V26232 | 43.5 | 36.5 | 7 | 6981 | 6981 | 12343 | 0.34 | 0.71 | 0.34 | 0.02 | 0.01 | 0 | 4.74 | 1.18 | 0.43 | 0 | 0.05 | 0 | 0 | 90.55 | 42818.9 | 42818.86 | 42818.8 | 42818.84 | 42818.91 | 4180 | 587.57 | 10240 | 5880 | 6091 | 5097 | 1.24 | 3.36 | 24.55 | -1.62 | -26.58 | 16.64 | 21.59 | 54.08 | #DIV/0! | #DIV/0! | -186.78 | #DIV/0! | #DIV/0! | 0.28 | 0.292123 | 0.346748 | 0.918522 | 91.796474 | 4.756886 | 1.164147 | 0.014001 | 0.00248 | 0.017947 | 0.135564 | 0.332881 | 0.018272 | 0.062289 | 0.066223 | 0.004 | 0 | 0.001906 | 0 | 0.000184 | 0.01465 | 0.006873 | 0.002 | 0.002 | 0.000682 | 0 | 0.02 | 0.015075 | 0 | 0.008072 | 0 | 0 | 1 | 0 | 13 | 5 | 7.5 | 7 | 0 | 0 | 0 | 3
V26539 | 46 | 39 | 7 | 6970 | 6970 | 12343 | 0.34 | 0.62 | 0.34 | 0.02 | 0.01 | 0 | 4.74 | 1.18 | 0.39 | 0 | 0.03 | 0 | 0 | 90.55 | 42853.06 | 42853.02 | 42852.93 | 42853.01 | 42853.07 | 3561 | 505.97 | 8917 | 4404 | 5722 | 4686 | -0.38 | 2.18 | 12.84 | -0.07 | -42.98 | 17.48 | 16.09 | 55.66 | #DIV/0! | #DIV/0! | -384.61 | #DIV/0! | #DIV/0! | 0.48 | 0.285447 | 0.342095 | 0.907972 | 91.752289 | 4.842874 | 1.17501 | 0.014135 | 0.00275 | 0.016878 | 0.139057 | 0.350138 | 0.02565 | 0.013173 | 0.05815 | 0.004 | 0 | 0.001948 | 0 | 0.000187 | 0.015315 | 0.006619 | 0.002 | 0.002 | 0.000588 | 0 | 0.02 | 0.014309 | 0 | 0.007415 | 0 | 0 | 9 | 0 | 4 | 7 | 0 | 8 | 0 | 6 | 0 | 5
V27552 | 44.5 | 37.5 | 7 | 6991 | 6991 | 12343 | 0.33 | 0.73 | 0.35 | 0.02 | 0.01 | 0 | 4.68 | 1.18 | 0.41 | 0 | 0.09 | 0 | 0 | 90.72 | 42986.12 | 42986.08 | 42985.98 | 42986.06 | 42986.13 | 4043 | 593.77 | 8777 | 5441 | 5606 | 4898 | 0.59 | 3.23 | -5.9 | -2.08 | -5.94 | 22.61 | 4.95 | 56.77 | #DIV/0! | #DIV/0! | -57.33 | #DIV/0! | #DIV/0! | 0.27 | 0.272982 | 0.337425 | 0.78715 | 91.84734 | 4.72525 | 1.1625 | 0.014823 | 0.002526 | 0.01951 | 0.140657 | 0.439659 | 0.052253 | 0.052863 | 0.066816 | 0.004 | 0 | 0.00165 | 0 | 0.000219 | 0.018779 | 0.006334 | 0.002 | 0.002 | 0.000932 | 0 | 0.02 | 0.013721 | 0 | 0.008611 | 0 | 0 | 7 | 0 | 16 | 5.5 | 0 | 8 | 0 | 0 | 0 | 1
V27553 | 22 | 15 | 7 | 7004 | 7004 | 12343 | 0.33 | 0.73 | 0.35 | 0.02 | 0.01 | 0 | 4.69 | 1.18 | 0.41 | 0 | 0.09 | 0 | 0 | 90.89 | 42986.2 | 42986.16 | 42986.05 | 42986.13 | 42986.21 | 4258 | 616.74 | 10126 | 6703 | 7185 | 5934 | -1.89 | 1.51 | -0.43 | -7.9 | -9.98 | 15.25 | 7.61 | 56.45 | #DIV/0! | #DIV/0! | -61.01 | #DIV/0! | #DIV/0! | 0.49 | 0.2989 | 0.356506 | 0.81695 | 91.643035 | 4.839603 | 1.182462 | 0.014412 | 0.002545 | 0.01847 | 0.144428 | 0.416955 | 0.043047 | 0.076206 | 0.069299 | 0.004 | 0 | 0.001697 | 0 | 0.000148 | 0.019149 | 0.006439 | 0.002 | 0.002 | 0.000881 | 0 | 0.02 | 0.012914 | 0 | 0.007955 | 0 | 0 | 7 | 0 | 0 | 2 | 0 | 5 | 0 | 0 | 0 | 1
V27556 | 50.5 | 43.5 | 7 | 7032 | 7032 | 12343 | 0.33 | 0.74 | 0.35 | 0.02 | 0.01 | 0 | 4.71 | 1.19 | 0.41 | 0 | 0.09 | 0 | 0 | 91.25 | 42986.43 | 42986.39 | 42986.28 | 42986.37 | 42986.45 | 4310 | 623.73 | 11196 | 6058 | 7119 | 5641 | 1.08 | 5.15 | 5.12 | -3.12 | -6.86 | 19.87 | -2.28 | 56.3 | #DIV/0! | #DIV/0! | -101.89 | #DIV/0! | #DIV/0! | 0.3 | 0.2825 | 0.340338 | 0.793233 | 91.824046 | 4.701693 | 1.137192 | 0.015955 | 0.002554 | 0.035488 | 0.181592 | 0.39373 | 0.039989 | 0.10479 | 0.06838 | 0.004 | 0 | 0.00204 | 0 | 0.000177 | 0.018606 | 0.00663 | 0.002 | 0.002 | 0.00094 | 0 | 0.02 | 0.01388 | 0 | 0.008247 | 0 | 0 | 0 | 0 | 19.5 | 4 | 10 | 7 | 0 | 2 | 0 | 1
V27735 | 45.5 | 38.5 | 7 | 7025 | 7025 | 12343 | 0.33 | 0.75 | 0.36 | 0.02 | 0.01 | 0 | 4.69 | 1.18 | 0.45 | 0 | 0.08 | 0 | 0 | 91.13 | 43008.54 | 43008.5 | 43008.4 | 43008.49 | 43008.55 | 4058 | 571.87 | 9223 | 5159 | 5743 | 4819 | -0.23 | -0.35 | 23.94 | -2.81 | -6.64 | 29.37 | 25.57 | 58.27 | -1766.19 | -35246.29 | -83.04 | #DIV/0! | #DIV/0! | 0.18 | 0.253378 | 0.338719 | 0.81257 | 91.894005 | 4.749867 | 1.194608 | 0.013604 | 0.002495 | 0.021252 | 0.144032 | 0.344491 | 0.080504 | 0.010003 | 0.062652 | 0.004 | 0 | 0.001974 | 0 | 0.00026 | 0.017758 | 0.006764 | 0.002 | 0.002 | 0.001192 | 0 | 0.02 | 0.014282 | 0 | 0.007592 | 0 | 0 | 0 | 0 | 14 | 7 | 4.5 | 5.5 | 0 | 6 | 0 | 1.5
V27790 | 61.5 | 54.5 | 7 | 7036 | 7036 | 12343 | 0.32 | 0.75 | 0.37 | 0.02 | 0.01 | 0 | 4.68 | 1.18 | 0.47 | 0 | 0.2 | 0 | 0 | 91.14 | 43015.05 | 43015.01 | 43014.91 | 43015 | 43015.06 | 4118 | 591.41 | 8827 | 5095 | 5742 | 4840 | 0.48 | 1.97 | 24.92 | 1.38 | -1.4 | 25.16 | 27.53 | 67.88 | #DIV/0! | #DIV/0! | 30.01 | #DIV/0! | #DIV/0! | -0.1 | 0.276784 | 0.317186 | 0.769382 | 92.021744 | 4.702974 | 1.171621 | 0.013253 | 0.001661 | 0.017902 | 0.142003 | 0.354689 | 0.035556 | 0.036982 | 0.060607 | 0.004 | 0 | 0.001721 | 0 | 0.000241 | 0.018955 | 0.006395 | 0.002 | 0.002 | 0.001105 | 0 | 0.02 | 0.013315 | 0 | 0.007924 | 0 | 0 | 7 | 0 | 20.5 | 5 | 0 | 14 | 0 | 5.5 | 0 | 2.5
V29121 | 59 | 52 | 7 | 7150 | 7150 | 12343 | 0.33 | 0.78 | 0.36 | 0.02 | 0.01 | 0 | 4.79 | 1.21 | 0.46 | 0 | 0.09 | 0 | 0 | 92.69 | 43160.33 | 43160.28 | 43160.22 | 43160.26 | 43160.34 | 4118 | 596.29 | 9757 | 5940 | 6267 | 5164 | -0.22 | 2.21 | 20.87 | -2.82 | 10.14 | 17.38 | 34.03 | 74.41 | #DIV/0! | #DIV/0! | -91.74 | #DIV/0! | #DIV/0! | 0.06 | 0.29557 | 0.340058 | 0.694197 | 91.948163 | 4.763907 | 1.172265 | 0.014289 | 0.003147 | 0.021422 | 0.167606 | 0.363796 | 0.031519 | 0.038929 | 0.067941 | 0.004 | 0 | 0.002153 | 0 | 0.00031 | 0.018558 | 0.006316 | 0.002 | 0.002 | 0.000918 | 0 | 0.02 | 0.013695 | 0 | 0.007242 | 0 | 0 | 7 | 0 | 13 | 3 | 0 | 22 | 0 | 5 | 0 | 2
V29500 | 44 | 37 | 7 | 7025 | 7025 | 12343 | 0.33 | 0.74 | 0.36 | 0.02 | 0.01 | 0 | 4.7 | 1.19 | 0.45 | 0 | 0.09 | 0 | 0 | 91.1 | 43201.84 | 43201.8 | 43201.69 | 43201.78 | 43201.85 | 4062 | 586.06 | 9025 | 5579 | 5869 | 5049 | -2.07 | -3.71 | 24.08 | 0.28 | 1.56 | 16.23 | 26.81 | 78.9 | #DIV/0! | #DIV/0! | -63.49 | #DIV/0! | #DIV/0! | 0.23 | 0.302388 | 0.329153 | 0.736803 | 91.823641 | 4.842856 | 1.244821 | 0.015803 | 0.002526 | 0.018989 | 0.155291 | 0.342818 | 0.023002 | 0.028614 | 0.056846 | 0.004 | 0 | 0.003369 | 0 | 0.000316 | 0.017527 | 0.006378 | 0.002 | 0.002 | 0.000844 | 0 | 0.02 | 0.01222 | 0 | 0.007795 | 0 | 0 | 7 | 0 | 5 | 4 | 0 | 18 | 0 | 0 | 0 | 3
V29638 | 28 | 21 | 7 | 6965 | 6965 | 12343 | 0.32 | 0.7 | 0.31 | 0.02 | 0.01 | 0 | 4.7 | 1.19 | 0.47 | 0 | 0.14 | 0 | 0 | 90.29 | 43216.14 | 43216.1 | 43216 | 43216.09 | 43216.15 | 3931 | 581.85 | 8609 | 5480 | 5672 | 4898 | -2.02 | 3.04 | 34.93 | -13.9 | -22.84 | -3.59 | 6.58 | 22.78 | #DIV/0! | #DIV/0! | 3.21 | #DIV/0! | #DIV/0! | 0.34 | 0.328613 | 0.374037 | 0.870037 | 91.689662 | 4.882898 | 1.174524 | 0.014862 | 0.004639 | 0.017915 | 0.139569 | 0.312805 | 0.017093 | 0.035755 | 0.060384 | 0.004 | 0 | 0.002904 | 0 | 0.000167 | 0.016549 | 0.006754 | 0.002 | 0.002 | 0.000773 | 0 | 0.02 | 0.013539 | 0 | 0.00852 | 0 | 0 | 7 | 0 | 0 | 0 | 0 | 5 | 0 | 9 | 0 | 0
V29692 | 57 | 50 | 7 | 6929 | 6929 | 12343 | 0.32 | 0.69 | 0.36 | 0.02 | 0.01 | 0 | 4.64 | 1.17 | 0.44 | 0 | 0.06 | 0 | 0 | 89.91 | 43224.12 | 43224.08 | 43223.98 | 43224.06 | 43224.12 | 3989 | 571.08 | 8660 | 5309 | 5522 | 4738 | 0.23 | 0.13 | 26.63 | -4.42 | -15.21 | 20.87 | 33.08 | 79.21 | #DIV/0! | #DIV/0! | -132.48 | #DIV/0! | #DIV/0! | 0.28 | 0.294109 | 0.344208 | 0.816294 | 91.841116 | 4.736757 | 1.199637 | 0.015452 | 0.002975 | 0.018271 | 0.139362 | 0.329409 | 0.017065 | 0.089729 | 0.07198 | 0.004 | 0 | 0.00225 | 0 | 0.000332 | 0.022227 | 0.007445 | 0.002 | 0.002 | 0.000932 | 0 | 0.02 | 0.013691 | 0 | 0.00876 | 0 | 0 | 0 | 0 | 15 | 3 | 4 | 20 | 0 | 7 | 0 | 1
V29788 | 25 | 18 | 7 | 6979 | 6979 | 12343 | 0.32 | 0.72 | 0.35 | 0.02 | 0.01 | 0 | 4.68 | 1.19 | 0.44 | 0 | 0.13 | 0 | 0 | 90.48 | 43237.08 | 43237.03 | 43236.93 | 43237.02 | 43237.08 | 3935 | 581.84 | 8694 | 5486 | 5665 | 4981 | -3.96 | 3.3 | 1.46 | -10.99 | -31.44 | 7.16 | 25.29 | 47.24 | #DIV/0! | #DIV/0! | -3.12 | #DIV/0! | #DIV/0! | 0.67 | 0.330026 | 0.366432 | 0.960387 | 91.393336 | 4.946284 | 1.165794 | 0.014767 | 0.004741 | 0.019254 | 0.137232 | 0.441533 | 0.022931 | 0.052818 | 0.062992 | 0.004 | 0 | 0.002727 | 0 | 0.000334 | 0.020508 | 0.00716 | 0.002 | 0.002 | 0.001089 | 0 | 0.02 | 0.012699 | 0 | 0.008956 | 0 | 0 | 7 | 0 | 0 | 0 | 0 | 10 | 0 | 0 | 0 | 1
V29794 | 43 | 36 | 7 | 7005 | 7005 | 12343 | 0.33 | 0.72 | 0.35 | 0.02 | 0.01 | 0 | 4.7 | 1.19 | 0.44 | 0 | 0.17 | 0 | 0 | 90.78 | 43237.46 | 43237.42 | 43237.32 | 43237.4 | 43237.47 | 4082 | 575.34 | 9195 | 5519 | 5861 | 4953 | -1.2 | 4.37 | 27.77 | -7.82 | -10.5 | 7.4 | 15.58 | 29.24 | #DIV/0! | #DIV/0! | 24.79 | #DIV/0! | #DIV/0! | 0.13 | 0.329014 | 0.356834 | 0.804289 | 91.852216 | 4.816832 | 1.153482 | 0.015172 | 0.004605 | 0.017392 | 0.129115 | 0.323361 | 0.019867 | 0.024532 | 0.068613 | 0.004 | 0 | 0.002912 | 0 | 0.000539 | 0.023506 | 0.007124 | 0.002 | 0.002 | 0.001146 | 0 | 0.02 | 0.013016 | 0 | 0.008433 | 0 | 0 | 7 | 0 | 0 | 0 | 9 | 11 | 0 | 8 | 0 | 1
V29967 | 42 | 35 | 7 | 6992 | 6992 | 12343 | 0.33 | 0.78 | 0.34 | 0.02 | 0.01 | 0 | 4.68 | 1.18 | 0.47 | 0 | 0.1 | 0 | 0 | 90.62 | 43258.82 | 43258.78 | 43258.67 | 43258.76 | 43258.83 | 4188 | 584.1 | 9366 | 5893 | 6051 | 5132 | -0.28 | 3.26 | 23.59 | -4.24 | -7.99 | -1.26 | 29.09 | 76.35 | #DIV/0! | #DIV/0! | -51.19 | #DIV/0! | #DIV/0! | 0.25 | 0.348717 | 0.343897 | 0.849668 | 91.749603 | 4.763337 | 1.160396 | 0.01484 | 0.002694 | 0.018271 | 0.150278 | 0.366618 | 0.015907 | 0.067772 | 0.069014 | 0.004 | 0 | 0.002428 | 0 | 0.000218 | 0.016874 | 0.007109 | 0.002 | 0.002 | 0.000905 | 0 | 0.02 | 0.014708 | 0 | 0.008745 | 0 | 0 | 0 | 0 | 13 | 0 | 8 | 7 | 0 | 5 | 0 | 2
V30252 | 63 | 56 | 7 | 6993 | 6993 | 12343 | 0.33 | 0.73 | 0.35 | 0.02 | 0.01 | 0 | 4.67 | 1.19 | 0.45 | 0 | 0.05 | 0 | 0 | 90.73 | 43286.92 | 43286.87 | 43286.77 | 43286.85 | 43286.92 | 4016 | 591.63 | 9280 | 5819 | 6116 | 5219 | 0 | -1.28 | 27.17 | 0.57 | -7.72 | 21.52 | 32.87 | 77.93 | #DIV/0! | #DIV/0! | -192.42 | #DIV/0! | #DIV/0! | 0.21 | 0.281279 | 0.328128 | 0.801925 | 91.881797 | 4.741696 | 1.220117 | 0.015439 | 0.003092 | 0.02259 | 0.160467 | 0.329461 | 0.024272 | 0.041036 | 0.064571 | 0.004 | 0 | 0.001758 | 0 | 0.000265 | 0.022478 | 0.006702 | 0.002 | 0.002 | 0.000901 | 0 | 0.02 | 0.015087 | 0 | 0.008938 | 0 | 0 | 7 | 0 | 14 | 5 | 2 | 25 | 0 | 0 | 0 | 3
V30255 | 50 | 43 | 7 | 6989 | 6989 | 12343 | 0.33 | 0.73 | 0.35 | 0.02 | 0.01 | 0 | 4.67 | 1.18 | 0.44 | 0 | 0.05 | 0 | 0 | 90.69 | 43287.13 | 43287.08 | 43286.98 | 43287.06 | 43287.13 | 4008 | 575.28 | 9497 | 5879 | 6376 | 5304 | -0.31 | 1.51 | 10.52 | -5.05 | 0.86 | 25.79 | 35.92 | 79.83 | #DIV/0! | #DIV/0! | -214.45 | #DIV/0! | #DIV/0! | 0.21 | 0.263865 | 0.346868 | 0.736069 | 91.892465 | 4.761766 | 1.181285 | 0.014188 | 0.002821 | 0.02613 | 0.168721 | 0.400749 | 0.019018 | 0.037893 | 0.06455 | 0.004 | 0 | 0.001564 | 0 | 0.00032 | 0.021823 | 0.006464 | 0.002 | 0.002 | 0.000936 | 0 | 0.02 | 0.015869 | 0 | 0.008637 | 0 | 0 | 7 | 0 | 12 | 0 | 6 | 17 | 0 | 0 | 0 | 1
V30258 | 81 | 74 | 7 | 6989 | 6989 | 12343 | 0.33 | 0.73 | 0.33 | 0.02 | 0.01 | 0 | 4.68 | 1.18 | 0.44 | 0 | 0.05 | 0 | 0 | 90.7 | 43287.34 | 43287.3 | 43287.2 | 43287.28 | 43287.35 | 4060 | 580.17 | 9556 | 5536 | 6101 | 4925 | 2.43 | 13.6 | 25.62 | 0.73 | -3.72 | 10.7 | 35.47 | 70.19 | #DIV/0! | #DIV/0! | -491.45 | #DIV/0! | #DIV/0! | 0.09 | 0.300863 | 0.32836 | 0.770095 | 92.017611 | 4.633968 | 1.036327 | 0.014288 | 0.00417 | 0.025075 | 0.317349 | 0.333113 | 0.023948 | 0.053421 | 0.063952 | 0.004 | 0 | 0.001659 | 0 | 0.000247 | 0.016699 | 0.006852 | 0.002392 | 0.002 | 0.000775 | 0 | 0.02 | 0.015089 | 0 | 0.007749 | 0 | 0 | 7 | 0 | 27 | 3 | 21 | 14 | 0 | 0 | 0 | 2
V30516 | 51 | 44 | 7 | 6982 | 6982 | 12343 | 0.33 | 0.64 | 0.29 | 0.02 | 0.02 | 0 | 4.68 | 1.18 | 0.47 | 0 | 0.02 | 0 | 0 | 90.74 | 43336.24 | 43336.2 | 43336.1 | 43336.18 | 43336.25 | 3950 | 560.92 | 8825 | 5339 | 5712 | 4674 | -0.46 | 2.79 | 17.76 | -2.59 | -27.63 | 3.32 | 35 | 72.8 | #DIV/0! | #DIV/0! | -802.6 | #DIV/0! | #DIV/0! | 0.44 | 0.287438 | 0.33899 | 0.827679 | 91.824658 | 4.77824 | 1.166719 | 0.014472 | 0.004205 | 0.015192 | 0.161594 | 0.395985 | 0.010881 | 0.034596 | 0.063408 | 0.004 | 0 | 0.002282 | 0 | 0.000166 | 0.015797 | 0.006809 | 0.002 | 0.002 | 0.000729 | 0 | 0.02 | 0.014676 | 0 | 0.007482 | 0 | 0 | 7 | 0 | 10 | 5 | 0 | 19 | 0 | 1 | 0 | 2
V30771 | 45 | 38 | 7 | 6989 | 6989 | 12343 | 0.33 | 0.78 | 0.34 | 0.02 | 0.01 | 0 | 4.68 | 1.18 | 0.45 | 0 | 0.05 | 0 | 0 | 90.64 | 43364.26 | 43364.21 | 43364.1 | 43364.19 | 43364.26 | 4162 | 589.18 | 9624 | 6298 | 6535 | 5725 | -0.59 | 1.44 | 25.24 | -3.39 | -1.57 | 3.49 | 37.2 | 73.2 | #DIV/0! | #DIV/0! | -269.45 | #DIV/0! | #DIV/0! | 0.26 | 0.335693 | 0.341541 | 0.800363 | 91.799275 | 4.785436 | 1.181974 | 0.014762 | 0.003907 | 0.023061 | 0.171802 | 0.33985 | 0.029051 | 0.023262 | 0.069389 | 0.004 | 0 | 0.002472 | 0 | 0.000161 | 0.020487 | 0.00676 | 0.002 | 0.002 | 0.000986 | 0 | 0.02 | 0.013721 | 0 | 0.008046 | 0 | 0 | 7 | 0 | 11 | 0 | 6 | 12 | 0 | 0 | 0 | 2
V30774 | 54 | 47 | 7 | 6958 | 6958 | 12343 | 0.32 | 0.77 | 0.33 | 0.02 | 0.01 | 0 | 4.66 | 1.18 | 0.45 | 0 | 0.05 | 0 | 0 | 90.25 | 43364.46 | 43364.42 | 43364.32 | 43364.4 | 43364.47 | 4182 | 580.35 | 9122 | 5518 | 5801 | 4932 | -0.47 | 2.06 | 24.13 | -6.65 | 6.98 | 8.95 | 37.06 | 71.45 | #DIV/0! | #DIV/0! | -252.97 | #DIV/0! | #DIV/0! | 0.18 | 0.308524 | 0.351333 | 0.732139 | 91.888694 | 4.772085 | 1.174378 | 0.014781 | 0.004155 | 0.024068 | 0.164867 | 0.344468 | 0.023211 | 0.053005 | 0.064435 | 0.004 | 0 | 0.002134 | 0 | 0.0002 | 0.020754 | 0.006736 | 0.002 | 0.002 | 0.001014 | 0 | 0.02 | 0.013406 | 0 | 0.007614 | 0 | 0 | 7 | 0 | 13 | 2 | 0 | 18 | 0 | 6 | 0 | 1
V30841 | 64 | 57 | 7 | 6986 | 6986 | 12343 | 0.33 | 0.68 | 0.37 | 0.02 | 0.01 | 0 | 4.69 | 1.19 | 0.43 | 0 | 0.16 | 0 | 0 | 90.57 | 43371.36 | 43371.32 | 43371.21 | 43371.29 | 43371.37 | 4221 | 590.52 | 9985 | 5913 | 6496 | 5418 | -1.1 | 4.4 | 10.75 | 4 | -24.26 | 10.21 | 15.9 | 68.47 | #DIV/0! | #DIV/0! | -2.09 | #DIV/0! | #DIV/0! | 0.39 | 0.333072 | 0.317716 | 0.858707 | 91.648393 | 4.812872 | 1.154915 | 0.01607 | 0.002484 | 0.020712 | 0.163323 | 0.393488 | 0.045579 | 0.080073 | 0.071638 | 0.004 | 0 | 0.002241 | 0 | 0.000196 | 0.020122 | 0.007458 | 0.002 | 0.002 | 0.000946 | 0 | 0.02 | 0.014372 | 0 | 0.007624 | 0 | 0 | 7 | 15 | 0 | 0 | 13 | 16 | 0 | 2 | 0 | 4
V30954 | 63 | 56 | 7 | 6988 | 6988 | 12343 | 0.33 | 0.68 | 0.37 | 0.02 | 0.01 | 0 | 4.69 | 1.19 | 0.43 | 0 | 0.16 | 0 | 0 | 90.6 | 43384.71 | 43384.67 | 43384.56 | 43384.65 | 43384.72 | 3804 | 565.99 | 9326 | 5697 | 6120 | 4961 | 0.34 | 5.1 | 23.28 | -1.06 | -20.58 | 13.96 | 14.69 | 68.3 | #DIV/0! | #DIV/0! | 11.7 | #DIV/0! | #DIV/0! | 0.07 | 0.319089 | 0.334119 | 0.836095 | 91.94281 | 4.743713 | 1.146372 | 0.016378 | 0.002582 | 0.018909 | 0.141266 | 0.33822 | 0.021276 | 0.001467 | 0.060341 | 0.004 | 0 | 0.002281 | 0 | 0.000167 | 0.018105 | 0.006763 | 0.002 | 0.002 | 0.000829 | 0 | 0.02 | 0.013611 | 0 | 0.007607 | 0 | 0 | 7 | 0 | 14 | 1 | 9 | 23 | 0 | 0 | 0 | 2
V30955 | 62 | 55 | 7 | 6987 | 6987 | 12343 | 0.33 | 0.68 | 0.37 | 0.02 | 0.01 | 0 | 4.69 | 1.19 | 0.43 | 0 | 0.16 | 0 | 0 | 90.58 | 43384.78 | 43384.74 | 43384.64 | 43384.72 | 43384.79 | 3838 | 566.33 | 9791 | 5811 | 6124 | 5009 | 0.97 | 6.17 | 23.83 | -0.71 | -27.21 | 11.89 | 15.5 | 67.26 | #DIV/0! | #DIV/0! | 12.67 | #DIV/0! | #DIV/0! | 0.14 | 0.326781 | 0.332979 | 0.882025 | 91.879024 | 4.713584 | 1.133484 | 0.016203 | 0.002667 | 0.021838 | 0.139695 | 0.335772 | 0.019905 | 0.058941 | 0.061546 | 0.004 | 0 | 0.002231 | 0 | 0.00015 | 0.016626 | 0.00682 | 0.002 | 0.002 | 0.000874 | 0 | 0.02 | 0.013134 | 0 | 0.007722 | 0 | 0 | 7 | 0 | 17 | 0 | 10 | 19 | 0 | 0 | 0 | 2
V30956 | 55 | 48 | 7 | 6987 | 6987 | 12343 | 0.33 | 0.68 | 0.37 | 0.02 | 0.01 | 0 | 4.69 | 1.19 | 0.43 | 0 | 0.16 | 0 | 0 | 90.58 | 43384.85 | 43384.81 | 43384.71 | 43384.79 | 43384.86 | 3859 | 561.72 | 9584 | 5176 | 6346 | 5095 | -0.25 | 2.95 | 22.65 | -0.32 | -24.78 | 14.25 | 19.02 | 72.14 | #DIV/0! | #DIV/0! | 11.81 | #DIV/0! | #DIV/0! | 0.2 | 0.318027 | 0.331975 | 0.865194 | 91.827111 | 4.770876 | 1.172364 | 0.015384 | 0.00227 | 0.017299 | 0.141064 | 0.340971 | 0.016806 | 0.042086 | 0.063198 | 0.004 | 0 | 0.001953 | 0 | 0.000186 | 0.016426 | 0.006877 | 0.002 | 0.002 | 0.000864 | 0 | 0.02 | 0.013511 | 0 | 0.00756 | 0 | 0 | 7 | 0 | 11 | 1 | 0 | 20 | 0 | 6 | 0 | 3
V31100 | 69 | 62 | 7 | 6976 | 6976 | 12343 | 0.33 | 0.64 | 0.37 | 0.02 | 0.01 | 0 | 4.69 | 1.24 | 0.43 | 0 | 0.15 | 0 | 0 | 90.42 | 43399.62 | 43399.58 | 43399.48 | 43399.56 | 43399.62 | 4045 | 572.62 | 8666 | 5159 | 5672 | 4875 | 2.2 | 3.23 | 22.82 | -5.12 | -27.72 | 8.66 | 12.78 | 51.9 | #DIV/0! | #DIV/0! | -20.66 | #DIV/0! | #DIV/0! | 0.17 | 0.342839 | 0.348376 | 0.833657 | 91.838355 | 4.665566 | 1.225241 | 0.01533 | 0.004238 | 0.021653 | 0.180514 | 0.337482 | 0.015538 | 0.016379 | 0.067901 | 0.004 | 0 | 0.002248 | 0 | 0.000187 | 0.024129 | 0.007223 | 0.002 | 0.002 | 0.001146 | 0 | 0.02 | 0.01621 | 0 | 0.007788 | 0 | 0 | 7 | 20 | 23 | 0 | 2 | 9 | 0 | 0 | 0 | 1
V31210 | 45 | 38 | 7 | 6980 | 6980 | 12343 | 0.33 | 0.67 | 0.36 | 0.02 | 0.01 | 0 | 4.69 | 1.18 | 0.43 | 0 | 0.06 | 0 | 0 | 90.59 | 43413.96 | 43413.92 | 43413.87 | 43413.91 | 43413.97 | 3888 | 575.15 | 8315 | 4591 | 5328 | 4388 | 0.45 | 2.14 | 23.06 | -0.05 | -24.32 | 12.25 | 31.89 | 74.7 | #DIV/0! | #DIV/0! | -136.9 | #DIV/0! | #DIV/0! | 0.49 | 0.325609 | 0.331197 | 0.84275 | 91.659284 | 4.74964 | 1.17623 | 0.014749 | 0.003673 | 0.017985 | 0.141705 | 0.339514 | 0.017006 | 0.233226 | 0.061257 | 0.004 | 0 | 0.00482 | 0 | 0.000252 | 0.020313 | 0.006511 | 0.002 | 0.002 | 0.001006 | 0 | 0.02 | 0.015856 | 0 | 0.009417 | 0 | 0 | 7 | 0 | 13 | 1 | 6 | 8 | 0 | 0 | 0 | 3
V31264 | 74 | 67 | 7 | 6994 | 6994 | 12343 | 0.33 | 0.67 | 0.37 | 0.02 | 0.02 | 0 | 4.7 | 1.19 | 0.44 | 0 | 0.04 | 0 | 0 | 90.78 | 43419.95 | 43419.91 | 43419.85 | 43419.89 | 43419.96 | 3872 | 568.66 | 8692 | 4830 | 5790 | 4844 | 2.34 | 3.83 | 23.97 | -6.43 | -25.21 | 6.8 | 33.73 | 80.11 | #DIV/0! | #DIV/0! | -252.56 | #DIV/0! | #DIV/0! | 0.25 | 0.346465 | 0.353218 | 0.850623 | 91.886761 | 4.660949 | 1.162107 | 0.014851 | 0.003121 | 0.018217 | 0.147256 | 0.33662 | 0.022644 | 0.055946 | 0.062498 | 0.004 | 0 | 0.004189 | 0 | 0.000262 | 0.016306 | 0.006609 | 0.002 | 0.002 | 0.000847 | 0 | 0.02 | 0.015533 | 0 | 0.006978 | 0 | 0 | 7 | 0 | 23 | 0 | 13 | 17 | 0 | 5 | 0 | 2
V31336 | 107 | 100 | 7 | 6981 | 6981 | 12343 | 0.33 | 0.54 | 0.35 | 0.02 | 0.01 | 0 | 4.7 | 1.19 | 0.37 | 0 | 0.03 | 0 | 0 | 90.83 | 43427.02 | 43426.98 | 43426.92 | 43426.96 | 43427.03 | 3588 | 511.4 | 8731 | 4798 | 5744 | 5156 | 2.07 | 1.44 | 18.85 | -2.06 | -54.11 | 8.85 | 31.72 | 76.42 | #DIV/0! | #DIV/0! | -375.24 | #DIV/0! | #DIV/0! | 0.45 | 0.322246 | 0.338073 | 0.847761 | 91.925046 | 4.677629 | 1.188168 | 0.015273 | 0.003583 | 0.022658 | 0.136153 | 0.306655 | 0.019589 | 0.052484 | 0.063665 | 0.004 | 0 | 0.003881 | 0 | 0.000546 | 0.017022 | 0.006947 | 0.002 | 0.002 | 0.000953 | 0 | 0.02 | 0.016311 | 0 | 0.007358 | 0 | 0 | 0 | 25 | 24 | 1 | 7 | 29 | 0 | 12 | 0 | 2
V31741 | 70 | 63 | 7 | 7003 | 7003 | 12343 | 0.33 | 0.74 | 0.36 | 0.02 | 0.01 | 0 | 4.7 | 1.19 | 0.46 | 0 | 0.11 | 0 | 0 | 90.77 | 43482.86 | 43482.82 | 43482.76 | 43482.8 | 43482.86 | 4007 | 567.24 | 8850 | 4770 | 5668 | 4747 | 2.8 | 6.49 | 28.56 | -0.23 | -9.48 | 21.33 | 25.18 | 56.62 | #DIV/0! | #DIV/0! | -48.66 | #DIV/0! | #DIV/0! | -0.13 | 0.284775 | 0.331833 | 0.819018 | 92.105477 | 4.632772 | 1.124258 | 0.0156 | 0.004739 | 0.016349 | 0.160268 | 0.332784 | 0.018724 | 0.001523 | 0.064865 | 0.004 | 0 | 0.001848 | 0 | 0.00016 | 0.025436 | 0.0062 | 0.002 | 0.002 | 0.001002 | 0 | 0.02 | 0.017654 | 0 | 0.006716 | 0 | 0 | 0 | 0 | 28 | 4 | 12 | 10 | 0 | 7 | 0 | 2
V31742 | 69 | 62 | 7 | 6988 | 6988 | 12343 | 0.33 | 0.74 | 0.36 | 0.02 | 0.01 | 0 | 4.69 | 1.18 | 0.46 | 0 | 0.07 | 0 | 0 | 90.61 | 43482.94 | 43482.89 | 43482.82 | 43482.87 | 43482.94 | 3408 | 499.56 | 9775 | 4257 | 6792 | 5506 | 2.41 | 4.92 | 29.5 | 0.36 | -6.17 | 26.24 | 31.62 | 66.27 | #DIV/0! | #DIV/0! | -109.48 | #DIV/0! | #DIV/0! | -0.12 | 0.266929 | 0.329813 | 0.793706 | 92.131418 | 4.651544 | 1.142937 | 0.015241 | 0.004466 | 0.016793 | 0.149884 | 0.328176 | 0.021319 | 0.001674 | 0.061618 | 0.004 | 0 | 0.001841 | 0 | 0.00017 | 0.021967 | 0.006107 | 0.002 | 0.002 | 0.001014 | 0 | 0.02 | 0.018561 | 0 | 0.006824 | 0 | 0 | 0 | 0 | 25 | 6 | 10 | 12 | 0 | 7 | 0 | 2
V32503 | 49.9 | 42.9 | 7 | 6674 | 6674 | 12343 | 0.31 | 0.68 | 0.37 | 0.02 | 0.01 | 0 | 4.46 | 1.1 | 0.36 | 0 | 0.07 | 0 | 0 | 86.64 | 43560.03 | 43559.99 | 43559.89 | 43559.97 | 43560.03 | 3852 | 576.65 | 8325 | 5334 | 5584 | 4831 | -3.76 | -2.95 | 2.64 | -3.38 | -27.9 | 18.6 | 31.6 | 69.34 | #DIV/0! | #DIV/0! | -118.63 | #DIV/0! | #DIV/0! | 0.67 | 0.323258 | 0.340877 | 0.93057 | 91.510445 | 4.926159 | 1.200675 | 0.01624 | 0.004001 | 0.017475 | 0.163796 | 0.37781 | 0.022662 | 0.001477 | 0.077382 | 0.004 | 0 | 0.002275 | 0 | 0.000167 | 0.02165 | 0.007549 | 0.002 | 0.002 | 0.000907 | 0 | 0.02 | 0.019283 | 0 | 0.007343 | 0 | 0 | 7 | 0 | 5 | 0.4 | 8 | 20 | 0 | 0 | 0 | 2.5
V32729 | 47.5 | 40.5 | 7 | 6684 | 6684 | 12343 | 0.31 | 0.68 | 0.37 | 0.02 | 0.01 | 0 | 4.48 | 1.14 | 0.44 | 0 | 0.19 | 0 | 0 | 86.53 | 43587.35 | 43587.31 | 43587.21 | 43587.29 | 43587.35 | 4045 | 607.72 | 8598 | 5359 | 5912 | 5037 | -0.64 | 3.47 | 22.18 | 1.69 | -17.75 | 28.21 | 30.6 | 78.67 | #DIV/0! | #DIV/0! | 13.66 | #DIV/0! | #DIV/0! | 0.06 | 0.282352 | 0.325203 | 0.852102 | 91.821516 | 4.792571 | 1.168298 | 0.015318 | 0.002531 | 0.019991 | 0.176198 | 0.360915 | 0.028502 | 0.001505 | 0.068618 | 0.004 | 0 | 0.00188 | 0 | 0.00024 | 0.016687 | 0.00675 | 0.002 | 0.002 | 0.000896 | 0 | 0.02 | 0.02267 | 0 | 0.007258 | 0 | 0 | 7 | 0 | 7.5 | 4 | 0 | 15.8 | 0 | 3 | 0 | 3.2
V35520 | 39 | 32 | 7 | 6988 | 6988 | 12343 | 0.33 | 0.88 | 0.38 | 0.02 | 0.01 | 0 | 4.68 | 1.18 | 0.52 | 0 | 0.22 | 0 | 0 | 90.24 | 43943.38 | 43943.33 | 43943.23 | 43943.32 | 43943.38 | 3845 | 556.52 | 9202 | 5199 | 5664 | 4779 | -0.94 | 1.05 | 22.91 | -9.23 | 7.09 | 12.15 | 6.96 | 27.96 | #DIV/0! | #DIV/0! | 10.46 | #DIV/0! | #DIV/0! | 0.06 | 0.339 | 0.361 | 0.834 | 91.6 | 4.8 | 1.19 | 0.0181 | 0.0042 | 0.0294 | 0.2 | 0.407 | 0.0729 | 0.0003 | 0.0788 | 0.007 | 0.0002 | 0.0019 | 0.00035 | 0.0001 | 0.004 | 0.0082 | 0.0003 | 0.0049 | 0.0012 | 0.0041 | 0.001 | 0.0162 | 0.00074 | 0.0015 | 0.0002 | 0.002 | 7 | 0 | 0 | 0 | 5 | 19 | 0 | 0 | 0 | 1
V34859 | 65.5 | 58 | 7.5 | 7200 | 7200 | 13343 | 0.87 | 0.3 | 0.34 | 0.03 | 0.01 | 0.55 | 3.88 | 4.94 | 1.78 | 5.96 | 0.13 | 0 | 0 | 82.68 | 43854.53 | 43854.48 | 43854.42 | 43854.46 | 43854.53 | 3674 | 499.12 | 9468 | 4699 | 6429 | 5484 | 2.5 | 2.15 | 4.32 | 3.51 | 25.87 | 16.51 | 0.54 | -6.69 | 6.17 | 1.48 | -80.71 | -1090 | #DIV/0! | -0.25 | 0.276 | 0.825 | 0.216 | 81.7 | 3.73 | 4.76 | 0.0271 | 0.0103 | 0.505 | 0.226 | 1.68 | 5.79 | 0.0002 | 0.139 | 0.0119 | 0.0002 | 0.002 | 0.0026 | 0.0001 | 0.0136 | 0.0115 | 0.0003 | 0.001 | 0.0026 | 0.0067 | 0.0026 | 0.0286 | 0.0017 | 0.0122 | 0.00074 | 0.0054 | 5 | 0 | 20.6 | 0 | 1.1 | 0 | 0 | 0 | 24.3 | 7
25156 | 53 | 45 | 8 | 6995 | 6995 | 13343 | 0.8 | 0.33 | 0.32 | 0.03 | 0.01 | 0.49 | 3.79 | 4.61 | 1.72 | 5.56 | 0.1 | 0 | 0 | 80.81 | 42703.17 | 42703.13 | 42703.08 | 42703.12 | 42703.18 | 3223 | 453.69 | 7313 | 4229 | 5595 | 4096 | -2.99 | -0.23 | -0.14 | -6.49 | 14.29 | 21.07 | -13.19 | -12.27 | 15.92 | -1.49 | -139.65 | -6693.09 | #DIV/0! | 0.59 | 0.255078 | 0.867963 | 0.287911 | 81.504126 | 3.957799 | 4.692139 | 0.028742 | 0.010924 | 0.418838 | 0.233449 | 1.744198 | 5.727291 | 0.034546 | 0.126753 | 0.017966 | 0 | 0.003174 | 0 | 0.000198 | 0.012948 | 0.011775 | 0.005198 | 0.00305 | 0.003114 | 0 | 0.02 | 0.03082 | 0 | 0.002 | 0 | 0 | 1 | 0 | 7 | 0 | 0 | 8 | 0 | 0 | 23 | 6
V23112 | 82 | 74 | 8 | 7118 | 7118 | 13343 | 0.81 | 0.32 | 0.36 | 0.02 | 0.01 | 0.36 | 4.16 | 4.71 | 1.74 | 5.88 | 0.04 | 0 | 0.01 | 81.88 | 42437.37 | 42437.33 | 42437.27 | 42437.31 | 42437.38 | 3759 | 528.17 | 9255 | 5179 | 6117 | 5068 | -0.76 | -0.1 | 3.14 | -5.8 | 3.81 | 25.26 | -14.93 | -10.52 | 29.37 | -0.27 | -364.38 | #DIV/0! | -168.17 | 0.24 | 0.271945 | 0.850096 | 0.306104 | 81.442827 | 4.181527 | 4.699922 | 0.025447 | 0.013196 | 0.255008 | 0.185034 | 1.676063 | 5.877334 | 0.020043 | 0.097358 | 0.017169 | 0 | 0.003296 | 0 | 0.000165 | 0.006923 | 0.009442 | 0.004713 | 0.00526 | 0.004315 | 0 | 0.02 | 0.024813 | 0 | 0.002 | 0 | 0 | 5 | 0 | 0 | 0 | 21 | 6 | 0 | 0 | 34 | 8
V28653 | 91 | 83 | 8 | 7009 | 7009 | 13343 | 0.76 | 0.32 | 0.39 | 0.02 | 0.01 | 0.45 | 3.73 | 4.73 | 1.71 | 5.76 | 0.05 | 0 | 0 | 80.83 | 43116.13 | 43116.09 | 43116.03 | 43116.08 | 43116.14 | 3635 | 513.27 | 8242 | 4844 | 5577 | 4801 | -2.27 | 2.76 | 3.59 | -7.48 | 27.39 | 31.87 | 1.42 | -24.33 | 14.76 | 1.58 | -990.96 | -1096.48 | #DIV/0! | 0.37 | 0.267366 | 0.829159 | 0.234823 | 81.543572 | 3.866265 | 4.656535 | 0.022839 | 0.011938 | 0.385853 | 0.498082 | 1.667703 | 5.744662 | 0.03335 | 0.128057 | 0.016089 | 0 | 0.005597 | 0 | 0.00023 | 0.013752 | 0.009368 | 0.003489 | 0.007926 | 0.00412 | 0 | 0.02 | 0.027229 | 0 | 0.002 | 0 | 0 | 5 | 0 | 4 | 0 | 19 | 0 | 0 | 0 | 47 | 8
V28654 | 98 | 90 | 8 | 6999 | 6999 | 13343 | 0.76 | 0.32 | 0.39 | 0.02 | 0.01 | 0.45 | 3.72 | 4.72 | 1.71 | 5.77 | 0.05 | 0 | 0 | 80.71 | 43116.2 | 43116.16 | 43116.1 | 43116.14 | 43116.2 | 3633 | 513.35 | 8064 | 4667 | 5445 | 4860 | 0.02 | 0.43 | 3.76 | -5.63 | 33.05 | 32.22 | -0.07 | -14.01 | 11.76 | -1.36 | -842.19 | -1018.02 | #DIV/0! | 0.49 | 0.266489 | 0.815452 | 0.216193 | 81.439491 | 3.770795 | 4.767977 | 0.023192 | 0.010971 | 0.400313 | 0.432461 | 1.66682 | 5.928984 | 0.025542 | 0.126646 | 0.015335 | 0 | 0.003624 | 0 | 0.000239 | 0.015049 | 0.009359 | 0.003529 | 0.008484 | 0.004156 | 0 | 0.02 | 0.0269 | 0 | 0.002 | 0 | 0 | 5 | 0 | 13 | 0 | 19 | 0 | 0 | 0 | 45 | 8
V28662 | 21 | 13 | 8 | 6992 | 6992 | 13343 | 0.81 | 0.3 | 0.32 | 0.02 | 0.01 | 0.48 | 3.89 | 4.74 | 1.75 | 6.02 | 0.12 | 0 | 0 | 80.05 | 43116.75 | 43116.71 | 43116.65 | 43116.69 | 43116.75 | 3648 | 518.33 | 8049 | 4858 | 5355 | 4797 | 0.43 | 1.24 | 0.41 | -3.55 | 20.75 | 20.41 | 2.09 | -4.43 | 11.04 | 1.85 | -130.45 | -2695.33 | #DIV/0! | 0.13 | 0.26098 | 0.849345 | 0.238864 | 81.148767 | 3.935643 | 4.747043 | 0.024355 | 0.011955 | 0.434449 | 0.286268 | 1.767681 | 5.997333 | 0.03775 | 0.147916 | 0.015192 | 0 | 0.003265 | 0 | 0.000182 | 0.013672 | 0.010256 | 0.003774 | 0.008067 | 0.004113 | 0 | 0.02 | 0.031133 | 0 | 0.002 | 0 | 0 | 5 | 0 | 0 | 0 | 0 | 0 | 0 | 0 | 2 | 6
V31304 | 41 | 33 | 8 | 6998 | 6998 | 13343 | 0.81 | 0.3 | 0.31 | 0.02 | 0.01 | 0.52 | 4.04 | 4.64 | 1.7 | 5.82 | 0.18 | 0 | 0 | 80.25 | 43424.81 | 43424.77 | 43424.72 | 43424.76 | 43424.82 | 3470 | 498.2 | 8611 | 4273 | 5589 | 4558 | 0.16 | -1.14 | -2.98 | -8.67 | 19.52 | 21.18 | 0.49 | 17.43 | 3.98 | -0.71 | -26.56 | #DIV/0! | -3380.37 | 0.48 | 0.250932 | 0.897683 | 0.244366 | 80.995237 | 4.086738 | 4.757866 | 0.024761 | 0.012236 | 0.501795 | 0.225823 | 1.776226 | 5.945277 | 0.048938 | 0.125397 | 0.012426 | 0 | 0.003199 | 0 | 0.000142 | 0.011648 | 0.010356 | 0.005034 | 0.007185 | 0.00402 | 0 | 0.02 | 0.030717 | 0 | 0.002 | 0 | 0 | 5 | 25 | 0 | 0 | 0 | 0 | 0 | 0 | 0 | 3
28947 | 95 | 87 | 8 | 6982 | 6982 | 12379 | 1.31 | 0.5 | 0.54 | 0.02 | 0.02 | 0 | 10.82 | 0.62 | 0.67 | 0 | 0.01 | 0 | 0 | 83.85 | 43141.54 | 43141.5 | 43141.44 | 43141.49 | 43141.54 | 3382 | 506.59 | 6247 | 4300 | 4897 | 4538 | -2.21 | -13.32 | 2.2 | -12.21 | 37.03 | 20 | 16.59 | 13.44 | #DIV/0! | #DIV/0! | -1578.86 | -152.79 | #DIV/0! | 0.77 | 0.437451 | 1.49553 | 0.323069 | 84.576589 | 11.240748 | 0.718056 | 0.019695 | 0.013447 | 0.027136 | 0.240456 | 0.667428 | 0.048115 | 0.027357 | 0.066463 | 0.010337 | 0 | 0.003291 | 0 | 0.000181 | 0.021748 | 0.006707 | 0.002 | 0.002 | 0.000248 | 0 | 0.02 | 0.025152 | 0 | 0.006795 | 0 | 0 | 1 | 0 | 64 | 0 | 10 | 0 | 0 | 8 | 0 | 4
29817 | 64 | 56 | 8 | 7000 | 7000 | 12379 | 1.46 | 0.5 | 0.56 | 0.02 | 0.01 | 0 | 10.85 | 0.67 | 0.67 | 0 | 0.04 | 0 | 0 | 83.85 | 43238.94 | 43238.9 | 43238.8 | 43238.88 | 43238.95 | 3385 | 498.23 | 7095 | 5019 | 5718 | 5048 | -2.89 | 1.18 | 6.81 | -4.08 | 33.87 | 8.93 | 0.69 | 9.09 | #DIV/0! | #DIV/0! | -380.09 | -162.73 | -532.35 | 0.54 | 0.51479 | 1.5458 | 0.335327 | 84.552284 | 11.314084 | 0.671073 | 0.020488 | 0.009935 | 0.02336 | 0.171462 | 0.635841 | 0.026104 | 0.025041 | 0.053833 | 0.012461 | 0 | 0.003562 | 0 | 0.000298 | 0.022272 | 0.006683 | 0.002 | 0.002 | 0.000286 | 0 | 0.02 | 0.023542 | 0 | 0.007475 | 0 | 0 | 0 | 0 | 48 | 0 | 0 | 0 | 0 | 7 | 0 | 1
30196 | 23 | 15 | 8 | 7039 | 7039 | 12379 | 1.51 | 0.55 | 0.49 | 0.03 | 0.02 | 0 | 11.41 | 0.69 | 0.69 | 0 | 0 | 0 | 0 | 83.8 | 43280.71 | 43280.67 | 43280.57 | 43280.66 | 43280.72 | 3749 | 558.22 | 7454 | 5414 | 6055 | 4944 | 1.77 | -5.9 | 6.35 | 5.37 | 10.86 | 5.16 | 22.42 | 58.2 | #DIV/0! | #DIV/0! | #DIV/0! | -185.79 | -123.66 | 0.06 | 0.468618 | 1.441722 | 0.492532 | 84.443681 | 11.299091 | 0.734611 | 0.020759 | 0.006853 | 0.026293 | 0.200557 | 0.648529 | 0.041999 | 0.005783 | 0.070354 | 0.007633 | 0 | 0.004437 | 0 | 0.0002 | 0.023936 | 0.007315 | 0.002 | 0.002 | 0.000281 | 0 | 0.02 | 0.023451 | 0 | 0.007366 | 0 | 0 | 1 | 0 | 0 | 0 | 0 | 0 | 0 | 6 | 0 | 8
30270 | 26 | 18 | 8 | 7054 | 7054 | 12379 | 1.45 | 0.39 | 0.55 | 0.02 | 0.01 | 0 | 11.28 | 0.63 | 0.62 | 0 | 0.02 | 0 | 0 | 84.42 | 43288.16 | 43288.12 | 43288.02 | 43288.1 | 43288.16 | 3376 | 493.64 | 6972 | 4199 | 5500 | 4875 | -1.12 | -4.09 | -14.48 | 1.99 | 37.01 | 13.38 | 3.45 | 1.38 | #DIV/0! | #DIV/0! | -903.6 | -112.27 | -397.51 | 0.46 | 0.478703 | 1.434448 | 0.244045 | 84.537675 | 11.477656 | 0.654857 | 0.020307 | 0.011594 | 0.027505 | 0.179621 | 0.718768 | 0.035355 | 0.016786 | 0.057417 | 0.010051 | 0 | 0.003022 | 0 | 0.000643 | 0.025721 | 0.006789 | 0.002 | 0.002 | 0.000205 | 0 | 0.02 | 0.026126 | 0 | 0.008704 | 0 | 0 | 1 | 0 | 0 | 0 | 0 | 0 | 0 | 8 | 0 | 9
30326 | 43 | 35 | 8 | 7038 | 7038 | 12379 | 1.41 | 0.49 | 0.55 | 0.02 | 0.01 | 0 | 11.3 | 0.63 | 0.63 | 0.08 | 0 | 0 | 0 | 84.03 | 43294.12 | 43294.08 | 43293.98 | 43294.06 | 43294.12 | 3447 | 506.91 | 7383 | 5026 | 5985 | 5070 | 0.5 | -1.41 | 0.97 | 7.64 | 44.9 | 24.43 | 17.39 | 21.39 | #DIV/0! | -29.13 | #DIV/0! | -54.55 | -1664.57 | -0.1 | 0.415683 | 1.315273 | 0.269915 | 84.819512 | 11.340548 | 0.648248 | 0.019412 | 0.010678 | 0.025391 | 0.193829 | 0.62841 | 0.110081 | 0.042121 | 0.062433 | 0.005693 | 0 | 0.002662 | 0 | 0.000173 | 0.026943 | 0.007038 | 0.002 | 0.002 | 0.000326 | 0 | 0.02 | 0.024362 | 0 | 0.007271 | 0 | 0 | 1 | 0 | 0 | 0 | 9 | 0 | 0 | 8 | 0 | 17
31575 | 18 | 10 | 8 | 6804 | 6804 | 12379 | 1.42 | 0.45 | 0.36 | 0.02 | 0.01 | 0 | 10.85 | 0.67 | 0.68 | 0 | 0.02 | 0 | 0 | 81.38 | 43455.28 | 43455.24 | 43455.18 | 43455.22 | 43455.29 | 3596 | 524.35 | 7038 | 4652 | 5640 | 5002 | -0.93 | -6.43 | 2.26 | 2.47 | 23.57 | -4.54 | 10.32 | 2.94 | #DIV/0! | #DIV/0! | -718.5 | -875.73 | -1722.59 | 0.53 | 0.392404 | 1.441504 | 0.356532 | 84.431687 | 11.427914 | 0.747779 | 0.023252 | 0.014573 | 0.037148 | 0.210519 | 0.689865 | 0.058913 | 0.002893 | 0.068605 | 0.008927 | 0 | 0.003315 | 0 | 0.000208 | 0.018405 | 0.007161 | 0.002 | 0.002 | 0.000213 | 0 | 0.02 | 0.027464 | 0 | 0.006721 | 0 | 0 | 0 | 0 | 0 | 0 | 0 | 0 | 0 | 2 | 0 | 8
31578 | 48 | 40 | 8 | 6993 | 6993 | 12379 | 1.48 | 0.47 | 0.46 | 0.03 | 0.02 | 0 | 10.85 | 0.67 | 0.63 | 0 | 0 | 0 | 0 | 83.93 | 43455.5 | 43455.45 | 43455.39 | 43455.44 | 43455.5 | 3618 | 538.71 | 7390 | 4946 | 5921 | 5004 | -0.9 | -4.78 | -11.9 | 5.62 | 17.25 | 7.85 | 17.91 | 39.16 | #DIV/0! | #DIV/0! | #DIV/0! | -528.47 | #DIV/0! | 0.52 | 0.427563 | 1.417781 | 0.392181 | 84.733783 | 11.107828 | 0.71312 | 0.022205 | 0.011002 | 0.029664 | 0.195333 | 0.72054 | 0.052912 | 0.002689 | 0.074897 | 0.012582 | 0 | 0.003141 | 0 | 0.000166 | 0.018584 | 0.007658 | 0.002 | 0.002 | 0.000265 | 0 | 0.02 | 0.025321 | 0 | 0.006784 | 0 | 0 | 0 | 0 | 30 | 0 | 2 | 0 | 0 | 0 | 0 | 8
31580 | 45 | 37 | 8 | 6993 | 6993 | 12379 | 1.48 | 0.47 | 0.46 | 0.03 | 0.02 | 0 | 10.85 | 0.67 | 0.63 | 0 | 0 | 0 | 0 | 83.93 | 43455.63 | 43455.59 | 43455.53 | 43455.57 | 43455.63 | 3381 | 503.13 | 7038 | 4421 | 5416 | 4733 | -3.47 | -7.56 | -7.87 | 4.07 | 20.34 | 14.26 | 13.82 | 32.41 | #DIV/0! | #DIV/0! | #DIV/0! | -375.92 | #DIV/0! | 0.88 | 0.397804 | 1.441035 | 0.377564 | 84.431107 | 11.390763 | 0.732018 | 0.023312 | 0.012223 | 0.034333 | 0.20459 | 0.694551 | 0.089591 | 0.002685 | 0.070307 | 0.009528 | 0 | 0.00313 | 0 | 0.000173 | 0.019367 | 0.007355 | 0.002 | 0.002 | 0.0002 | 0 | 0.02 | 0.027749 | 0 | 0.006616 | 0 | 0 | 0 | 0 | 20 | 0 | 0 | 0 | 0 | 9 | 0 | 8
V30985 | 92 | 84 | 8 | 7031 | 7031 | 12379 | 1.47 | 0.49 | 0.5 | 0.02 | 0.01 | 0 | 10.87 | 0.64 | 0.65 | 0 | 0.02 | 0 | 0 | 84.38 | 43389.02 | 43388.98 | 43388.87 | 43388.96 | 43389.03 | 4021 | 592.46 | 8817 | 5758 | 6142 | 5358 | 0.73 | -2.29 | 3.56 | 3.56 | 32.06 | 16.36 | 3.62 | 41.28 | #DIV/0! | #DIV/0! | -950.54 | -192.64 | #DIV/0! | 0.05 | 0.425898 | 1.433296 | 0.337428 | 85.129001 | 10.891525 | 0.664555 | 0.021933 | 0.007371 | 0.025631 | 0.18677 | 0.63237 | 0.038171 | 0.042072 | 0.062736 | 0.009396 | 0 | 0.002826 | 0 | 0.000273 | 0.023633 | 0.006997 | 0.002 | 0.002 | 0.000355 | 0 | 0.02 | 0.025866 | 0 | 0.007898 | 0 | 0 | 7 | 0 | 63 | 0 | 0 | 0 | 0 | 8 | 0 | 6
v24174 | 35 | 27 | 8 | 6987 | 6987 | 12343 | 0.36 | 0.77 | 0.34 | 0.02 | 0.01 | 0 | 4.73 | 1.18 | 0.47 | 0 | 0.12 | 0 | 0 | 90.44 | 42559.49 | 42559.44 | 42559.33 | 42559.42 | 42559.5 | 4074 | 600.44 | 10970 | 6272 | 7441 | 5720 | -1.09 | 4.58 | 28.49 | 0.78 | -12.9 | -1.36 | 19.71 | 81.55 | #DIV/0! | #DIV/0! | -31.59 | #DIV/0! | #DIV/0! | 0.2 | 0.352261 | 0.36656 | 0.878002 | 91.683744 | 4.859989 | 1.145155 | 0.016106 | 0.001713 | 0.020612 | 0.158808 | 0.343488 | 0.030575 | 0.003555 | 0.064697 | 0.004532 | 0 | 0.001749 | 0 | 0.000144 | 0.014823 | 0.006892 | 0.002 | 0.002 | 0.001355 | 0 | 0.02 | 0.016096 | 0 | 0.005144 | 0 | 0 | 9 | 0 | 0 | 0 | 10 | 0 | 0 | 5 | 0 | 3
V24643 | 54 | 46 | 8 | 6986 | 6986 | 12343 | 0.37 | 0.74 | 0.35 | 0.02 | 0.01 | 0 | 4.76 | 1.18 | 0.45 | 0 | 0.19 | 0 | 0 | 90.37 | 42636.36 | 42636.32 | 42636.22 | 42636.31 | 42636.37 | 3970 | 571.22 | 9361 | 5251 | 6133 | 4971 | -0.78 | 7.39 | 22.8 | 3.67 | -0.12 | 23.59 | 18.82 | 39.04 | #DIV/0! | #DIV/0! | 28.41 | #DIV/0! | #DIV/0! | -0.12 | 0.27277 | 0.357906 | 0.75343 | 91.916116 | 4.872594 | 1.113109 | 0.014831 | 0.003225 | 0.015913 | 0.136285 | 0.35361 | 0.020656 | 0.037642 | 0.062617 | 0.004 | 0 | 0.00168 | 0 | 0.000156 | 0.015244 | 0.006105 | 0.002 | 0.002 | 0.001425 | 0 | 0.02 | 0.01094 | 0 | 0.005745 | 0 | 0 | 9 | 0 | 0 | 0 | 14 | 15 | 0 | 5 | 0 | 3
V25456 | 30 | 22 | 8 | 6967 | 6967 | 12343 | 0.36 | 0.67 | 0.33 | 0.02 | 0.01 | 0 | 4.74 | 1.18 | 0.46 | 0 | 0.17 | 0 | 0 | 90.22 | 42742 | 42741.96 | 42741.89 | 42741.93 | 42742 | 4056 | 581.34 | 10109 | 5318 | 6141 | 5218 | 0.28 | 3.03 | 19.73 | 0.2 | -35.14 | 7.34 | 8.59 | 51.33 | #DIV/0! | #DIV/0! | 17.29 | #DIV/0! | #DIV/0! | 0.3 | 0.314305 | 0.370619 | 0.918355 | 91.631271 | 4.815029 | 1.166202 | 0.015953 | 0.002937 | 0.02141 | 0.145213 | 0.379522 | 0.061715 | 0.014617 | 0.067481 | 0.004 | 0 | 0.00222 | 0 | 0.0002 | 0.016236 | 0.007123 | 0.002 | 0.002 | 0.000828 | 0 | 0.02 | 0.012828 | 0 | 0.007937 | 0 | 0 | 9 | 0 | 8 | 0 | 0 | 0 | 0 | 3 | 0 | 2
V26152 | 42 | 34 | 8 | 6973 | 6973 | 12343 | 0.34 | 0.66 | 0.37 | 0.02 | 0.01 | 0 | 4.72 | 1.17 | 0.43 | 0 | 0.1 | 0 | 0 | 90.45 | 42811.23 | 42811.19 | 42811.13 | 42811.18 | 42811.24 | 3931 | 607.67 | 10456 | 5099 | 5933 | 4782 | 0.68 | 1.27 | 13.86 | -2.05 | -39.54 | 21.32 | 24.18 | 71.22 | -1352.58 | -7821.59 | -38.67 | #DIV/0! | #DIV/0! | 0.41 | 0.293875 | 0.348146 | 0.941845 | 91.679831 | 4.772494 | 1.170777 | 0.014687 | 0.002111 | 0.016561 | 0.138206 | 0.3732 | 0.018063 | 0.087556 | 0.0671 | 0.004 | 0 | 0.002039 | 0 | 0.000172 | 0.01551 | 0.00672 | 0.002 | 0.002 | 0.000677 | 0 | 0.02 | 0.014271 | 0 | 0.008157 | 0 | 0 | 9 | 0 | 11 | 5 | 6 | 0 | 0 | 0 | 0 | 3
V26363 | 43 | 35 | 8 | 6982 | 6982 | 12343 | 0.34 | 0.71 | 0.35 | 0.02 | 0.02 | 0 | 4.74 | 1.19 | 0.43 | 0 | 0.02 | 0 | 0 | 90.57 | 42832.3 | 42832.25 | 42832.15 | 42832.23 | 42832.3 | 4070 | 586.71 | 10496 | 5939 | 6317 | 5402 | -0.6 | 1.23 | 8.54 | -2.88 | -24.29 | 13.64 | 33.56 | 73.62 | #DIV/0! | #DIV/0! | -664.74 | #DIV/0! | #DIV/0! | 0.56 | 0.305016 | 0.350623 | 0.899401 | 91.551644 | 4.844603 | 1.190411 | 0.015649 | 0.004032 | 0.049738 | 0.136913 | 0.40344 | 0.027071 | 0.078124 | 0.062428 | 0.004 | 0 | 0.002475 | 0 | 0.000204 | 0.017253 | 0.006941 | 0.002 | 0.002 | 0.000996 | 0 | 0.02 | 0.016291 | 0 | 0.008749 | 0 | 0 | 0 | 0 | 3 | 0 | 0 | 18 | 0 | 1 | 0 | 4
v26417 | 106 | 98 | 8 | 7029 | 7029 | 12343 | 0.34 | 0.72 | 0.35 | 0.02 | 0.01 | 0 | 4.77 | 1.19 | 0.44 | 0 | 0.04 | 0 | 0 | 91.17 | 42838.18 | 42838.13 | 42838.03 | 42838.11 | 42838.18 | 3583 | 514.95 | 10529 | 5180 | 6049 | 5174 | 0.35 | 3.49 | 3.85 | -1.82 | -25.86 | 14.64 | 28.23 | 78.68 | #DIV/0! | #DIV/0! | -297.03 | #DIV/0! | #DIV/0! | 0.45 | 0.300436 | 0.347386 | 0.917624 | 91.63819 | 4.799944 | 1.158953 | 0.015044 | 0.002351 | 0.020498 | 0.141212 | 0.427055 | 0.023822 | 0.067087 | 0.063218 | 0.004 | 0 | 0.00242 | 0 | 0.000227 | 0.015599 | 0.007404 | 0.002 | 0.002 | 0.000718 | 0 | 0.02 | 0.014864 | 0 | 0.00795 | 0 | 0 | 0 | 0 | 8 | 69 | 0 | 18 | 0 | 0 | 0 | 3
V29848 | 52 | 44 | 8 | 7012 | 7012 | 12343 | 0.33 | 0.74 | 0.36 | 0.02 | 0.01 | 0 | 4.71 | 1.19 | 0.45 | 0 | 0.18 | 0 | 0 | 90.83 | 43244.27 | 43244.23 | 43244.12 | 43244.21 | 43244.28 | 4203 | 601.46 | 9766 | 6222 | 6536 | 5114 | 0.73 | 3.34 | 29.52 | -2.9 | -9.81 | 10.13 | 10.31 | 42.94 | #DIV/0! | #DIV/0! | 5.02 | #DIV/0! | #DIV/0! | 0.06 | 0.324197 | 0.340825 | 0.821395 | 91.871786 | 4.733881 | 1.161185 | 0.015934 | 0.003702 | 0.019353 | 0.176192 | 0.318706 | 0.026106 | 0.034522 | 0.070529 | 0.004 | 0 | 0.002407 | 0 | 0.000245 | 0.020792 | 0.007309 | 0.002 | 0.002 | 0.000926 | 0 | 0.02 | 0.013638 | 0 | 0.008369 | 0 | 0 | 7 | 0 | 17 | 1 | 0 | 9 | 0 | 8 | 0 | 2
V30254 | 42 | 34 | 8 | 7004 | 7004 | 12343 | 0.33 | 0.73 | 0.35 | 0.02 | 0.01 | 0 | 4.68 | 1.19 | 0.44 | 0 | 0.05 | 0 | 0 | 90.88 | 43287.05 | 43287.01 | 43286.91 | 43286.99 | 43287.06 | 3949 | 563.42 | 8811 | 5458 | 5791 | 4878 | -3.05 | 2.28 | 9.89 | -9.41 | 11.16 | 13.82 | 35.19 | 72.47 | #DIV/0! | #DIV/0! | -210.96 | #DIV/0! | #DIV/0! | 0.37 | 0.306493 | 0.361136 | 0.658693 | 91.753763 | 4.888217 | 1.173466 | 0.014342 | 0.003852 | 0.022118 | 0.166493 | 0.403312 | 0.017849 | 0.085607 | 0.06375 | 0.004 | 0 | 0.001574 | 0 | 0.000271 | 0.019594 | 0.006381 | 0.002 | 0.002 | 0.000849 | 0 | 0.02 | 0.015241 | 0 | 0.008999 | 0 | 0 | 7 | 0 | 0 | 2 | 0 | 24 | 0 | 0 | 0 | 1
V30384 | 26 | 18 | 8 | 6807 | 6807 | 12343 | 0.32 | 0.73 | 0.32 | 0.02 | 0.01 | 0 | 4.56 | 1.15 | 0.44 | 0 | 0.08 | 0 | 0 | 88.28 | 43322.04 | 43322 | 43321.9 | 43321.98 | 43322.05 | 3568 | 523.4 | 9058 | 4959 | 5695 | 4912 | -1.62 | 2.8 | 22.67 | -10.14 | -17.46 | 5.46 | 31.66 | 76.92 | #DIV/0! | #DIV/0! | -91.4 | #DIV/0! | #DIV/0! | 0.39 | 0.319257 | 0.362976 | 0.896406 | 91.687766 | 4.834628 | 1.163719 | 0.014957 | 0.002813 | 0.021063 | 0.161678 | 0.350823 | 0.028175 | 0.010173 | 0.062495 | 0.004 | 0 | 0.002508 | 0 | 0.000157 | 0.020991 | 0.007735 | 0.002 | 0.002 | 0.000834 | 0 | 0.02 | 0.014497 | 0 | 0.008346 | 0 | 0 | 7 | 0 | 3 | 0 | 0 | 2 | 0 | 5 | 0 | 1
V30518 | 72 | 64 | 8 | 6987 | 6987 | 12343 | 0.33 | 0.63 | 0.3 | 0.02 | 0.02 | 0 | 4.68 | 1.18 | 0.47 | 0 | 0.02 | 0 | 0 | 90.81 | 43336.38 | 43336.34 | 43336.24 | 43336.32 | 43336.39 | 4056 | 586.55 | 11451 | 5411 | 5836 | 4970 | 1.51 | 3.3 | 16.62 | -0.59 | -26.54 | 13.41 | 39.76 | 82.17 | #DIV/0! | #DIV/0! | -598.65 | #DIV/0! | #DIV/0! | 0.21 | 0.261472 | 0.332202 | 0.81006 | 92.040177 | 4.681488 | 1.159707 | 0.013406 | 0.002755 | 0.013909 | 0.124991 | 0.401194 | 0.007 | 0.015752 | 0.060195 | 0.004 | 0 | 0.001702 | 0 | 0.000228 | 0.017805 | 0.006344 | 0.002 | 0.002 | 0.000762 | 0 | 0.02 | 0.012877 | 0 | 0.007975 | 0 | 0 | 7 | 0 | 23 | 8 | 0 | 23 | 0 | 1 | 0 | 2
V30776 | 47 | 39 | 8 | 6994 | 6994 | 12343 | 0.33 | 0.78 | 0.32 | 0.02 | 0.01 | 0 | 4.69 | 1.18 | 0.45 | 0 | 0.05 | 0 | 0 | 90.72 | 43364.61 | 43364.56 | 43364.46 | 43364.54 | 43364.61 | 4202 | 587.45 | 9468 | 5969 | 6247 | 5128 | -0.48 | 1.4 | 23.07 | -3.25 | 0.87 | 4.95 | 34.99 | 69.71 | #DIV/0! | #DIV/0! | -298.03 | #DIV/0! | #DIV/0! | 0.29 | 0.310249 | 0.341628 | 0.781184 | 91.790287 | 4.784386 | 1.182549 | 0.015292 | 0.004417 | 0.029357 | 0.184959 | 0.349798 | 0.040047 | 0.037302 | 0.067947 | 0.004 | 0 | 0.002216 | 0 | 0.000237 | 0.020456 | 0.007016 | 0.002 | 0.002 | 0.000979 | 0 | 0.02 | 0.013936 | 0 | 0.007759 | 0 | 0 | 7 | 0 | 11 | 0 | 0 | 13 | 0 | 6 | 0 | 2
V31819 | 46 | 38 | 8 | 6980 | 6980 | 12343 | 0.32 | 0.75 | 0.34 | 0.02 | 0.01 | 0 | 4.68 | 1.19 | 0.45 | 0 | 0.09 | 0 | 0 | 90.49 | 43490.63 | 43490.59 | 43490.53 | 43490.57 | 43490.64 | 4068 | 587.52 | 9351 | 6068 | 6241 | 4949 | 1.53 | 0.91 | 18.89 | 0.31 | -13.4 | 17.34 | 27.16 | 67.82 | #DIV/0! | #DIV/0! | -124.97 | #DIV/0! | #DIV/0! | 0.23 | 0.289718 | 0.329177 | 0.870106 | 91.799133 | 4.686747 | 1.196448 | 0.015352 | 0.003304 | 0.045166 | 0.206454 | 0.369536 | 0.041338 | 0.00185 | 0.065256 | 0.004 | 0 | 0.002351 | 0 | 0.000185 | 0.016909 | 0.006707 | 0.002 | 0.002 | 0.00072 | 0 | 0.02 | 0.019397 | 0 | 0.006147 | 0 | 0 | 7 | 0 | 20 | 4 | 0 | 5 | 0 | 0 | 0 | 2
V33209 | 58.5 | 50.5 | 8 | 6721 | 6721 | 12343 | 0.31 | 0.69 | 0.35 | 0.02 | 0.01 | 0 | 4.5 | 1.15 | 0.44 | 0 | 0.07 | 0 | 0 | 87.16 | 43643.86 | 43643.81 | 43643.72 | 43643.8 | 43643.86 | 3802 | 559.61 | 8418 | 5100 | 5520 | 4723 | -0.77 | 4.88 | 24.69 | 0.39 | -21.54 | 29.39 | 43.87 | 95.12 | #DIV/0! | #DIV/0! | -57.56 | #DIV/0! | #DIV/0! | 0.09 | 0.260367 | 0.329415 | 0.879232 | 91.950075 | 4.78628 | 1.157931 | 0.01278 | 0.000632 | 0.013805 | 0.117378 | 0.349 | 0.007615 | 0.002222 | 0.061249 | 0.004 | 0 | 0.001884 | 0 | 0.000164 | 0.015639 | 0.006537 | 0.002 | 0.002 | 0.000663 | 0 | 0.02 | 0.012127 | 0 | 0.007007 | 0 | 0 | 8 | 0 | 10.4 | 6.1 | 0 | 19 | 0 | 5 | 0 | 2
27325 | 88.01 | 80 | 8.01 | 6898 | 6898 | 13343 | 0.85 | 0.33 | 0.32 | 0.03 | 0.01 | 0.55 | 3.9 | 4.58 | 1.69 | 5.69 | 0 | 0 | 0 | 79.26 | 42962.71 | 42962.67 | 42962.57 | 42962.65 | 42962.73 | 3446 | 494.83 | 8812 | 5279 | 7007 | 5059 | 4.18 | 1.72 | 2.61 | 8.42 | 39.51 | 38.22 | 11.47 | -5.21 | 10.51 | 0.76 | #DIV/0! | -336.31 | #DIV/0! | -0.31 | 0.200739 | 0.801575 | 0.206691 | 81.793149 | 3.84373 | 4.62734 | 0.022879 | 0.012016 | 0.503049 | 0.227555 | 1.689969 | 5.811377 | 0.024444 | 0.124873 | 0.014548 | 0 | 0.00242 | 0 | 0.000177 | 0.011603 | 0.011728 | 0.005182 | 0.009745 | 0.00397 | 0 | 0.02 | 0.029239 | 0 | 0.002 | 0 | 0 | 1 | 0 | 6 | 0 | 13 | 0 | 0 | 12 | 39 | 9
V23281 | 112.79 | 104 | 8.79 | 7299 | 7299 | 13343 | 0.91 | 0.33 | 0.39 | 0.02 | 0.01 | 0.52 | 3.96 | 4.83 | 1.78 | 6.04 | 0.06 | 0 | 0 | 83.99 | 42458.57 | 42458.53 | 42458.42 | 42458.51 | 42458.58 | 3544 | 496.98 | 9576 | 5555 | 7045 | 5192 | -5.36 | 2.99 | 4.63 | 5.27 | 19.41 | 13.62 | -3.81 | 35.89 | 25.57 | 4.58 | -255.31 | -1473.1 | #DIV/0! | -0.26 | 0.327562 | 0.839695 | 0.261507 | 81.876536 | 4.051764 | 4.555485 | 0.02469 | 0.007965 | 0.374624 | 0.206888 | 1.651761 | 5.602491 | 0.009041 | 0.11077 | 0.018535 | 0 | 0.003202 | 0 | 0.000168 | 0.009493 | 0.010252 | 0.004571 | 0.004591 | 0.004517 | 0 | 0.02 | 0.021893 | 0 | 0.002 | 0 | 0 | 5 | 0 | 0 | 0 | 40 | 10 | 0 | 11 | 38 | 0
25150 | 29 | 20 | 9 | 7028 | 7028 | 13343 | 0.82 | 0.33 | 0.31 | 0.03 | 0.01 | 0.5 | 3.87 | 4.62 | 1.72 | 5.56 | 0.1 | 0 | 0 | 81.16 | 42702.78 | 42702.74 | 42702.68 | 42702.72 | 42702.78 | 3449 | 497.76 | 6734 | 4439 | 5313 | 4553 | -1.56 | -1.01 | -0.06 | -6.91 | 3.02 | 23.97 | -3.09 | -16.18 | 23.6 | -3.64 | -128.74 | -13580.93 | #DIV/0! | 0.7 | 0.237564 | 0.885667 | 0.323174 | 81.383857 | 3.96687 | 4.714499 | 0.026791 | 0.012236 | 0.388146 | 0.222622 | 1.736825 | 5.820832 | 0.036928 | 0.127234 | 0.018493 | 0 | 0.003126 | 0 | 0.000214 | 0.016242 | 0.01197 | 0.005037 | 0.003467 | 0.003315 | 0 | 0.02 | 0.032892 | 0 | 0.002 | 0 | 0 | 1 | 0 | 0 | 0 | 3 | 0 | 0 | 0 | 12 | 4
V23170 | 39 | 30 | 9 | 6652 | 6652 | 13343 | 0.7 | 0.29 | 0.39 | 0.02 | 0.01 | 0.36 | 3.59 | 4.43 | 1.62 | 5.52 | 0.03 | 0 | 0.01 | 76.77 | 42443.81 | 42443.77 | 42443.71 | 42443.75 | 42443.82 | 3778 | 532.11 | 8227 | 5196 | 5737 | 5170 | -5.96 | 1.6 | -0.32 | -20.95 | 13.1 | 20.55 | -6.44 | -13.68 | 40.37 | 0.22 | -591.45 | -2720.59 | -134.61 | 0.5 | 0.3281 | 0.903978 | 0.270885 | 81.494628 | 4.06289 | 4.646561 | 0.022611 | 0.012074 | 0.228817 | 0.184921 | 1.738627 | 5.872234 | 0.020738 | 0.104413 | 0.019293 | 0 | 0.003546 | 0 | 0.00018 | 0.014815 | 0.009627 | 0.003718 | 0.005134 | 0.004476 | 0 | 0.02 | 0.025734 | 0 | 0.002 | 0 | 0 | 5 | 0 | 0 | 0 | 11 | 9 | 0 | 1 | 0 | 4
V28663 | 16 | 7 | 9 | 6992 | 6992 | 13343 | 0.81 | 0.3 | 0.32 | 0.02 | 0.01 | 0.48 | 3.89 | 4.73 | 1.75 | 6.02 | 0.12 | 0 | 0 | 80.06 | 43116.81 | 43116.77 | 43116.71 | 43116.75 | 43116.82 | 3738 | 529.76 | 8238 | 5340 | 5493 | 4983 | -0.23 | -0.69 | 0.2 | -5.21 | 21.26 | 20.84 | -0.95 | -13.98 | 22.65 | 1.49 | -130.13 | -2854.67 | #DIV/0! | 0.21 | 0.25972 | 0.862613 | 0.237368 | 81.094004 | 3.962557 | 4.838645 | 0.025106 | 0.013056 | 0.377441 | 0.285393 | 1.770422 | 6.014606 | 0.0005 | 0.147458 | 0.016058 | 0 | 0.003122 | 0 | 0.000139 | 0.011909 | 0.010175 | 0.003576 | 0.007991 | 0.004043 | 0 | 0.02 | 0.032097 | 0 | 0.002 | 0 | 0 | 0 | 0 | 0 | 0 | 0 | 0 | 0 | 0 | 2 | 5
V30756 | 28 | 19 | 9 | 7005 | 7005 | 13343 | 0.85 | 0.31 | 0.36 | 0.02 | 0.01 | 0.69 | 3.86 | 4.69 | 1.71 | 5.87 | 0.08 | 0 | 0 | 80.26 | 43363.14 | 43363.1 | 43363 | 43363.08 | 43363.15 | 3615 | 517.54 | 8740 | 5157 | 5934 | 5370 | 1.55 | 0.4 | 2.85 | -1.14 | 28.47 | 24.1 | -0.99 | 9.98 | 7.56 | -0.58 | -161.94 | -1557.99 | -1054.09 | 0.1 | 0.275611 | 0.87173 | 0.222355 | 81.226708 | 3.846435 | 4.727564 | 0.02536 | 0.011058 | 0.642718 | 0.21677 | 1.685263 | 5.981584 | 0.019935 | 0.12979 | 0.019645 | 0 | 0.003131 | 0 | 0.000157 | 0.014362 | 0.009409 | 0.005059 | 0.009606 | 0.004731 | 0 | 0.02 | 0.029019 | 0 | 0.002 | 0 | 0 | 5 | 0 | 0 | 0 | 8 | 0 | 0 | 0 | 2 | 4
V31234 | 45 | 36 | 9 | 6964 | 6964 | 13343 | 0.87 | 0.32 | 0.35 | 0.03 | 0.01 | 0.54 | 3.73 | 4.66 | 1.7 | 5.84 | 0.1 | 0 | 0 | 79.97 | 43417.85 | 43417.81 | 43417.67 | 43417.71 | 43417.78 | 3510 | 544.86 | 9259 | 5812 | 6412 | 5584 | 1.15 | -0.32 | 2.2 | 3.79 | 48.22 | 41.79 | 3.59 | 33.97 | 7.27 | 1.5 | -127.73 | -1576.39 | -26985.43 | -0.07 | 0.206604 | 0.855553 | 0.167091 | 81.555354 | 3.757749 | 4.768508 | 0.025309 | 0.009099 | 0.510078 | 0.235255 | 1.697876 | 5.859632 | 0.113569 | 0.126793 | 0.015346 | 0 | 0.002722 | 0 | 0.000168 | 0.015951 | 0.00937 | 0.005173 | 0.009325 | 0.004588 | 0 | 0.02 | 0.026885 | 0 | 0.002 | 0 | 0 | 0 | 0 | 14 | 0 | 0 | 0 | 0 | 4 | 13 | 5
V31239 | 51 | 42 | 9 | 6998 | 6998 | 13343 | 0.88 | 0.31 | 0.33 | 0.02 | 0.01 | 0.6 | 3.75 | 4.69 | 1.72 | 5.87 | 0.05 | 0 | 0 | 80.36 | 43418.16 | 43418.12 | 43418.05 | 43418.09 | 43418.17 | 3240 | 464.05 | 9629 | 4455 | 6609 | 5703 | 1.9 | 0.75 | 3.66 | 1.98 | 35.88 | 27.09 | -2.87 | -6.18 | 12.15 | 0.41 | -392.54 | -1621.56 | #DIV/0! | 0.03 | 0.242989 | 0.877749 | 0.199104 | 81.478869 | 3.730827 | 4.723598 | 0.025056 | 0.013768 | 0.538974 | 0.22762 | 1.680156 | 5.930457 | 0.098787 | 0.123206 | 0.016421 | 0 | 0.002812 | 0 | 0.000148 | 0.010233 | 0.010601 | 0.005108 | 0.008666 | 0.00436 | 0 | 0.02 | 0.028492 | 0 | 0.002 | 0 | 0 | 5 | 0 | 18 | 0 | 0 | 0 | 0 | 6 | 9 | 4
29359 | 97 | 88 | 9 | 6981 | 6981 | 12379 | 1.32 | 0.48 | 0.55 | 0.02 | 0.01 | 0 | 10.82 | 0.62 | 0.67 | 0 | 0.04 | 0 | 0 | 83.82 | 43183.29 | 43183.25 | 43183.18 | 43183.23 | 43183.29 | 3523 | 518.39 | 7199 | 4677 | 5574 | 5057 | -2.55 | -11.27 | 0.13 | -15.39 | 37.88 | 12.69 | 11.39 | 3.51 | #DIV/0! | #DIV/0! | -276.81 | -192.16 | #DIV/0! | 0.79 | 0.492065 | 1.543049 | 0.303655 | 84.534367 | 11.28172 | 0.704228 | 0.019054 | 0.013171 | 0.022355 | 0.162605 | 0.681598 | 0.020096 | 0.064729 | 0.050615 | 0.013277 | 0 | 0.003194 | 0 | 0.000248 | 0.02844 | 0.00629 | 0.002 | 0.002 | 0.000217 | 0 | 0.02 | 0.023871 | 0 | 0.007155 | 0 | 0 | 0 | 0 | 79 | 0 | 8 | 0 | 0 | 0 | 0 | 1
29523 | 64 | 55 | 9 | 6990 | 6990 | 12379 | 1.32 | 0.53 | 0.46 | 0.02 | 0.01 | 0 | 10.82 | 0.63 | 0.67 | 0 | 0.01 | 0.01 | 0 | 84.01 | 43203.53 | 43203.49 | 43203.39 | 43203.47 | 43203.54 | 3257 | 491.47 | 7964 | 4684 | 6469 | 5290 | -3.24 | -7 | 1.73 | -14.63 | 29.53 | 6.91 | 11.18 | 19.39 | #DIV/0! | #DIV/0! | -1990.2 | -45.19 | -1891.59 | 0.94 | 0.430442 | 1.532154 | 0.382753 | 84.49356 | 11.337603 | 0.68832 | 0.020962 | 0.011099 | 0.023856 | 0.179416 | 0.672804 | 0.019613 | 0.049519 | 0.056703 | 0.008246 | 0 | 0.00384 | 0 | 0.000193 | 0.025116 | 0.006715 | 0.002 | 0.002 | 0.0002 | 0 | 0.02 | 0.025776 | 0 | 0.007111 | 0 | 0 | 1 | 0 | 43 | 0 | 9 | 0 | 0 | 0 | 0 | 2
29598 | 49 | 40 | 9 | 7025 | 7025 | 12379 | 1.36 | 0.53 | 0.52 | 0.02 | 0.01 | 0 | 10.95 | 0.63 | 0.68 | 0 | 0.01 | 0.01 | 0 | 84.26 | 43210.94 | 43210.89 | 43210.79 | 43210.88 | 43210.94 | 3552 | 524.28 | 8012 | 5168 | 5855 | 5089 | -4.35 | -0.99 | 10.49 | -3.54 | 31.91 | 19.08 | 16.97 | 4.7 | #DIV/0! | #DIV/0! | -2521.34 | -103.53 | -3709.69 | 0.81 | 0.426411 | 1.425923 | 0.364894 | 84.434063 | 11.538611 | 0.647301 | 0.0202 | 0.013199 | 0.025948 | 0.181908 | 0.614785 | 0.050541 | 0.0814 | 0.065082 | 0.011328 | 0 | 0.003066 | 0 | 0.000314 | 0.02798 | 0.007287 | 0.002 | 0.002 | 0.000215 | 0 | 0.02 | 0.027202 | 0 | 0.008343 | 0 | 0 | 1 | 0 | 20 | 0 | 9 | 0 | 0 | 0 | 0 | 10
29977 | 58 | 49 | 9 | 6967 | 6967 | 12379 | 1.52 | 0.48 | 0.53 | 0.02 | 0.01 | 0 | 10.84 | 0.67 | 0.67 | 0 | 0.03 | 0 | 0 | 83.38 | 43259.46 | 43259.42 | 43259.32 | 43259.41 | 43259.47 | 3514 | 516.54 | 6564 | 4558 | 5266 | 4758 | -4.47 | -6.05 | -4.23 | -0.02 | 33.48 | 9.89 | 14.48 | 33.66 | #DIV/0! | #DIV/0! | -448.47 | -146.08 | -422.53 | 0.84 | 0.486739 | 1.545949 | 0.326319 | 84.226428 | 11.538981 | 0.721985 | 0.020519 | 0.008896 | 0.024492 | 0.193858 | 0.706687 | 0.023415 | 0.01416 | 0.060413 | 0.00951 | 0 | 0.003277 | 0 | 0.000556 | 0.024788 | 0.0069 | 0.002 | 0.002 | 0.000273 | 0 | 0.02 | 0.023605 | 0 | 0.00825 | 0 | 0 | 0 | 0 | 40 | 0 | 8 | 0 | 0 | 0 | 0 | 1
30320 | 25 | 16 | 9 | 7013 | 7013 | 12379 | 1.48 | 0.39 | 0.53 | 0.02 | 0.01 | 0 | 11.42 | 0.62 | 0.63 | 0 | 0.02 | 0 | 0 | 83.69 | 43293.71 | 43293.67 | 43293.57 | 43293.65 | 43293.71 | 3514 | 513.74 | 7185 | 4977 | 5771 | 5162 | 0.4 | -14.78 | -4.76 | 4.38 | 40.03 | 22.11 | 8.54 | -11.8 | #DIV/0! | #DIV/0! | -930.9 | -64.66 | -2380.6 | 0.23 | 0.42105 | 1.431479 | 0.235309 | 84.499965 | 11.50706 | 0.722398 | 0.019929 | 0.013415 | 0.024691 | 0.183748 | 0.666994 | 0.0438 | 0.07428 | 0.053801 | 0.006938 | 0 | 0.002811 | 0 | 0.000323 | 0.0271 | 0.006522 | 0.002 | 0.002 | 0.000421 | 0 | 0.02 | 0.02613 | 0 | 0.007835 | 0 | 0 | 1 | 0 | 0 | 0 | 6 | 0 | 0 | 0 | 0 | 9
31443 | 53 | 44 | 9 | 7041 | 7041 | 12379 | 1.45 | 0.49 | 0.45 | 0.03 | 0.02 | 0 | 10.86 | 0.67 | 0.67 | 0 | 0 | 0 | 0 | 84.57 | 43442.82 | 43442.78 | 43442.72 | 43442.76 | 43442.82 | 3337 | 497.84 | 6201 | 4019 | 4941 | 4307 | -3.74 | -5.35 | 1.82 | 1.98 | 16.96 | 0.82 | 11.65 | 21.3 | #DIV/0! | -18392.89 | #DIV/0! | -224.14 | -179.19 | 0.93 | 0.454772 | 1.434178 | 0.410986 | 84.447811 | 11.350781 | 0.714453 | 0.022713 | 0.012569 | 0.037884 | 0.186558 | 0.667185 | 0.063035 | 0.003648 | 0.088843 | 0.007527 | 0 | 0.003496 | 0 | 0.000213 | 0.029695 | 0.006711 | 0.002 | 0.002 | 0.000249 | 0 | 0.02 | 0.0257 | 0 | 0.006994 | 0 | 0 | 1 | 0 | 32 | 0 | 2 | 0 | 0 | 0 | 0 | 9
V22830 | 74 | 65 | 9 | 6648 | 6648 | 12343 | 0.34 | 0.7 | 0.33 | 0.02 | 0.01 | 0 | 4.18 | 1.05 | 0.42 | 0 | 0.08 | 0 | 0 | 86.54 | 42405.72 | 42405.68 | 42405.63 | 42405.67 | 42405.73 | 3089 | 538.53 | 8353 | 4764 | 5070 | 4298 | -1.21 | 3.81 | 5.23 | 4.75 | -5.78 | 25.37 | 29.83 | 73.71 | #DIV/0! | #DIV/0! | -64.43 | #DIV/0! | #DIV/0! | 0.2 | 0.266072 | 0.350139 | 0.786288 | 92.197905 | 4.514772 | 1.076565 | 0.015001 | 0.002962 | 0.020099 | 0.142222 | 0.428313 | 0.028319 | 0.017962 | 0.069021 | 0.005309 | 0 | 0.001802 | 0 | 0.000187 | 0.019982 | 0.006636 | 0.002 | 0.002 | 0.001737 | 0 | 0.02 | 0.017423 | 0 | 0.007285 | 0 | 0 | 9 | 0 | 38 | 2 | 16 | 0 | 0 | 0 | 0 | 0
V23270 | 31 | 22 | 9 | 7178 | 7178 | 12343 | 0.37 | 0.72 | 0.36 | 0.02 | 0.01 | 0 | 4.88 | 1.22 | 0.49 | 0 | 0.14 | 0 | 0 | 92.93 | 42453.39 | 42453.35 | 42453.29 | 42453.33 | 42453.4 | 3952 | 561.84 | 8737 | 4943 | 5859 | 4932 | -0.04 | -0.95 | 16.23 | -1.31 | -21.5 | 18.92 | 24.72 | 77.05 | #DIV/0! | #DIV/0! | -0.63 | #DIV/0! | #DIV/0! | 0.25 | 0.287714 | 0.375422 | 0.867687 | 91.65307 | 4.822839 | 1.217586 | 0.015792 | 0.002269 | 0.02019 | 0.138259 | 0.402956 | 0.025461 | 0.020794 | 0.064377 | 0.004 | 0 | 0.001908 | 0 | 0.000506 | 0.011896 | 0.006758 | 0.002 | 0.002 | 0.001406 | 0 | 0.02 | 0.028833 | 0 | 0.006276 | 0 | 0 | 9 | 0 | 8 | 0 | 4 | 0 | 0 | 0 | 0 | 1
V23273 | 43.5 | 34.5 | 9 | 7148 | 7148 | 12343 | 0.38 | 0.72 | 0.36 | 0.02 | 0.01 | 0 | 4.86 | 1.21 | 0.48 | 0 | 0.12 | 0 | 0 | 92.56 | 42453.61 | 42453.57 | 42453.51 | 42453.55 | 42453.62 | 3959 | 551.78 | 9309 | 5416 | 5848 | 4916 | -0.69 | 7.65 | 25.78 | 4.09 | -21.1 | 13.33 | 26.61 | 72.88 | #DIV/0! | #DIV/0! | -8.04 | #DIV/0! | #DIV/0! | 0.16 | 0.307372 | 0.357374 | 0.863393 | 91.748943 | 4.854176 | 1.113433 | 0.015903 | 0.002986 | 0.016355 | 0.129418 | 0.356661 | 0.030765 | 0.049731 | 0.065981 | 0.004 | 0 | 0.001943 | 0 | 0.000179 | 0.01996 | 0.006571 | 0.002 | 0.002 | 0.001612 | 0 | 0.02 | 0.021957 | 0 | 0.007286 | 0 | 0 | 9 | 0 | 6 | 0 | 12 | 0 | 0 | 4.5 | 0 | 3
V23873 | 58 | 49 | 9 | 6954 | 6954 | 12343 | 0.36 | 0.72 | 0.34 | 0.02 | 0.01 | 0 | 4.71 | 1.13 | 0.45 | 0 | 0.1 | 0 | 0 | 90.15 | 42529.52 | 42529.48 | 42529.38 | 42529.46 | 42529.54 | 4126 | 584.75 | 9743 | 5038 | 6561 | 5227 | 0.1 | -0.86 | 30.36 | 1.59 | -8.22 | 29.35 | 37.17 | 79.44 | #DIV/0! | #DIV/0! | -9.78 | #DIV/0! | #DIV/0! | 0.01 | 0.245061 | 0.363226 | 0.793413 | 91.998965 | 4.801483 | 1.161859 | 0.013013 | 0.002237 | 0.013439 | 0.109917 | 0.31812 | 0.007 | 0.025987 | 0.065143 | 0.004 | 0 | 0.001523 | 0 | 0.00014 | 0.020228 | 0.00694 | 0.002 | 0.002 | 0.001424 | 0 | 0.02 | 0.017241 | 0 | 0.00564 | 0 | 0 | 9 | 0 | 13 | 5 | 0 | 12 | 0 | 8 | 0 | 2
V23903 | 35 | 26 | 9 | 7264 | 7264 | 12343 | 0.38 | 0.74 | 0.37 | 0.02 | 0.01 | 0 | 4.93 | 1.23 | 0.46 | 0 | 0.11 | 0 | 0 | 94.09 | 42531.6 | 42531.56 | 42531.45 | 42531.54 | 42531.61 | 4232 | 602.85 | 9477 | 5631 | 6053 | 5230 | -2.55 | 5.32 | 18.81 | -1.27 | -11.61 | 22.63 | 30.08 | 80.35 | #DIV/0! | #DIV/0! | -8.17 | #DIV/0! | #DIV/0! | 0.17 | 0.276086 | 0.375081 | 0.810582 | 91.776048 | 4.942364 | 1.141835 | 0.014731 | 0.002148 | 0.013749 | 0.112802 | 0.368006 | 0.007 | 0.018823 | 0.062489 | 0.004 | 0 | 0.001636 | 0 | 0.000177 | 0.017533 | 0.007101 | 0.002 | 0.002 | 0.001443 | 0 | 0.02 | 0.01699 | 0 | 0.005377 | 0 | 0 | 9 | 0 | 0 | 1 | 11 | 0 | 0 | 3 | 0 | 2
V24179 | 46 | 37 | 9 | 6989 | 6989 | 12343 | 0.36 | 0.77 | 0.34 | 0.02 | 0.01 | 0 | 4.75 | 1.18 | 0.47 | 0 | 0.18 | 0 | 0 | 90.4 | 42559.88 | 42559.84 | 42559.72 | 42559.8 | 42559.88 | 4312 | 601.4 | 10460 | 6581 | 7093 | 4698 | -0.23 | -8.66 | 25.42 | 2.2 | 7.28 | 21.56 | 13.57 | 24.35 | #DIV/0! | #DIV/0! | 29.12 | #DIV/0! | #DIV/0! | 0.01 | 0.272724 | 0.362365 | 0.721421 | 91.789582 | 4.831373 | 1.307039 | 0.015315 | 0.0042 | 0.019792 | 0.127276 | 0.358636 | 0.030175 | 0.024308 | 0.061907 | 0.004857 | 0 | 0.001833 | 0 | 0.000175 | 0.013573 | 0.006461 | 0.002 | 0.002 | 0.001746 | 0 | 0.02 | 0.016126 | 0 | 0.005116 | 0 | 0 | 9 | 0 | 0 | 2 | 0 | 18 | 0 | 5 | 0 | 3
V24871 | 39 | 30 | 9 | 6996 | 6996 | 12343 | 0.37 | 0.77 | 0.35 | 0.02 | 0.01 | 0 | 4.76 | 1.19 | 0.46 | 0 | 0.07 | 0 | 0 | 90.58 | 42663.96 | 42663.92 | 42663.82 | 42663.9 | 42663.97 | 4087 | 591.98 | 8766 | 5620 | 5859 | 4760 | 0.12 | 4.62 | 27.11 | 0.29 | -13.64 | 13.22 | 32.66 | 73.71 | #DIV/0! | #DIV/0! | -93.14 | #DIV/0! | #DIV/0! | 0.29 | 0.304276 | 0.370456 | 0.884801 | 91.622017 | 4.826016 | 1.14998 | 0.015144 | 0.003421 | 0.017666 | 0.138034 | 0.337269 | 0.030355 | 0.155706 | 0.069517 | 0.004 | 0 | 0.001949 | 0 | 0.000217 | 0.014243 | 0.007071 | 0.002 | 0.002 | 0.001492 | 0 | 0.02 | 0.015536 | 0 | 0.006834 | 0 | 0 | 9 | 0 | 0 | 0 | 10 | 3 | 0 | 6 | 0 | 2
V25071 | 57 | 48 | 9 | 6991 | 6991 | 12343 | 0.37 | 0.76 | 0.32 | 0.02 | 0.01 | 0 | 4.76 | 1.19 | 0.45 | 0 | 0.1 | 0 | 0 | 90.53 | 42691.87 | 42691.83 | 42691.77 | 42691.81 | 42691.88 | 4218 | 598.55 | 9659 | 5577 | 6097 | 4902 | 1.83 | 5.34 | 31.77 | -1.37 | -7.86 | 16.74 | 26.75 | 85.01 | #DIV/0! | #DIV/0! | -19.86 | #DIV/0! | #DIV/0! | -0.06 | 0.27464 | 0.376277 | 0.830535 | 91.957542 | 4.744287 | 1.141279 | 0.015524 | 0.001695 | 0.016759 | 0.120016 | 0.31034 | 0.034086 | 0.035611 | 0.067262 | 0.004 | 0 | 0.001822 | 0 | 0.000147 | 0.01626 | 0.006373 | 0.002 | 0.002 | 0.001576 | 0 | 0.02 | 0.014446 | 0 | 0.005525 | 0 | 0 | 9 | 0 | 18 | 2 | 10 | 8 | 0 | 0 | 0 | 1
V25072 | 51 | 42 | 9 | 6990 | 6990 | 12343 | 0.36 | 0.76 | 0.32 | 0.02 | 0.01 | 0 | 4.75 | 1.19 | 0.45 | 0 | 0.1 | 0 | 0 | 90.53 | 42691.95 | 42691.9 | 42691.84 | 42691.89 | 42691.96 | 4162 | 588.68 | 9697 | 5638 | 5953 | 5077 | 1.09 | -1.38 | 30.42 | -2.16 | -1.99 | 24.01 | 25.43 | 76.3 | #DIV/0! | #DIV/0! | -19.12 | #DIV/0! | #DIV/0! | -0.04 | 0.250702 | 0.378201 | 0.785401 | 91.945426 | 4.771336 | 1.222462 | 0.015806 | 0.00268 | 0.015752 | 0.119294 | 0.316524 | 0.030597 | 0.009159 | 0.063807 | 0.004 | 0 | 0.001666 | 0 | 0.000155 | 0.015198 | 0.006405 | 0.002 | 0.002 | 0.001645 | 0 | 0.02 | 0.013887 | 0 | 0.005897 | 0 | 0 | 9 | 0 | 15 | 4 | 2 | 11 | 0 | 0 | 0 | 1
V25196 | 37 | 28 | 9 | 6992 | 6992 | 12343 | 0.37 | 0.75 | 0.34 | 0.02 | 0.01 | 0 | 4.76 | 1.19 | 0.46 | 0 | 0.17 | 0 | 0 | 90.46 | 42706.12 | 42706.08 | 42706.02 | 42706.06 | 42706.13 | 4176 | 599.57 | 9849 | 5757 | 6150 | 4919 | 0.92 | -5.36 | 21.85 | -0.36 | -8.43 | 15.21 | 18.57 | 66.72 | #DIV/0! | #DIV/0! | 33.56 | #DIV/0! | #DIV/0! | 0.12 | 0.292241 | 0.372395 | 0.821717 | 91.708696 | 4.78961 | 1.272348 | 0.014598 | 0.002086 | 0.015683 | 0.114025 | 0.364374 | 0.030025 | 0.062182 | 0.065317 | 0.004 | 0 | 0.001881 | 0 | 0.00017 | 0.017021 | 0.006413 | 0.002 | 0.002 | 0.000307 | 0 | 0.02 | 0.014875 | 0 | 0.006037 | 0 | 0 | 9 | 0 | 13 | 0 | 0 | 0 | 0 | 4 | 0 | 2
V25199 | 29 | 20 | 9 | 6992 | 6992 | 12343 | 0.37 | 0.75 | 0.34 | 0.02 | 0.01 | 0 | 4.76 | 1.19 | 0.46 | 0 | 0.17 | 0 | 0 | 90.46 | 42706.37 | 42706.33 | 42706.27 | 42706.31 | 42706.38 | 4005 | 575.18 | 9290 | 5280 | 5642 | 4876 | -0.08 | 4.51 | 20.35 | -10.4 | -25.48 | 16.29 | 10.24 | 62.33 | #DIV/0! | #DIV/0! | 25.36 | #DIV/0! | #DIV/0! | 0.22 | 0.288541 | 0.409668 | 0.950979 | 91.617251 | 4.838054 | 1.153178 | 0.01609 | 0.002361 | 0.01514 | 0.128095 | 0.371359 | 0.026761 | 0.041694 | 0.065247 | 0.004 | 0 | 0.001936 | 0 | 0.000186 | 0.01673 | 0.0067 | 0.002 | 0.002 | 0.000383 | 0 | 0.02 | 0.015084 | 0 | 0.006564 | 0 | 0 | 9 | 6 | 0 | 1.5 | 0 | 0 | 0 | 3.5 | 0 | 0
V25201 | 62 | 53 | 9 | 6974 | 6974 | 12343 | 0.36 | 0.75 | 0.34 | 0.02 | 0.01 | 0 | 4.74 | 1.18 | 0.46 | 0 | 0.17 | 0 | 0 | 90.24 | 42706.53 | 42706.49 | 42706.43 | 42706.48 | 42706.54 | 4088 | 580.6 | 9315 | 5609 | 5768 | 4876 | 4.94 | 3.81 | 25.81 | 3.81 | -29.96 | 9.38 | 12.93 | 46.11 | #DIV/0! | #DIV/0! | 26.38 | #DIV/0! | #DIV/0! | -0.04 | 0.312772 | 0.356731 | 0.987051 | 91.870499 | 4.587981 | 1.155144 | 0.015627 | 0.003374 | 0.013404 | 0.126684 | 0.34682 | 0.017969 | 0.056524 | 0.072124 | 0.004 | 0 | 0.002166 | 0 | 0.000161 | 0.018542 | 0.006779 | 0.002 | 0.002 | 0.000429 | 0 | 0.02 | 0.015048 | 0 | 0.006169 | 0 | 0 | 9 | 0 | 37.5 | 0 | 0 | 0 | 0 | 6 | 0 | 0.5
V26010 | 65 | 56 | 9 | 7037 | 7037 | 12343 | 0.34 | 0.76 | 0.37 | 0.02 | 0.01 | 0 | 4.76 | 1.18 | 0.47 | 0 | 0.11 | 0 | 0 | 91.13 | 42797.14 | 42797.1 | 42797.04 | 42797.08 | 42797.15 | 4162 | 602.05 | 9806 | 6180 | 6512 | 5574 | 1.23 | 3.57 | 14.88 | 0.95 | -15.49 | 23.95 | 32.31 | 89.98 | #DIV/0! | #DIV/0! | -39.54 | #DIV/0! | #DIV/0! | 0.15 | 0.281043 | 0.337836 | 0.88039 | 91.775959 | 4.745764 | 1.150183 | 0.014621 | 0.001088 | 0.018498 | 0.15789 | 0.402686 | 0.02547 | 0.042977 | 0.093374 | 0.004 | 0 | 0.001819 | 0 | 0.000193 | 0.011639 | 0.007149 | 0.002 | 0.002 | 0.000483 | 0 | 0.02 | 0.014606 | 0 | 0.008331 | 0 | 0 | 9 | 0 | 14 | 7 | 0 | 21 | 0 | 1 | 0 | 4
V26361 | 38 | 29 | 9 | 6981 | 6981 | 12343 | 0.34 | 0.71 | 0.35 | 0.02 | 0.01 | 0 | 4.73 | 1.19 | 0.43 | 0 | 0.02 | 0 | 0 | 90.56 | 42832.15 | 42832.11 | 42832.01 | 42832.09 | 42832.16 | 4181 | 585.49 | 10079 | 5694 | 5840 | 4873 | -0.33 | 6.08 | 18.46 | -2.36 | -38.19 | 10.87 | 37.17 | 79.14 | #DIV/0! | #DIV/0! | -739.24 | #DIV/0! | #DIV/0! | 0.51 | 0.31483 | 0.348817 | 1.002309 | 91.59723 | 4.827275 | 1.132084 | 0.014804 | 0.00317 | 0.018684 | 0.150272 | 0.359733 | 0.025753 | 0.051722 | 0.069352 | 0.004 | 0 | 0.00224 | 0 | 0.000188 | 0.01913 | 0.007384 | 0.002 | 0.002 | 0.000829 | 0 | 0.02 | 0.017399 | 0 | 0.008797 | 0 | 0 | 9 | 0 | 5 | 0 | 11 | 0 | 0 | 0 | 0 | 4
V26544 | 61 | 52 | 9 | 6961 | 6961 | 12343 | 0.33 | 0.54 | 0.34 | 0.02 | 0.01 | 0 | 4.72 | 1.16 | 0.36 | 0 | 0.12 | 0 | 0 | 90.48 | 42853.45 | 42853.41 | 42853.31 | 42853.39 | 42853.46 | 3972 | 578.67 | 9909 | 5637 | 6323 | 5460 | 1.09 | -3.1 | 4.73 | 2.68 | -66.62 | 25.29 | 20 | 59.61 | #DIV/0! | #DIV/0! | -16.67 | #DIV/0! | #DIV/0! | 0.47 | 0.26259 | 0.332247 | 0.909753 | 91.812872 | 4.756963 | 1.220011 | 0.015227 | 0.003917 | 0.01957 | 0.138901 | 0.353806 | 0.040837 | 0.003161 | 0.056914 | 0.004 | 0 | 0.001687 | 0 | 0.000466 | 0.01486 | 0.006533 | 0.002 | 0.002 | 0.000626 | 0 | 0.02 | 0.013832 | 0 | 0.007227 | 0 | 0 | 9 | 0 | 13 | 0 | 2 | 18 | 0 | 6 | 0 | 4
V26602 | 52 | 43 | 9 | 6979 | 6979 | 12343 | 0.33 | 0.72 | 0.32 | 0.02 | 0.01 | 0 | 4.73 | 1.18 | 0.44 | 0 | 0.09 | 0 | 0 | 90.49 | 42860.7 | 42860.66 | 42860.56 | 42860.64 | 42860.71 | 4045 | 591.03 | 9785 | 5453 | 6154 | 5176 | -0.61 | 4.4 | 21.61 | -2.74 | -17.75 | 13.39 | 26.24 | 66.13 | #DIV/0! | #DIV/0! | -72.89 | #DIV/0! | #DIV/0! | 0.33 | 0.279472 | 0.349907 | 0.859394 | 91.7187 | 4.840366 | 1.148743 | 0.015424 | 0.003708 | 0.023353 | 0.154832 | 0.351563 | 0.044723 | 0.071664 | 0.062891 | 0.004 | 0 | 0.001789 | 0 | 0.00022 | 0.015545 | 0.006944 | 0.002 | 0.002 | 0.000879 | 0 | 0.02 | 0.014331 | 0 | 0.00755 | 0 | 0 | 0 | 0 | 5 | 7 | 9 | 12 | 0 | 6 | 0 | 4
V27861 | 26 | 17 | 9 | 7035 | 7035 | 12343 | 0.33 | 0.8 | 0.36 | 0.02 | 0.01 | 0 | 4.7 | 1.19 | 0.48 | 0 | 0.09 | 0 | 0 | 91.15 | 43021.94 | 43021.9 | 43021.8 | 43021.88 | 43021.95 | 4249 | 626.14 | 10041 | 6092 | 6328 | 5036 | -5.33 | 2.1 | 21.81 | -2.74 | -5.18 | 12.84 | 39.54 | 71.01 | -2176.56 | -22500.27 | -129.33 | #DIV/0! | #DIV/0! | 0.56 | 0.319244 | 0.338251 | 0.852619 | 91.433331 | 4.989182 | 1.172929 | 0.013631 | 0.003345 | 0.021277 | 0.209736 | 0.374939 | 0.042245 | 0.071155 | 0.080312 | 0.004 | 0 | 0.002392 | 0 | 0.000188 | 0.018607 | 0.006517 | 0.002 | 0.002 | 0.001301 | 0 | 0.02 | 0.012641 | 0 | 0.008157 | 0 | 0 | 7 | 0 | 0 | 1 | 0 | 6 | 0 | 0 | 0 | 3
V29694 | 63 | 54 | 9 | 7024 | 7024 | 12343 | 0.33 | 0.7 | 0.37 | 0.02 | 0.01 | 0 | 4.7 | 1.2 | 0.45 | 0 | 0.06 | 0 | 0 | 91.13 | 43224.27 | 43224.22 | 43224.13 | 43224.21 | 43224.28 | 3931 | 572.7 | 9018 | 5545 | 5752 | 4659 | 1.91 | 4.12 | 30.81 | -0.82 | -13.89 | 19.51 | 45.85 | 77.56 | #DIV/0! | #DIV/0! | -157.45 | #DIV/0! | #DIV/0! | 0.04 | 0.299841 | 0.333155 | 0.809977 | 92.037307 | 4.66252 | 1.158758 | 0.012562 | 0.003229 | 0.016625 | 0.152191 | 0.312108 | 0.014159 | 0.033035 | 0.075409 | 0.004 | 0 | 0.002229 | 0 | 0.000189 | 0.019559 | 0.007746 | 0.002 | 0.002 | 0.000798 | 0 | 0.02 | 0.013263 | 0 | 0.00734 | 0 | 0 | 7 | 0 | 24 | 3 | 0 | 10 | 0 | 9 | 0 | 1
V31744 | 32 | 23 | 9 | 6975 | 6975 | 12343 | 0.32 | 0.74 | 0.36 | 0.02 | 0.01 | 0 | 4.68 | 1.19 | 0.46 | 0 | 0.09 | 0 | 0 | 90.41 | 43483.07 | 43483.03 | 43482.97 | 43483.01 | 43483.08 | 3767 | 553.97 | 8966 | 4739 | 6354 | 5234 | -2.32 | 5 | 25.92 | -6.08 | -13.17 | 15.51 | 25.51 | 65.09 | #DIV/0! | #DIV/0! | -87.28 | #DIV/0! | #DIV/0! | 0.29 | 0.306573 | 0.350415 | 0.850561 | 91.733135 | 4.870007 | 1.147645 | 0.016131 | 0.004235 | 0.018074 | 0.16781 | 0.34676 | 0.028239 | 0.002092 | 0.072674 | 0.004 | 0 | 0.002201 | 0 | 0.000194 | 0.022022 | 0.006584 | 0.002 | 0.002 | 0.000847 | 0 | 0.02 | 0.019178 | 0 | 0.006622 | 0 | 0 | 7 | 0 | 0 | 0 | 9 | 0 | 0 | 5 | 0 | 2
V32416 | 55.5 | 45.5 | 10 | 7004 | 7004 | 13343 | 0.88 | 0.28 | 0.3 | 0.03 | 0.01 | 0.61 | 3.79 | 4.68 | 1.7 | 5.86 | 0.11 | 0 | 0 | 80.42 | 43551.69 | 43551.65 | 43551.58 | 43551.62 | 43551.69 | 3516 | 477.13 | 9442 | 5277 | 6366 | 5144 | 0.61 | 1.46 | 3.53 | 2.03 | 25.78 | 18.77 | -6.86 | 14.55 | 11.23 | -0.17 | -113.26 | -2714.11 | #DIV/0! | 0.01 | 0.250647 | 0.873658 | 0.211546 | 81.482755 | 3.819284 | 4.673595 | 0.027458 | 0.008691 | 0.549614 | 0.245109 | 1.664841 | 5.950354 | 0.001069 | 0.132912 | 0.015067 | 0 | 0.00328 | 0 | 0.0002 | 0.012401 | 0.012258 | 0.005598 | 0.008181 | 0.004567 | 0 | 0.02 | 0.024912 | 0 | 0.002 | 0 | 0 | 5 | 0 | 8.2 | 0 | 8.4 | 10 | 0 | 5.7 | 4.2 | 4
33387 | 35.8 | 25.8 | 10 | 6160 | 6160 | 12379 | 1.3 | 0.41 | 0.41 | 0.02 | 0.01 | 0 | 9.51 | 0.59 | 0.6 | 0 | 0.02 | 0 | 0 | 73.91 | 43683.68 | 43683.64 | 43683.53 | 43683.62 | 43683.68 | 3592 | 536.92 | 7235 | 4659 | 5783 | 5155 | -4.38 | 2.75 | 14.77 | 1.86 | 20.4 | 9.49 | 22.95 | 46.24 | #DIV/0! | #DIV/0! | -606.89 | -137.89 | 2.16 | 0.7 | 0.428476 | 1.4668 | 0.380143 | 84.561348 | 11.435857 | 0.657777 | 0.019176 | 0.00763 | 0.030382 | 0.18791 | 0.591973 | 0.071141 | 0.002411 | 0.063357 | 0.008805 | 0 | 0.003176 | 0 | 0.000186 | 0.020736 | 0.00709 | 0.002 | 0.002 | 0.0002 | 0 | 0.02 | 0.025412 | 0 | 0.006013 | 0 | 0 | 1 | 0 | 0 | 0 | 7 | 0 | 0 | 10 | 0 | 7.8
24529 | 35 | 25 | 10 | 7093 | 7093 | 13343 | 0.78 | 0.37 | 0.32 | 0.03 | 0.01 | 0.49 | 3.96 | 4.7 | 1.73 | 5.88 | 0.12 | 0 | 0 | 81.56 | 42625.67 | 42625.63 | 42625.53 | 42625.61 | 42625.67 | 3505 | 510.49 | 7285 | 4514 | 5556 | 4799 | -0.08 | 1.59 | 1.88 | -12.06 | 16.51 | 18.63 | -12.16 | 4.05 | 19.03 | -4.17 | -81.98 | -3298.34 | #DIV/0! | 0.47 | 0.26202 | 0.876894 | 0.309639 | 81.228014 | 3.960685 | 4.627679 | 0.028388 | 0.009687 | 0.393297 | 0.22085 | 1.695961 | 6.128633 | 0.028719 | 0.121718 | 0.012936 | 0 | 0.003055 | 0 | 0.000157 | 0.014085 | 0.012029 | 0.004557 | 0.003906 | 0.00406 | 0 | 0.02 | 0.031034 | 0 | 0.002 | 0 | 0 | 1 | 0 | 0 | 0 | 13 | 6 | 0 | 0 | 0 | 5
24781 | 128.5 | 118.5 | 10 | 7106 | 7106 | 13343 | 0.82 | 0.37 | 0.33 | 0.02 | 0.01 | 0.5 | 3.83 | 4.67 | 1.76 | 5.86 | 0.02 | 0 | 0 | 81.94 | 42655.2 | 42655.16 | 42655.05 | 42655.14 | 42655.21 | 3691 | 523.1 | 7816 | 5339 | 6391 | 5622 | -2.96 | 2.95 | 2.65 | -6.71 | 29 | 23.03 | -11.69 | -6.31 | 9.63 | 1.99 | -860.89 | -2448.3 | #DIV/0! | 0.09 | 0.250575 | 0.872174 | 0.262428 | 81.766007 | 3.93986 | 4.525726 | 0.026128 | 0.010212 | 0.450207 | 0.207904 | 1.707994 | 5.733399 | 0.026361 | 0.112686 | 0.015241 | 0 | 0.002972 | 0 | 0.000216 | 0.014749 | 0.010878 | 0.004493 | 0.004626 | 0.004331 | 0 | 0.02 | 0.028833 | 0 | 0.002 | 0 | 0 | 1 | 0 | 25.5 | 0 | 40 | 10 | 0 | 0 | 37 | 5
31688 | 36 | 26 | 10 | 6835 | 6835 | 13343 | 0.87 | 0.28 | 0.29 | 0.03 | 0.01 | 0.59 | 3.86 | 4.5 | 1.69 | 5.67 | 0.04 | 0 | 0 | 78.48 | 43476.79 | 43476.74 | 43476.68 | 43476.72 | 43476.79 | 3620 | 515.67 | 7694 | 5099 | 5902 | 5434 | 2.54 | -1.82 | 1.83 | 1.78 | 39.57 | 28.38 | -5.59 | 39.34 | 15.05 | -2.14 | -475.88 | -2831.35 | #DIV/0! | 0.22 | 0.21848 | 0.885621 | 0.177567 | 81.316534 | 3.906362 | 4.752423 | 0.027789 | 0.007964 | 0.522365 | 0.212323 | 1.718934 | 6.014326 | 0.001344 | 0.128798 | 0.018656 | 0 | 0.002941 | 0 | 0.00014 | 0.011241 | 0.011085 | 0.005222 | 0.00858 | 0.005196 | 0 | 0.02 | 0.02411 | 0 | 0.002 | 0 | 0 | 1 | 0 | 0 | 0 | 10 | 0 | 0 | 11 | 0 | 4
33980 | 26.7 | 16.7 | 10 | 7019 | 7019 | 13343 | 0.85 | 0.3 | 0.37 | 0.02 | 0.01 | 0.49 | 4.09 | 4.76 | 1.66 | 5.76 | 0.03 | 0 | 0 | 80.55 | 43747.15 | 43747.11 | 43747.01 | 43747.09 | 43747.15 | 3604 | 515.52 | 7184 | 4940 | 5652 | 5126 | 0.77 | 1.18 | -3.7 | 0.02 | 32.19 | 25.45 | -4.91 | 3.65 | -7.35 | -3.73 | -624.56 | #DIV/0! | 50.41 | 0.54 | 0.282532 | 0.85881 | 0.207481 | 81.010408 | 4.098906 | 4.759902 | 0.026022 | 0.009722 | 0.528185 | 0.207436 | 1.738454 | 6.045841 | 0.000585 | 0.123807 | 0.018588 | 0 | 0.00301 | 0 | 0.00017 | 0.006415 | 0.011781 | 0.003245 | 0.007591 | 0.003735 | 0 | 0.02 | 0.025372 | 0 | 0.002 | 0 | 0 | 1 | 0 | 0 | 0 | 0 | 0 | 0 | 0 | 10 | 5.7
V23582 | 37 | 27 | 10 | 7079 | 7079 | 13343 | 0.84 | 0.28 | 0.33 | 0.03 | 0.01 | 0.53 | 3.89 | 4.62 | 1.72 | 6.37 | 0.11 | 0 | 0 | 81 | 42492.56 | 42492.52 | 42492.42 | 42492.5 | 42492.57 | 3767 | 538.99 | 7874 | 4979 | 5511 | 4801 | -1.61 | -0.93 | 1.81 | -4.19 | 4.41 | 11.29 | -14.39 | 15.32 | 23.84 | 2.5 | -118.97 | -2301.29 | #DIV/0! | 0.23 | 0.292491 | 0.876522 | 0.272949 | 81.017631 | 3.965695 | 4.678668 | 0.029986 | 0.012233 | 0.403465 | 0.250553 | 1.691026 | 6.230829 | 0.038774 | 0.131226 | 0.015943 | 0 | 0.003277 | 0 | 0.000162 | 0.010428 | 0.011602 | 0.003839 | 0.006994 | 0.004778 | 0 | 0.02 | 0.028928 | 0 | 0.002 | 0 | 0 | 0 | 0 | 4 | 0 | 8 | 10 | 0 | 0 | 0 | 5
V23791 | 104 | 94 | 10 | 7115 | 7115 | 13343 | 0.84 | 0.32 | 0.33 | 0.03 | 0.01 | 0.51 | 3.99 | 4.72 | 1.75 | 5.88 | 0 | 0 | 0 | 81.89 | 42521.37 | 42521.33 | 42521.23 | 42521.31 | 42521.38 | 3580 | 509.03 | 8821 | 4998 | 6109 | 5186 | 4.46 | 4.46 | 4.46 | 4.62 | 18.26 | 27.32 | 9.64 | 23.94 | 20.15 | -0.43 | #DIV/0! | -5188.12 | #DIV/0! | -0.35 | 0.237654 | 0.795302 | 0.260025 | 81.969208 | 3.80287 | 4.499409 | 0.023124 | 0.009175 | 0.405681 | 0.208053 | 1.664282 | 5.888117 | 0.029869 | 0.111043 | 0.012635 | 0 | 0.002832 | 0 | 0.000176 | 0.014812 | 0.011152 | 0.00421 | 0.006029 | 0.004359 | 0 | 0.02 | 0.017984 | 0 | 0.002 | 0 | 0 | 5 | 0 | 25 | 0 | 30 | 11 | 0 | 0 | 13 | 10
V23849 | 61 | 51 | 10 | 6943 | 6943 | 13343 | 0.83 | 0.31 | 0.39 | 0.02 | 0.01 | 0.46 | 3.76 | 4.6 | 1.69 | 5.72 | 0.07 | 0 | 0 | 79.96 | 42527.74 | 42527.7 | 42527.59 | 42527.68 | 42527.75 | 3891 | 557.85 | 9282 | 6036 | 6360 | 5292 | 1.78 | -2.65 | -4.24 | -0.79 | 0.28 | 30.11 | -12.62 | 15.77 | 37.21 | 1.36 | -185.4 | -798.71 | #DIV/0! | 0.13 | 0.281721 | 0.858528 | 0.315565 | 81.629448 | 3.77743 | 4.823137 | 0.025518 | 0.009681 | 0.293193 | 0.199777 | 1.801964 | 5.769125 | 0.008442 | 0.109877 | 0.01275 | 0 | 0.002909 | 0 | 0.00018 | 0.008691 | 0.010827 | 0.00397 | 0.004455 | 0.004334 | 0 | 0.02 | 0.026478 | 0 | 0.002 | 0 | 0 | 0 | 0 | 26 | 0 | 0 | 0 | 0 | 0 | 20 | 5
V28961 | 83 | 73 | 10 | 6886 | 6886 | 13343 | 0.71 | 0.36 | 0.36 | 0.02 | 0.01 | 0.5 | 3.64 | 4.56 | 1.69 | 5.54 | 0.08 | 0 | 0.09 | 79.47 | 43144.27 | 43144.23 | 43144.18 | 43144.22 | 43144.28 | 3278 | 465.76 | 8179 | 4079 | 5332 | 4555 | 1.25 | -4.12 | 1.99 | -16.25 | -1.2 | 20.93 | -21.77 | -64.93 | 6.33 | 1.85 | -191.82 | -886.08 | 30.13 | 0.5 | 0.297179 | 0.852494 | 0.375103 | 81.494767 | 3.706109 | 4.8892 | 0.027205 | 0.019475 | 0.480936 | 0.229606 | 1.707347 | 5.604821 | 0.061688 | 0.137812 | 0.020943 | 0 | 0.004533 | 0 | 0.000158 | 0.015035 | 0.009237 | 0.004396 | 0.010324 | 0.004555 | 0 | 0.02 | 0.025077 | 0 | 0.002 | 0 | 0 | 5 | 0 | 25 | 0 | 0 | 0 | 0 | 0 | 43 | 0
V29020 | 72 | 62 | 10 | 6987 | 6987 | 13343 | 0.74 | 0.28 | 0.37 | 0.02 | 0.01 | 0.3 | 3.75 | 4.85 | 1.72 | 5.78 | 0.1 | 0 | 0.08 | 80.44 | 43151.03 | 43150.99 | 43150.93 | 43150.97 | 43151.04 | 3829 | 543.74 | 8609 | 5157 | 5639 | 5011 | -1.47 | 1.09 | 2.64 | -15.51 | -14.34 | 23.85 | -20.19 | -39.33 | 10.59 | -1.91 | -107.52 | -814.13 | 99.31 | 0.45 | 0.285193 | 0.866658 | 0.325743 | 81.33113 | 3.867389 | 4.870695 | 0.027442 | 0.013016 | 0.274467 | 0.220979 | 1.699892 | 5.98523 | 0.000596 | 0.128527 | 0.01413 | 0 | 0.003639 | 0 | 0.000165 | 0.01375 | 0.008459 | 0.004178 | 0.008777 | 0.004355 | 0 | 0.02 | 0.02359 | 0 | 0.002 | 0 | 0 | 5 | 0 | 16 | 0 | 0 | 0 | 0 | 0 | 41 | 0
V30491 | 70 | 60 | 10 | 7010 | 7010 | 13343 | 0.81 | 0.33 | 0.39 | 0.02 | 0.01 | 0.46 | 3.76 | 4.69 | 1.58 | 5.87 | 0.07 | 0 | 0 | 80.77 | 43334.37 | 43334.33 | 43334.23 | 43334.32 | 43334.38 | 3804 | 549.47 | 7949 | 5150 | 5579 | 4707 | -0.5 | 3.77 | 0.63 | -1.4 | 30.11 | 34.9 | 4.43 | 15.92 | 8.74 | 0.06 | -161.36 | -1365.34 | #DIV/0! | -0.11 | 0.257626 | 0.82686 | 0.23691 | 81.863841 | 3.82088 | 4.572473 | 0.024102 | 0.011738 | 0.42361 | 0.195744 | 1.593228 | 5.937627 | 0.012453 | 0.112556 | 0.017559 | 0 | 0.002916 | 0 | 0.000191 | 0.012146 | 0.009034 | 0.004168 | 0.009703 | 0.004407 | 0 | 0.02 | 0.028227 | 0 | 0.002 | 0 | 0 | 5 | 0 | 0 | 0 | 25 | 0 | 0 | 12 | 10 | 8
V30820 | 39 | 29 | 10 | 6973 | 6973 | 13343 | 0.82 | 0.27 | 0.26 | 0.02 | 0.01 | 0.55 | 4.12 | 4.65 | 1.67 | 5.82 | 0.16 | 0 | 0 | 79.89 | 43369.84 | 43369.8 | 43369.7 | 43369.78 | 43369.85 | 3847 | 536.54 | 8806 | 5220 | 5788 | 5102 | 1.46 | -0.73 | 1.21 | -3.25 | 21.07 | 16.15 | -4.75 | -24.51 | -17.16 | 1.24 | -46.85 | #DIV/0! | -3113.96 | 0.38 | 0.22602 | 0.860126 | 0.220216 | 81.000978 | 4.129947 | 4.765405 | 0.025452 | 0.013519 | 0.657837 | 0.240854 | 1.683041 | 5.848978 | 0.078079 | 0.131548 | 0.018527 | 0 | 0.002986 | 0 | 0.000526 | 0.014034 | 0.009171 | 0.00592 | 0.008397 | 0.004935 | 0 | 0.02 | 0.031505 | 0 | 0.002 | 0 | 0 | 5 | 0 | 0 | 0 | 0 | 0 | 0 | 0 | 18 | 6
V31250 | 32 | 22 | 10 | 7005 | 7005 | 13343 | 0.87 | 0.32 | 0.31 | 0.03 | 0.01 | 0.6 | 3.92 | 4.7 | 1.71 | 5.87 | 0.05 | 0 | 0 | 80.3 | 43418.99 | 43418.94 | 43418.89 | 43418.93 | 43418.99 | 3725 | 530.25 | 8537 | 4804 | 5543 | 4722 | 0.56 | 2.37 | 1.29 | 1.53 | 27.25 | 21.8 | 5.46 | -21.7 | 9.26 | -0.08 | -368.08 | -6505.6 | #DIV/0! | 0.11 | 0.249509 | 0.871705 | 0.23408 | 81.259941 | 3.953196 | 4.649773 | 0.023992 | 0.017116 | 0.54754 | 0.255055 | 1.714847 | 5.955032 | 0.030184 | 0.124288 | 0.014852 | 0 | 0.002981 | 0 | 0.00017 | 0.012169 | 0.015776 | 0.005358 | 0.00819 | 0.004173 | 0 | 0.02 | 0.028074 | 0 | 0.002 | 0 | 0 | 0 | 0 | 0 | 0 | 15 | 0 | 0 | 2 | 0 | 5
V31868 | 24 | 14 | 10 | 6978 | 6978 | 13343 | 0.87 | 0.29 | 0.3 | 0.03 | 0.01 | 0.53 | 3.99 | 4.69 | 1.71 | 5.85 | 0.05 | 0 | 0 | 80 | 43495.87 | 43495.83 | 43495.77 | 43495.81 | 43495.88 | 3744 | 535.32 | 8957 | 6030 | 6376 | 5526 | 1.57 | 1.46 | 3.61 | 0.05 | 16.61 | 21.68 | -3.95 | 24.02 | 8 | -0.2 | -384.19 | #DIV/0! | 27.31 | 0.09 | 0.23884 | 0.87953 | 0.249881 | 81.290542 | 3.993243 | 4.699585 | 0.027002 | 0.008578 | 0.499716 | 0.242717 | 1.68099 | 5.96018 | 0.0005 | 0.127246 | 0.012852 | 0 | 0.003005 | 0 | 0.000126 | 0.010839 | 0.011638 | 0.00471 | 0.006919 | 0.0041 | 0 | 0.02 | 0.025261 | 0 | 0.002 | 0 | 0 | 0 | 0 | 0 | 0 | 0 | 0 | 6 | 0 | 3 | 5
V32071 | 91.8 | 81.8 | 10 | 7018 | 7018 | 13343 | 0.87 | 0.31 | 0.37 | 0.03 | 0.01 | 0.46 | 3.75 | 4.7 | 1.73 | 5.88 | 0.05 | 0 | 0 | 80.72 | 43516.27 | 43516.23 | 43516.17 | 43516.21 | 43516.28 | 3656 | 515.87 | 8517 | 5127 | 5721 | 4913 | -1.45 | 2.73 | 1.37 | 1.53 | 37.89 | 26.99 | 2.2 | 30.71 | -9.86 | -2.23 | -340.31 | -1043.02 | -43.61 | 0.29 | 0.271623 | 0.864752 | 0.194261 | 81.394043 | 3.850417 | 4.625667 | 0.025513 | 0.008751 | 0.516598 | 0.207043 | 1.721975 | 6.083117 | 0.001412 | 0.123583 | 0.01759 | 0 | 0.003022 | 0 | 0.000163 | 0.015022 | 0.011284 | 0.005773 | 0.007426 | 0.004332 | 0 | 0.02 | 0.024633 | 0 | 0.002 | 0 | 0 | 10 | 0 | 33.6 | 0 | 22.6 | 0 | 0 | 10.5 | 0 | 5.1
V32417 | 49.9 | 39.9 | 10 | 7004 | 7004 | 13343 | 0.88 | 0.28 | 0.3 | 0.03 | 0.01 | 0.61 | 3.79 | 4.68 | 1.7 | 5.86 | 0.11 | 0 | 0 | 80.42 | 43551.76 | 43551.72 | 43551.66 | 43551.7 | 43551.77 | 3287 | 447.39 | 10178 | 5016 | 6644 | 5092 | -0.25 | 1.68 | 3.9 | 1.13 | 22.63 | 16.78 | -2.92 | 11.15 | 8.93 | -0.4 | -105.93 | -2989.04 | #DIV/0! | 0.09 | 0.256803 | 0.881736 | 0.22055 | 81.421439 | 3.852422 | 4.663076 | 0.026444 | 0.009037 | 0.563829 | 0.236688 | 1.65837 | 5.964177 | 0.000899 | 0.135575 | 0.016539 | 0 | 0.003098 | 0 | 0.000169 | 0.011149 | 0.011665 | 0.005459 | 0.008525 | 0.004434 | 0 | 0.02 | 0.025917 | 0 | 0.002 | 0 | 0 | 5 | 0 | 3.8 | 0 | 9 | 10 | 0 | 6.2 | 1.9 | 4
V32418 | 82.3 | 72.3 | 10 | 6999 | 6999 | 13343 | 0.88 | 0.28 | 0.3 | 0.03 | 0.01 | 0.61 | 3.79 | 4.68 | 1.7 | 5.86 | 0.11 | 0 | 0 | 80.37 | 43551.85 | 43551.81 | 43551.75 | 43551.79 | 43551.86 | 3556 | 482.23 | 8792 | 4859 | 6139 | 5064 | 2.51 | 1.9 | 5.5 | 1.96 | 27.19 | 15.94 | -4.82 | 7.34 | 4.65 | 1.21 | -107.17 | -2785.83 | #DIV/0! | -0.18 | 0.25938 | 0.87427 | 0.207537 | 81.640434 | 3.746113 | 4.653045 | 0.026933 | 0.009424 | 0.59038 | 0.238276 | 1.630708 | 5.868681 | 0.000872 | 0.138126 | 0.015462 | 0 | 0.003163 | 0 | 0.000185 | 0.013118 | 0.014087 | 0.005462 | 0.007691 | 0.004472 | 0 | 0.02 | 0.030184 | 0 | 0.002 | 0 | 0 | 5 | 0 | 18.7 | 0 | 12.1 | 10 | 0 | 9.3 | 13.5 | 3.7
V32425 | 114.6 | 104.6 | 10 | 7017 | 7017 | 13343 | 0.88 | 0.29 | 0.33 | 0.03 | 0.01 | 0.55 | 3.75 | 4.68 | 1.7 | 5.86 | 0.1 | 0 | 0 | 80.7 | 43552.98 | 43552.94 | 43552.88 | 43552.92 | 43552.99 | 3870 | 533.28 | 8915 | 5058 | 5778 | 4710 | 3.33 | 3.4 | 6.06 | -0.15 | 30.43 | 19.93 | -5.86 | 18.5 | 8.67 | 2.34 | -121.23 | -1351.04 | #DIV/0! | -0.44 | 0.263701 | 0.889062 | 0.201797 | 81.980428 | 3.669873 | 4.575792 | 0.027107 | 0.009593 | 0.504103 | 0.229901 | 1.613393 | 5.790568 | 0.000737 | 0.131154 | 0.015199 | 0 | 0.002943 | 0 | 0.000332 | 0.013941 | 0.012343 | 0.005171 | 0.008576 | 0.004428 | 0 | 0.02 | 0.027857 | 0 | 0.002 | 0 | 0 | 5 | 0 | 29 | 0 | 23.5 | 10 | 0 | 11.1 | 24.1 | 1.9
V33926 | 49.5 | 39.5 | 10 | 6556 | 6556 | 13343 | 0.81 | 0.28 | 0.34 | 0.02 | 0.01 | 0.48 | 3.71 | 4.39 | 1.54 | 5.4 | 0.02 | 0 | 0 | 75.37 | 43739.35 | 43739.31 | 43739.21 | 43739.29 | 43739.35 | 3314 | 510.32 | 7996 | 4801 | 5337 | 4567 | 0.56 | -1.53 | -4.69 | 2.39 | 39.08 | 15.88 | -3.33 | 35.79 | 17.22 | -0.54 | -744.45 | -1142.23 | 60.41 | 0.34 | 0.309463 | 0.85191 | 0.184004 | 81.311436 | 3.990037 | 4.828684 | 0.027164 | 0.008853 | 0.43082 | 0.204995 | 1.749257 | 5.875548 | 0.0005 | 0.122774 | 0.020748 | 0 | 0.00294 | 0 | 0.000166 | 0.010328 | 0.010984 | 0.003379 | 0.007225 | 0.004006 | 0 | 0.02 | 0.02278 | 0 | 0.002 | 0 | 0 | 5 | 0 | 0 | 0 | 0 | 0 | 0 | 10 | 18.7 | 5.8
V34828 | 30.1 | 20.1 | 10 | 7006 | 7006 | 13343 | 0.81 | 0.28 | 0.29 | 0.03 | 0.01 | 0.53 | 3.98 | 4.73 | 1.66 | 5.8 | 0.08 | 0 | 0 | 80.5 | 43852.23 | 43852.18 | 43852.11 | 43852.15 | 43852.23 | 2980 | 422.1 | 9908 | 4724 | 6513 | 5815 | 2.61 | -0.18 | -6.22 | -5.33 | 30.03 | 25.25 | -2.93 | 17.49 | 13.23 | -2.4 | -158.19 | #DIV/0! | 90.28 | 0.42 | 0.221 | 0.869 | 0.199 | 81.2 | 3.93 | 4.8 | 0.0285 | 0.0097 | 0.465 | 0.215 | 1.79 | 6.02 | 0.0002 | 0.123 | 0.013 | 0.0002 | 0.0019 | 0.0027 | 0.0001 | 0.0132 | 0.0102 | 0.0003 | 0.001 | 0.0033 | 0.006 | 0.0039 | 0.027 | 0.0015 | 0.0128 | 0.00082 | 0.0048 | 5 | 0 | 0 | 0 | 0 | 0 | 0 | 10 | 0 | 5.1
28552 | 61 | 51 | 10 | 6998 | 6998 | 12379 | 1.48 | 0.46 | 0.51 | 0.02 | 0.01 | 0 | 10.82 | 0.64 | 0.68 | 0 | 0.02 | 0.01 | 0 | 83.94 | 43105.59 | 43105.55 | 43105.48 | 43105.52 | 43105.59 | 3648 | 517.45 | 7621 | 5278 | 6308 | 5620 | -0.99 | 0.68 | 11.56 | 0.46 | 40.67 | 37.47 | 28.34 | 49.15 | #DIV/0! | #DIV/0! | -863.81 | 21.3 | -1557.13 | 0.04 | 0.32636 | 1.498476 | 0.279062 | 85.097482 | 11.086244 | 0.641509 | 0.013469 | 0.00644 | 0.023101 | 0.172158 | 0.608483 | 0.027955 | 0.08378 | 0.047049 | 0.004344 | 0 | 0.003446 | 0 | 0.000917 | 0.023916 | 0.005518 | 0.002 | 0.002 | 0.0002 | 0 | 0.02 | 0.018376 | 0 | 0.007715 | 0 | 0 | 1 | 0 | 38 | 0 | 0 | 0 | 0 | 10 | 0 | 2
28769 | 94 | 84 | 10 | 6988 | 6988 | 12379 | 1.25 | 0.53 | 0.59 | 0.02 | 0.01 | 0 | 10.83 | 0.64 | 0.68 | 0 | 0.03 | 0.01 | 0 | 83.88 | 43125.86 | 43125.81 | 43125.76 | 43125.8 | 43125.86 | 3405 | 508.13 | 6407 | 4289 | 5044 | 4431 | -3.96 | -15.05 | -5.44 | -19.91 | 31.7 | 15.68 | 17.01 | -22.84 | #DIV/0! | #DIV/0! | -753.55 | -99.84 | #DIV/0! | 1.2 | 0.505742 | 1.522647 | 0.368894 | 84.169331 | 11.433192 | 0.745149 | 0.01847 | 0.014381 | 0.025124 | 0.242763 | 0.723123 | 0.024519 | 0.040391 | 0.057652 | 0.013708 | 0 | 0.004378 | 0 | 0.000271 | 0.026838 | 0.006964 | 0.002 | 0.002 | 0.000427 | 0 | 0.02 | 0.024197 | 0 | 0.007839 | 0 | 0 | 1 | 0 | 70 | 0 | 10 | 0 | 0 | 0 | 0 | 3
28770 | 101 | 91 | 10 | 7003 | 7003 | 12379 | 1.25 | 0.53 | 0.6 | 0.02 | 0.01 | 0 | 10.83 | 0.64 | 0.68 | 0 | 0.03 | 0.01 | 0 | 84.08 | 43125.92 | 43125.88 | 43125.82 | 43125.86 | 43125.92 | 3472 | 517.21 | 6758 | 4306 | 5096 | 4545 | -2.93 | -17.22 | -4.89 | -18.62 | 32.98 | 16.26 | 17.87 | -22.66 | #DIV/0! | #DIV/0! | -715.3 | -85.34 | #DIV/0! | 1.05 | 0.505031 | 1.503585 | 0.361939 | 84.313356 | 11.299472 | 0.758658 | 0.018264 | 0.014322 | 0.025293 | 0.235754 | 0.718275 | 0.020913 | 0.059904 | 0.057948 | 0.012766 | 0 | 0.004183 | 0 | 0.000211 | 0.027525 | 0.006845 | 0.002 | 0.002 | 0.000453 | 0 | 0.02 | 0.023364 | 0 | 0.007939 | 0 | 0 | 1 | 0 | 76 | 0 | 10 | 0 | 0 | 0 | 0 | 4
29818 | 79 | 69 | 10 | 6995 | 6995 | 12379 | 1.47 | 0.5 | 0.56 | 0.02 | 0.01 | 0 | 10.85 | 0.67 | 0.67 | 0 | 0.04 | 0 | 0 | 83.77 | 43239.01 | 43238.97 | 43238.87 | 43238.95 | 43239.01 | 3539 | 518.31 | 7538 | 4799 | 5599 | 4988 | -1.74 | -2.13 | 3.53 | -0.77 | 38.29 | 12.9 | -8.32 | 18.64 | #DIV/0! | #DIV/0! | -403.44 | -148.11 | -366.36 | 0.48 | 0.491422 | 1.497854 | 0.313307 | 84.589658 | 11.198458 | 0.694987 | 0.022357 | 0.008888 | 0.050123 | 0.180829 | 0.659164 | 0.111444 | 0.018481 | 0.061967 | 0.011714 | 0 | 0.003584 | 0 | 0.000555 | 0.024066 | 0.006916 | 0.002 | 0.002 | 0.000385 | 0 | 0.02 | 0.022609 | 0 | 0.00723 | 0 | 0 | 1 | 0 | 63 | 0 | 0 | 0 | 0 | 0 | 0 | 5
29972 | 61 | 51 | 10 | 7000 | 7000 | 12379 | 1.51 | 0.5 | 0.52 | 0.02 | 0.01 | 0 | 10.85 | 0.67 | 0.66 | 0 | 0.04 | 0 | 0 | 83.83 | 43259.14 | 43259.1 | 43259.01 | 43259.09 | 43259.15 | 3474 | 517.27 | 6527 | 4212 | 4963 | 4445 | -3.63 | 6.77 | 10.22 | -2.14 | 35.83 | 12.04 | 13.02 | 33.45 | #DIV/0! | #DIV/0! | -423.09 | -165.7 | -3255.14 | 0.64 | 0.467898 | 1.563509 | 0.326019 | 84.447231 | 11.401815 | 0.631591 | 0.020642 | 0.008726 | 0.027231 | 0.224182 | 0.60422 | 0.022034 | 0.090493 | 0.061162 | 0.010068 | 0 | 0.003303 | 0 | 0.000227 | 0.027807 | 0.006578 | 0.002 | 0.002 | 0.000316 | 0 | 0.02 | 0.022777 | 0 | 0.008168 | 0 | 0 | 1 | 0 | 40 | 0 | 10 | 0 | 0 | 0 | 0 | 0
30189 | 28 | 18 | 10 | 7033 | 7033 | 12379 | 1.47 | 0.6 | 0.51 | 0.03 | 0.02 | 0 | 11.28 | 0.72 | 0.68 | 0 | 0 | 0 | 0 | 83.8 | 43280.26 | 43280.21 | 43280.12 | 43280.2 | 43280.26 | 3491 | 515.05 | 6636 | 4557 | 5207 | 4686 | -0.62 | -11.76 | 5.03 | 4.05 | 17.19 | 6.11 | 17.26 | 52.97 | #DIV/0! | #DIV/0! | #DIV/0! | -118.73 | -2361.23 | 0.45 | 0.485449 | 1.426932 | 0.49878 | 84.177274 | 11.452699 | 0.806983 | 0.021973 | 0.007675 | 0.026178 | 0.186576 | 0.648596 | 0.026103 | 0.068591 | 0.06412 | 0.00629 | 0 | 0.004193 | 0 | 0.000212 | 0.027737 | 0.007244 | 0.002 | 0.002 | 0.00049 | 0 | 0.02 | 0.023427 | 0 | 0.008478 | 0 | 0 | 2 | 0 | 0 | 0 | 0 | 0 | 0 | 6 | 0 | 10
30591 | 80 | 70 | 10 | 6978 | 6978 | 12379 | 1.48 | 0.48 | 0.57 | 0.03 | 0.02 | 0 | 10.83 | 0.63 | 0.64 | 0 | 0 | 0 | 0 | 83.64 | 43344.12 | 43344.08 | 43343.98 | 43344.06 | 43344.13 | 3562 | 516.76 | 7506 | 4944 | 5872 | 5181 | -7.18 | -14.06 | -2.61 | 6.11 | 18.65 | 9.93 | 22.45 | 35.21 | #DIV/0! | #DIV/0! | #DIV/0! | -193.67 | -5637.67 | 1.33 | 0.522268 | 1.412231 | 0.399116 | 83.939572 | 11.80656 | 0.733897 | 0.019917 | 0.010904 | 0.024766 | 0.179764 | 0.668199 | 0.025217 | 0.086583 | 0.060447 | 0.011447 | 0 | 0.003264 | 0 | 0.000319 | 0.024995 | 0.007139 | 0.002 | 0.002 | 0.000336 | 0 | 0.02 | 0.030607 | 0 | 0.008454 | 0 | 0 | 1 | 0 | 55 | 0 | 0 | 0 | 0 | 4 | 0 | 10
31555 | 56 | 46 | 10 | 6982 | 6982 | 12379 | 1.28 | 0.52 | 0.56 | 0.02 | 0.01 | 0 | 10.84 | 0.67 | 0.68 | 0 | 0.06 | 0 | 0 | 83.73 | 43453.82 | 43453.77 | 43453.72 | 43453.76 | 43453.82 | 3396 | 497.8 | 6830 | 4332 | 5063 | 4600 | -1.68 | -0.46 | 6.23 | -13.08 | 21.55 | 24.58 | 4.28 | -14.95 | #DIV/0! | #DIV/0! | -197.86 | -211.03 | -376.94 | 0.5 | 0.425872 | 1.470009 | 0.41401 | 84.687284 | 11.20669 | 0.684534 | 0.022734 | 0.016179 | 0.029198 | 0.182376 | 0.647949 | 0.042031 | 0.002951 | 0.062591 | 0.011137 | 0 | 0.003311 | 0 | 0.000193 | 0.025692 | 0.006732 | 0.002 | 0.002 | 0.000373 | 0 | 0.02 | 0.026825 | 0 | 0.00733 | 0 | 0 | 1 | 0 | 40 | 0 | 0 | 0 | 0 | 0 | 0 | 5
31672 | 95 | 85 | 10 | 6995 | 6995 | 12379 | 1.38 | 0.54 | 0.47 | 0.02 | 0.02 | 0 | 10.94 | 0.67 | 0.61 | 0 | 0.01 | 0.01 | 0 | 83.89 | 43475.59 | 43475.55 | 43475.49 | 43475.53 | 43475.6 | 3665 | 533.17 | 7800 | 5241 | 6191 | 5233 | 0.24 | 2.32 | 9.68 | 5.43 | 30.22 | 11.23 | 5.56 | 42.79 | #DIV/0! | #DIV/0! | -1069.77 | -64.61 | #DIV/0! | -0.02 | 0.423102 | 1.323159 | 0.379561 | 85.132648 | 11.07444 | 0.666816 | 0.020015 | 0.009712 | 0.025427 | 0.175591 | 0.558453 | 0.036058 | 0.002618 | 0.059702 | 0.012284 | 0 | 0.003205 | 0 | 0.000183 | 0.025896 | 0.006819 | 0.002 | 0.002 | 0.000285 | 0 | 0.02 | 0.032472 | 0 | 0.007554 | 0 | 0 | 1 | 0 | 45 | 0 | 10 | 0 | 0 | 15 | 0 | 14
31677 | 79 | 69 | 10 | 6805 | 6805 | 12379 | 1.38 | 0.53 | 0.45 | 0.02 | 0.02 | 0 | 10.94 | 0.67 | 0.61 | 0 | 0.02 | 0.01 | 0 | 81.25 | 43475.93 | 43475.89 | 43475.83 | 43475.87 | 43475.93 | 3373 | 495.08 | 6716 | 4139 | 5279 | 4530 | 2.98 | 4.31 | -6.43 | -8.58 | 20.85 | 7.31 | 0.49 | 13.32 | #DIV/0! | #DIV/0! | -1080.73 | -176.56 | #DIV/0! | 0.07 | 0.43056 | 1.559258 | 0.436281 | 84.674834 | 11.071222 | 0.672509 | 0.021356 | 0.014894 | 0.029687 | 0.185221 | 0.678411 | 0.055193 | 0.002959 | 0.057432 | 0.018837 | 0 | 0.003832 | 0 | 0.000195 | 0.025481 | 0.006713 | 0.002 | 0.002 | 0.00047 | 0 | 0.02 | 0.024045 | 0 | 0.00661 | 0 | 0 | 1 | 0 | 36 | 0 | 7 | 0 | 0 | 15 | 0 | 10
31834 | 63 | 53 | 10 | 6988 | 6988 | 12379 | 1.34 | 0.58 | 0.51 | 0.02 | 0.01 | 0 | 10.85 | 0.68 | 0.7 | 0 | 0.06 | 0.01 | 0 | 83.72 | 43493.46 | 43493.42 | 43493.37 | 43493.41 | 43493.47 | 3545 | 521.78 | 7011 | 4385 | 5510 | 4551 | 0.35 | -0.33 | 5.82 | -6.66 | 18.86 | 13.49 | 0.47 | -10.21 | #DIV/0! | #DIV/0! | -176.14 | -47.94 | #DIV/0! | 0.18 | 0.446408 | 1.450601 | 0.477907 | 84.873911 | 10.977289 | 0.688967 | 0.020243 | 0.013333 | 0.026539 | 0.167943 | 0.666916 | 0.031285 | 0.004396 | 0.054564 | 0.009463 | 0 | 0.003719 | 0 | 0.00021 | 0.024789 | 0.006533 | 0.002 | 0.002 | 0.0002 | 0 | 0.02 | 0.024113 | 0 | 0.006673 | 0 | 0 | 1 | 0 | 47 | 0 | 0 | 0 | 0 | 0 | 0 | 5
V25449 | 48 | 38 | 10 | 6986 | 6986 | 12343 | 0.36 | 0.75 | 0.34 | 0.02 | 0.02 | 0 | 4.74 | 1.19 | 0.47 | 0 | 0.02 | 0 | 0 | 90.52 | 42741.36 | 42741.32 | 42741.26 | 42741.3 | 42741.37 | 4073 | 591.58 | 9508 | 5297 | 5902 | 4725 | 0.17 | 5.18 | 25.75 | 3.3 | -1.71 | 13.07 | 34.52 | 83.59 | #DIV/0! | #DIV/0! | -670.19 | #DIV/0! | #DIV/0! | 0.14 | 0.299275 | 0.358485 | 0.777103 | 91.834106 | 4.811213 | 1.141878 | 0.015914 | 0.002722 | 0.020875 | 0.137809 | 0.356593 | 0.041296 | 0.057931 | 0.066547 | 0.004 | 0 | 0.002251 | 0 | 0.000232 | 0.017495 | 0.006758 | 0.002 | 0.002 | 0.000942 | 0 | 0.02 | 0.014787 | 0 | 0.007789 | 0 | 0 | 9 | 0 | 0 | 0 | 10 | 12 | 0 | 4 | 0 | 3
V26420 | 57.5 | 47.5 | 10 | 6981 | 6981 | 12343 | 0.34 | 0.71 | 0.35 | 0.02 | 0.01 | 0 | 4.74 | 1.19 | 0.43 | 0 | 0.05 | 0 | 0 | 90.54 | 42838.46 | 42838.41 | 42838.31 | 42838.4 | 42838.46 | 3651 | 535.57 | 8619 | 4620 | 6132 | 4884 | 0.64 | -2.31 | 25.28 | -3.24 | -28.07 | 13.49 | 13.36 | 53.33 | #DIV/0! | #DIV/0! | -159.84 | #DIV/0! | #DIV/0! | 0.52 | 0.303738 | 0.351926 | 0.928889 | 91.568589 | 4.783122 | 1.234251 | 0.015126 | 0.00259 | 0.018118 | 0.139581 | 0.329978 | 0.021979 | 0.15343 | 0.065272 | 0.004 | 0 | 0.002841 | 0 | 0.000288 | 0.018097 | 0.007284 | 0.002 | 0.002 | 0.00091 | 0 | 0.02 | 0.01694 | 0 | 0.00905 | 0 | 0 | 0 | 0 | 10 | 4.5 | 0 | 22.5 | 0 | 7.5 | 0 | 3
V29504 | 40 | 30 | 10 | 7046 | 7046 | 12343 | 0.33 | 0.74 | 0.34 | 0.02 | 0.01 | 0 | 4.71 | 1.19 | 0.45 | 0 | 0.11 | 0 | 0 | 91.38 | 43202.11 | 43202.07 | 43201.97 | 43202.05 | 43202.12 | 4090 | 573.55 | 8981 | 5218 | 5766 | 4912 | -1.94 | 4.85 | 23.1 | -6.04 | -9.04 | 6.31 | 27.4 | 69.24 | #DIV/0! | #DIV/0! | -55.49 | #DIV/0! | #DIV/0! | 0.36 | 0.323532 | 0.35009 | 0.816166 | 91.708146 | 4.83861 | 1.14186 | 0.015223 | 0.00339 | 0.018428 | 0.170508 | 0.346758 | 0.022515 | 0.10391 | 0.062192 | 0.004 | 0 | 0.00243 | 0 | 0.000196 | 0.019218 | 0.006882 | 0.002 | 0.002 | 0.000815 | 0 | 0.02 | 0.012562 | 0 | 0.008569 | 0 | 0 | 7 | 0 | 4 | 1 | 0 | 10 | 0 | 6 | 0 | 2
V29955 | 66 | 56 | 10 | 6990 | 6990 | 12343 | 0.33 | 0.67 | 0.37 | 0.02 | 0.01 | 0 | 4.69 | 1.18 | 0.43 | 0 | 0.09 | 0 | 0 | 90.7 | 43258 | 43257.96 | 43257.86 | 43257.94 | 43258 | 3906 | 567.24 | 8610 | 5431 | 5608 | 4820 | -0.72 | -4.65 | 21.52 | -12.97 | -0.81 | 6.3 | 28.56 | 73.19 | #DIV/0! | #DIV/0! | -82.93 | #DIV/0! | #DIV/0! | 0.32 | 0.347416 | 0.373893 | 0.684945 | 91.801676 | 4.79548 | 1.253736 | 0.014494 | 0.003288 | 0.043246 | 0.169167 | 0.346326 | 0.014526 | 0.004337 | 0.066628 | 0.004204 | 0 | 0.002338 | 0 | 0.000241 | 0.019024 | 0.006656 | 0.002 | 0.002 | 0.000939 | 0 | 0.02 | 0.014911 | 0 | 0.00853 | 0 | 0 | 7 | 11 | 0 | 0 | 10 | 22 | 0 | 6 | 0 | 0
V30579 | 66 | 56 | 10 | 6987 | 6987 | 12343 | 0.33 | 0.76 | 0.34 | 0.02 | 0.01 | 0 | 4.66 | 1.18 | 0.45 | 0 | 0.11 | 0 | 0 | 90.59 | 43343.16 | 43343.12 | 43343.02 | 43343.1 | 43343.17 | 4027 | 580.51 | 9200 | 5930 | 6183 | 5426 | 1.33 | 5.51 | 32.18 | -2.5 | -13.24 | 6.34 | 24.24 | 65.55 | #DIV/0! | #DIV/0! | -59 | #DIV/0! | #DIV/0! | 0.09 | 0.326001 | 0.34271 | 0.87086 | 91.929843 | 4.674711 | 1.136196 | 0.015922 | 0.003699 | 0.022378 | 0.170675 | 0.308657 | 0.026525 | 0.012379 | 0.071996 | 0.004 | 0 | 0.00187 | 0 | 0.00017 | 0.02404 | 0.007533 | 0.002 | 0.002 | 0.001133 | 0 | 0.02 | 0.016105 | 0 | 0.008595 | 0 | 0 | 7 | 0 | 23 | 0 | 10 | 16 | 0 | 0 | 0 | 0
V25515 | 47 | 36.5 | 10.5 | 7018 | 7018 | 12343 | 0.37 | 0.69 | 0.36 | 0.02 | 0.01 | 0 | 4.77 | 1.18 | 0.44 | 0 | 0.09 | 0 | 0 | 90.97 | 42748.39 | 42748.35 | 42748.28 | 42748.32 | 42748.4 | 4195 | 605.69 | 9923 | 5959 | 6169 | 5326 | 0.46 | 3.43 | 26.31 | 0.72 | -23.37 | 29.17 | 17 | 27.53 | #DIV/0! | #DIV/0! | -46.44 | #DIV/0! | #DIV/0! | 0.21 | 0.258426 | 0.368821 | 0.860919 | 91.800823 | 4.801109 | 1.152854 | 0.014695 | 0.003878 | 0.017637 | 0.12624 | 0.328174 | 0.028439 | 0.090049 | 0.070429 | 0.004 | 0 | 0.001625 | 0 | 0.000235 | 0.017174 | 0.007048 | 0.002 | 0.002 | 0.000691 | 0 | 0.02 | 0.015098 | 0 | 0.007636 | 0 | 0 | 9 | 0 | 10.5 | 3 | 0 | 5 | 0 | 7 | 0 | 2
34560 | 52.9 | 42.1 | 10.8 | 6775 | 6775 | 12379 | 1.42 | 0.5 | 0.42 | 0.02 | 0.02 | 0 | 10.64 | 0.65 | 0.67 | 0 | 0 | 0 | 0 | 81.12 | 43809.16 | 43809.12 | 43809.05 | 43809.09 | 43809.17 | 3530 | 519.58 | 8092 | 5639 | 6690 | 6076 | -1.51 | 1 | 2.17 | -1.89 | 23.06 | 7.13 | 24.19 | 43.43 | #DIV/0! | #DIV/0! | #DIV/0! | -201.87 | -34.47 | 0.44 | 0.406 | 1.52 | 0.404 | 84.6 | 11.31 | 0.675 | 0.0198 | 0.0091 | 0.0198 | 0.198 | 0.685 | 0.0387 | 0.0039 | 0.061 | 0.0133 | 0.00024 | 0.0031 | 0.00059 | 0.0001 | 0.001 | 0.0055 | 0.0003 | 0.001 | 0.00082 | 0.0103 | 0.001 | 0.029 | 0.0015 | 0.001 | 0.00065 | 0.0051 | 0 | 0 | 42.1 | 0 | 0 | 0 | 0 | 0 | 0 | 0
V24275 | 47 | 36 | 11 | 7101 | 7101 | 13343 | 0.84 | 0.33 | 0.32 | 0.03 | 0.01 | 0.57 | 3.98 | 4.75 | 1.79 | 5.81 | 0.16 | 0 | 0 | 81.48 | 42570.78 | 42570.74 | 42570.64 | 42570.72 | 42570.79 | 3584 | 521.61 | 8395 | 4739 | 5932 | 5320 | 0.1 | 1.14 | -0.96 | -3.18 | 7.36 | 17.36 | 5.39 | 0.61 | 17.93 | 0.45 | -57.44 | -6456.31 | #DIV/0! | 0.14 | 0.263618 | 0.865983 | 0.30554 | 81.322918 | 3.970749 | 4.690018 | 0.02582 | 0.009766 | 0.470573 | 0.248654 | 1.801691 | 5.77788 | 0.000684 | 0.134877 | 0.015696 | 0 | 0.003514 | 0 | 0.000147 | 0.013723 | 0.011665 | 0.004598 | 0.004836 | 0.00437 | 0 | 0.02 | 0.030682 | 0 | 0.002 | 0 | 0 | 0 | 0 | 0 | 0 | 7 | 5 | 0 | 0 | 18 | 6
V29678 | 25 | 14 | 11 | 6996 | 6996 | 13343 | 0.87 | 0.26 | 0.31 | 0.02 | 0.01 | 0.51 | 3.75 | 4.65 | 1.69 | 5.8 | 0.11 | 0 | 0 | 80.61 | 43223.11 | 43223.07 | 43222.97 | 43223.05 | 43223.11 | 3658 | 521.38 | 8074 | 4613 | 5240 | 4531 | -0.6 | -0.62 | 0.14 | 0.63 | 28.96 | 21.12 | -1.92 | -3.68 | 17.04 | -2.74 | -101.95 | -1730.57 | #DIV/0! | 0.38 | 0.245715 | 0.872027 | 0.189281 | 81.459879 | 3.823457 | 4.745001 | 0.024799 | 0.01174 | 0.425462 | 0.21608 | 1.715264 | 6.042563 | 0.0005 | 0.119521 | 0.018447 | 0 | 0.003065 | 0 | 0.000162 | 0.011671 | 0.009789 | 0.004411 | 0.007863 | 0.004406 | 0 | 0.02 | 0.026897 | 0 | 0.002 | 0 | 0 | 0 | 0 | 6 | 0 | 0 | 0 | 0 | 3 | 0 | 5
V29685 | 62.5 | 51.5 | 11 | 6997 | 6997 | 13343 | 0.86 | 0.31 | 0.34 | 0.03 | 0.01 | 0.51 | 3.74 | 4.65 | 1.7 | 5.8 | 0.12 | 0 | 0 | 80.5 | 43223.6 | 43223.56 | 43223.46 | 43223.54 | 43223.61 | 3601 | 516.49 | 8877 | 4831 | 5842 | 5030 | 1.88 | -0.77 | 1.67 | 4.27 | 37.92 | 29.58 | 8.68 | 16.68 | 21.17 | -0.86 | -71.32 | -2446.35 | #DIV/0! | -0.03 | 0.241623 | 0.838585 | 0.196098 | 81.676256 | 3.726683 | 4.755369 | 0.024512 | 0.011933 | 0.411533 | 0.21461 | 1.697496 | 5.93357 | 0.040902 | 0.120356 | 0.018287 | 0 | 0.003 | 0 | 0.000188 | 0.012524 | 0.009346 | 0.003947 | 0.008546 | 0.00424 | 0 | 0.02 | 0.028397 | 0 | 0.002 | 0 | 0 | 5 | 0 | 17 | 0 | 0 | 0 | 0 | 0 | 23.5 | 6
34872 | 22 | 11 | 11 | 6779 | 6779 | 12379 | 1.51 | 0.41 | 0.52 | 0.02 | 0.02 | 0 | 11.07 | 0.66 | 0.69 | 0 | 0 | 0.01 | 0 | 80.6 | 43857.92 | 43857.88 | 43857.82 | 43857.86 | 43857.93 | 3343 | 502.25 | 7507 | 4727 | 6048 | 4924 | 1.78 | -9.36 | -0.11 | -0.5 | 36.07 | 13.43 | 21.42 | 39.86 | #DIV/0! | #DIV/0! | #DIV/0! | -80.02 | 32.21 | 0.1 | 0.475 | 1.59 | 0.276 | 84.3 | 11.38 | 0.759 | 0.018 | 0.0096 | 0.0262 | 0.171 | 0.724 | 0.129 | 0.003 | 0.0487 | 0.0143 | 0.0002 | 0.0027 | 0.00064 | 0.0001 | 0.001 | 0.0056 | 0.0003 | 0.001 | 0.00089 | 0.0075 | 0.001 | 0.023 | 0.002 | 0.001 | 0.00067 | 0.0044 | 1 | 0 | 10 | 0 | 0 | 0 | 0 | 0 | 0 | 0
V29007 | 30 | 19 | 11 | 6998 | 6998 | 12379 | 1.44 | 0.48 | 0.51 | 0.02 | 0.01 | 0 | 10.82 | 0.63 | 0.67 | 0 | 0.03 | 0 | 0 | 83.98 | 43148.01 | 43147.97 | 43147.91 | 43147.95 | 43148.01 | 3797 | 559.45 | 7536 | 4617 | 5278 | 4715 | -6.37 | -11.22 | 13.28 | 3.41 | 31.55 | 13.24 | 23.47 | 62.88 | #DIV/0! | #DIV/0! | -598.64 | -234.34 | #DIV/0! | 1 | 0.448394 | 1.411963 | 0.335244 | 84.310968 | 11.677466 | 0.710017 | 0.019053 | 0.005317 | 0.026249 | 0.199668 | 0.588138 | 0.034335 | 0.061097 | 0.068307 | 0.010929 | 0 | 0.003076 | 0 | 0.000352 | 0.023758 | 0.006882 | 0.002 | 0.002 | 0.0002 | 0 | 0.02 | 0.027315 | 0 | 0.007272 | 0 | 0 | 5 | 0 | 0 | 0 | 3 | 0 | 0 | 0 | 0 | 11
V23383 | 76 | 65 | 11 | 7179 | 7179 | 12343 | 0.37 | 0.76 | 0.33 | 0.02 | 0.01 | 0 | 4.89 | 1.22 | 0.45 | 0 | 0.1 | 0 | 0 | 93 | 42468.33 | 42468.28 | 42468.18 | 42468.27 | 42468.33 | 3997 | 558.08 | 8935 | 4987 | 6183 | 4959 | 1.36 | 1.77 | 24.59 | 7.34 | -8.53 | 22.63 | 24.06 | 77.84 | #DIV/0! | #DIV/0! | -35.6 | #DIV/0! | #DIV/0! | -0.01 | 0.252658 | 0.3434 | 0.817237 | 91.940523 | 4.769807 | 1.185181 | 0.015417 | 0.002275 | 0.016718 | 0.134821 | 0.334349 | 0.021937 | 0.02535 | 0.060782 | 0.004 | 0 | 0.001741 | 0 | 0.000198 | 0.018809 | 0.006403 | 0.002 | 0.002 | 0.001559 | 0 | 0.02 | 0.015383 | 0 | 0.007452 | 0 | 0 | 9 | 0 | 17 | 0 | 0 | 28 | 0 | 7 | 0 | 4
V24044 | 40 | 29 | 11 | 7198 | 7198 | 12343 | 0.38 | 0.77 | 0.37 | 0.02 | 0.01 | 0 | 4.88 | 1.2 | 0.48 | 0 | 0.11 | 0 | 0 | 93.2 | 42545.45 | 42545.41 | 42545.31 | 42545.39 | 42545.46 | 4245 | 600.85 | 8969 | 5902 | 6317 | 4987 | -0.74 | 2.21 | 17.71 | -2.84 | -3.28 | 30.74 | 32.04 | 73.46 | #DIV/0! | #DIV/0! | -10.22 | #DIV/0! | #DIV/0! | 0.06 | 0.25413 | 0.380463 | 0.78528 | 91.834464 | 4.85017 | 1.161691 | 0.014591 | 0.00277 | 0.014462 | 0.118672 | 0.387547 | 0.019743 | 0.036501 | 0.061395 | 0.004 | 0 | 0.002004 | 0 | 0.00048 | 0.014409 | 0.006822 | 0.002 | 0.002 | 0.001703 | 0 | 0.02 | 0.018956 | 0 | 0.005748 | 0 | 0 | 9 | 6 | 0 | 0 | 0 | 12 | 0 | 0 | 0 | 2
V25198 | 24 | 13 | 11 | 6987 | 6987 | 12343 | 0.37 | 0.75 | 0.34 | 0.02 | 0.01 | 0 | 4.76 | 1.19 | 0.46 | 0 | 0.17 | 0 | 0 | 90.39 | 42706.3 | 42706.26 | 42706.2 | 42706.24 | 42706.31 | 4160 | 589.57 | 9499 | 5640 | 5976 | 5194 | 0.55 | -1.13 | 19.49 | -3.13 | -18.96 | 14.99 | 9.07 | 62.63 | #DIV/0! | #DIV/0! | 28.92 | #DIV/0! | #DIV/0! | 0.16 | 0.29309 | 0.382919 | 0.902153 | 91.671128 | 4.81129 | 1.222082 | 0.016306 | 0.002341 | 0.018065 | 0.122071 | 0.375652 | 0.027369 | 0.015635 | 0.064566 | 0.004 | 0 | 0.001947 | 0 | 0.000196 | 0.016692 | 0.006669 | 0.002 | 0.002 | 0.000409 | 0 | 0.02 | 0.01575 | 0 | 0.00567 | 0 | 0 | 9 | 0 | 0 | 0 | 0 | 0 | 0 | 3 | 0 | 1
V25888 | 70.5 | 59.5 | 11 | 7066 | 7066 | 12343 | 0.34 | 0.73 | 0.35 | 0.02 | 0.01 | 0 | 4.79 | 1.2 | 0.44 | 0 | 0.09 | 0 | 0 | 91.6 | 42783.75 | 42783.71 | 42783.65 | 42783.69 | 42783.76 | 4074 | 599.56 | 9581 | 5399 | 5993 | 5059 | -1.74 | 1.65 | 18.66 | 2.54 | -29.78 | 18.38 | 17.76 | 27.95 | #DIV/0! | #DIV/0! | -101.69 | #DIV/0! | #DIV/0! | 0.51 | 0.286831 | 0.332473 | 0.950571 | 91.532872 | 4.89701 | 1.18696 | 0.014077 | 0.003841 | 0.018127 | 0.183397 | 0.360087 | 0.033403 | 0.038925 | 0.085823 | 0.004 | 0 | 0.001839 | 0 | 0.000176 | 0.015948 | 0.00665 | 0.002 | 0.002 | 0.000745 | 0 | 0.02 | 0.013424 | 0 | 0.008822 | 0 | 0 | 9 | 0 | 15 | 6 | 0 | 24.5 | 0 | 5 | 0 | 0
V29954 | 39 | 28 | 11 | 6985 | 6985 | 12343 | 0.33 | 0.67 | 0.37 | 0.02 | 0.01 | 0 | 4.69 | 1.18 | 0.43 | 0 | 0.08 | 0 | 0 | 90.65 | 43257.93 | 43257.89 | 43257.79 | 43257.87 | 43257.94 | 4017 | 585.23 | 8657 | 5363 | 5567 | 4804 | -0.22 | 5.76 | 21 | -6.91 | -28.36 | 5.21 | 30.69 | 84.62 | #DIV/0! | #DIV/0! | -112.56 | #DIV/0! | #DIV/0! | 0.33 | 0.351662 | 0.353823 | 0.870001 | 91.802013 | 4.771753 | 1.131915 | 0.014454 | 0.002031 | 0.018833 | 0.165135 | 0.348367 | 0.01454 | 0.010107 | 0.066153 | 0.004207 | 0 | 0.002823 | 0 | 0.000234 | 0.016312 | 0.007103 | 0.002 | 0.002 | 0.000795 | 0 | 0.02 | 0.015437 | 0 | 0.008302 | 0 | 0 | 7 | 0 | 0 | 0 | 11 | 4 | 0 | 5 | 0 | 1
V31094 | 38 | 27 | 11 | 6981 | 6981 | 12343 | 0.33 | 0.64 | 0.37 | 0.02 | 0.01 | 0 | 4.69 | 1.25 | 0.43 | 0 | 0.15 | 0 | 0 | 90.49 | 43399.21 | 43399.16 | 43399.06 | 43399.15 | 43399.21 | 3962 | 575.04 | 8911 | 5501 | 5983 | 5124 | -0.01 | -0.61 | 12.71 | 1.81 | -24.32 | 23.78 | 18.66 | 75.67 | #DIV/0! | #DIV/0! | 7.15 | #DIV/0! | #DIV/0! | 0.2 | 0.286066 | 0.325242 | 0.810311 | 91.814181 | 4.767274 | 1.273962 | 0.014292 | 0.002147 | 0.022619 | 0.138666 | 0.381387 | 0.022812 | 0.001301 | 0.061544 | 0.004 | 0 | 0.001672 | 0 | 0.000175 | 0.020053 | 0.006666 | 0.002 | 0.002 | 0.000928 | 0 | 0.02 | 0.013174 | 0 | 0.007529 | 0 | 0 | 7 | 0 | 0 | 4 | 0 | 11 | 0 | 2 | 0 | 3
25092 | 36 | 24.5 | 11.5 | 7005 | 7005 | 13343 | 0.87 | 0.32 | 0.31 | 0.02 | 0.02 | 0.54 | 3.83 | 4.64 | 1.84 | 5.94 | 0.09 | 0 | 0 | 80.28 | 42695.92 | 42695.88 | 42695.81 | 42695.85 | 42695.92 | 3674 | 560.92 | 7640 | 5279 | 6213 | 5561 | -0.45 | -2.53 | 3.18 | -1.57 | 17.01 | 17.25 | 4.84 | 24.15 | 21.04 | 2.94 | -127.89 | -5810.51 | #DIV/0! | 0.11 | 0.259434 | 0.891387 | 0.26987 | 81.243401 | 3.899285 | 4.821986 | 0.023452 | 0.012501 | 0.431082 | 0.219224 | 1.806932 | 5.840714 | 0.024705 | 0.138435 | 0.017297 | 0 | 0.003176 | 0 | 0.000215 | 0.02023 | 0.011899 | 0.004096 | 0.003848 | 0.003845 | 0 | 0.02 | 0.030986 | 0 | 0.002 | 0 | 0 | 1 | 0 | 11.5 | 0 | 0 | 9 | 0 | 0 | 0 | 3
V24763 | 50 | 38.5 | 11.5 | 7035 | 7035 | 12343 | 0.37 | 0.68 | 0.36 | 0.02 | 0.01 | 0 | 4.79 | 1.18 | 0.43 | 0 | 0.15 | 0 | 0 | 91.14 | 42650.5 | 42650.46 | 42650.36 | 42650.44 | 42650.52 | 4167 | 582.47 | 10168 | 5879 | 7109 | 4943 | -1.95 | -4.84 | 20.46 | -4.31 | -28.01 | 22.75 | 17.63 | 41.36 | #DIV/0! | #DIV/0! | 24.24 | #DIV/0! | #DIV/0! | 0.4 | 0.276889 | 0.386751 | 0.879123 | 91.576522 | 4.922603 | 1.253236 | 0.015377 | 0.004359 | 0.019603 | 0.116708 | 0.345244 | 0.025097 | 0.037834 | 0.061537 | 0.004 | 0 | 0.002056 | 0 | 0.000234 | 0.01786 | 0.006509 | 0.002 | 0.002 | 0.00185 | 0 | 0.02 | 0.016351 | 0 | 0.006257 | 0 | 0 | 9 | 0 | 10 | 0 | 0 | 13 | 0 | 5 | 0 | 1.5
V29752 | 116 | 104 | 12 | 6997 | 6997 | 13343 | 0.8 | 0.32 | 0.37 | 0.02 | 0.01 | 0.49 | 3.75 | 4.65 | 1.7 | 5.8 | 0.12 | 0 | 0 | 80.57 | 43234.47 | 43234.43 | 43234.33 | 43234.41 | 43234.48 | 3963 | 559.19 | 8598 | 5158 | 5740 | 4722 | 2.04 | 2.14 | 4.78 | -3.62 | 29.12 | 27.27 | 2.93 | 4.22 | 10.78 | 2.8 | -86.25 | -1131.02 | #DIV/0! | -0.35 | 0.27285 | 0.841863 | 0.232581 | 81.998741 | 3.721319 | 4.613451 | 0.024471 | 0.008666 | 0.443635 | 0.218789 | 1.639472 | 5.717817 | 0.03367 | 0.119346 | 0.016362 | 0 | 0.003049 | 0 | 0.000223 | 0.017607 | 0.009179 | 0.004451 | 0.009353 | 0.004458 | 0 | 0.02 | 0.026648 | 0 | 0.002 | 0 | 0 | 12 | 0 | 23 | 0 | 27 | 0 | 0 | 0 | 36 | 6
V30622 | 64.5 | 52.5 | 12 | 7005 | 7005 | 13343 | 0.85 | 0.32 | 0.37 | 0.03 | 0.01 | 0.54 | 3.75 | 4.7 | 1.64 | 5.88 | 0.04 | 0 | 0 | 80.58 | 43348.87 | 43348.83 | 43348.73 | 43348.81 | 43348.88 | 3725 | 517.58 | 8478 | 5176 | 5984 | 5115 | 0.81 | 1 | 2.9 | 2.31 | 29.54 | 24.48 | 3.55 | 16.19 | 15.51 | 0.79 | -394.62 | -1226.06 | #DIV/0! | -0.05 | 0.279679 | 0.839932 | 0.228494 | 81.678051 | 3.768997 | 4.718599 | 0.025016 | 0.01071 | 0.458027 | 0.22316 | 1.612669 | 5.909746 | 0.017742 | 0.121612 | 0.01628 | 0 | 0.002804 | 0 | 0.000148 | 0.011691 | 0.00949 | 0.004793 | 0.009255 | 0.004472 | 0 | 0.02 | 0.02663 | 0 | 0.002 | 0 | 0 | 7 | 0 | 16.5 | 0 | 11 | 0 | 0 | 12 | 0 | 6
V30937 | 41 | 29 | 12 | 7002 | 7002 | 13343 | 0.84 | 0.31 | 0.38 | 0.03 | 0.01 | 0.54 | 3.72 | 4.67 | 1.69 | 5.79 | 0.12 | 0 | 0 | 80.56 | 43383.53 | 43383.49 | 43383.39 | 43383.47 | 43383.54 | 3514 | 498.93 | 8308 | 4440 | 5607 | 4899 | 0.2 | -0.24 | 0.32 | 1.97 | 34.82 | 31.44 | 7.67 | 44.03 | 24.39 | -1.53 | -112.32 | -1182.83 | -2662.39 | 0.14 | 0.261273 | 0.836687 | 0.203434 | 81.541114 | 3.768077 | 4.747679 | 0.02392 | 0.007372 | 0.41091 | 0.252107 | 1.711209 | 5.955872 | 0.050774 | 0.122849 | 0.016672 | 0 | 0.002913 | 0 | 0.000158 | 0.010309 | 0.010669 | 0.00541 | 0.009553 | 0.004362 | 0 | 0.02 | 0.024677 | 0 | 0.002 | 0 | 0 | 5 | 0 | 14 | 0 | 0 | 0 | 0 | 4 | 0 | 6
V31801 | 75 | 63 | 12 | 7020 | 7020 | 13343 | 0.89 | 0.28 | 0.3 | 0.03 | 0.01 | 0.6 | 3.93 | 4.69 | 1.71 | 5.87 | 0.11 | 0 | 0 | 80.48 | 43489.34 | 43489.3 | 43489.23 | 43489.27 | 43489.35 | 3942 | 545.76 | 9026 | 5791 | 6412 | 5456 | 4.41 | 3.62 | 5.51 | 4.89 | 29.09 | 19.66 | 0 | 16.67 | 16.99 | 1.68 | -100.97 | -3240.91 | #DIV/0! | -0.58 | 0.246199 | 0.86054 | 0.200891 | 81.842459 | 3.802208 | 4.574407 | 0.026903 | 0.00992 | 0.502045 | 0.219164 | 1.630535 | 5.836187 | 0.001498 | 0.130438 | 0.016419 | 0 | 0.003039 | 0 | 0.000159 | 0.013756 | 0.01115 | 0.005829 | 0.007719 | 0.004743 | 0 | 0.02 | 0.031792 | 0 | 0.002 | 0 | 0 | 5 | 0 | 0 | 0 | 22 | 0 | 12 | 0 | 18 | 6
28598 | 128 | 116 | 12 | 7003 | 7003 | 12379 | 1.47 | 0.44 | 0.54 | 0.02 | 0.01 | 0 | 10.71 | 0.65 | 0.67 | 0 | 0 | 0 | 0 | 84.16 | 43110.51 | 43110.47 | 43110.41 | 43110.45 | 43110.51 | 3654 | 527.27 | 6818 | 4679 | 5351 | 4860 | -5.16 | -9.58 | -2.8 | -2.15 | 20.08 | 11.04 | 11.81 | 43.97 | #DIV/0! | #DIV/0! | #DIV/0! | -212.27 | -2955.29 | 1.21 | 0.484038 | 1.518001 | 0.3581 | 84.256949 | 11.411658 | 0.718377 | 0.020907 | 0.008398 | 0.025431 | 0.197789 | 0.702484 | 0.037014 | 0.090485 | 0.068763 | 0.012764 | 0 | 0.004108 | 0 | 0.000419 | 0.026174 | 0.00681 | 0.002 | 0.002 | 0.000401 | 0 | 0.02 | 0.020059 | 0 | 0.006872 | 0 | 0 | 1 | 0 | 100 | 0 | 12 | 0 | 0 | 0 | 0 | 3
29270 | 78 | 66 | 12 | 6970 | 6970 | 12379 | 1.28 | 0.63 | 0.56 | 0.02 | 0.01 | 0.02 | 10.77 | 0.62 | 0.67 | 0 | 0.03 | 0 | 0 | 83.59 | 43175.16 | 43175.12 | 43175.07 | 43175.11 | 43175.16 | 3537 | 528.07 | 6793 | 4258 | 5099 | 4513 | -5.06 | 3.75 | 15.77 | -11.58 | 30.74 | 29.28 | 10.39 | 16.24 | -36.57 | #DIV/0! | -679.04 | -42.69 | #DIV/0! | 0.77 | 0.403446 | 1.451634 | 0.445355 | 84.449749 | 11.524406 | 0.61062 | 0.022527 | 0.012746 | 0.031301 | 0.218232 | 0.571269 | 0.031801 | 0.063029 | 0.065176 | 0.005241 | 0 | 0.003946 | 0 | 0.000192 | 0.02491 | 0.006915 | 0.002 | 0.002 | 0.000357 | 0 | 0.02 | 0.025467 | 0 | 0.00768 | 0 | 0 | 1 | 0 | 45 | 0 | 12 | 0 | 0 | 0 | 0 | 8
29739 | 90 | 78 | 12 | 7026 | 7026 | 12379 | 1.45 | 0.48 | 0.5 | 0.02 | 0.01 | 0 | 10.86 | 0.67 | 0.67 | 0.03 | 0.04 | 0 | 0 | 84.26 | 43229.47 | 43229.43 | 43229.34 | 43229.42 | 43229.48 | 3113 | 464.28 | 6938 | 3839 | 5138 | 4464 | -2.03 | 6.96 | 13.3 | 4.91 | 35.37 | 12.87 | 12.73 | 29.02 | #DIV/0! | 35.05 | -393.28 | -233.43 | #DIV/0! | 0.1 | 0.440077 | 1.396638 | 0.314804 | 85.025357 | 11.187842 | 0.631612 | 0.020035 | 0.00894 | 0.023612 | 0.177276 | 0.584983 | 0.022186 | 0.003565 | 0.055215 | 0.010571 | 0 | 0.00292 | 0 | 0.00032 | 0.031643 | 0.006539 | 0.002 | 0.002 | 0.0002 | 0 | 0.02 | 0.023378 | 0 | 0.008287 | 0 | 0 | 1 | 0 | 56 | 0 | 0 | 0 | 0 | 12 | 0 | 9
V30224 | 65 | 53 | 12 | 7053 | 7053 | 12379 | 1.48 | 0.51 | 0.53 | 0.02 | 0.01 | 0 | 11.66 | 0.63 | 0.64 | 0 | 0.04 | 0 | 0 | 83.86 | 43284.65 | 43284.61 | 43284.51 | 43284.59 | 43284.66 | 3942 | 585.56 | 8925 | 5496 | 5760 | 5013 | 3.84 | 3.49 | 8.48 | -0.83 | 8.31 | 13.1 | -3.58 | 6.33 | #DIV/0! | #DIV/0! | -975.85 | -145.61 | -341.5 | 0.01 | 0.460574 | 1.501065 | 0.471194 | 84.368314 | 11.28183 | 0.61488 | 0.021173 | 0.00926 | 0.029849 | 0.442361 | 0.586499 | 0.040754 | 0.012269 | 0.060718 | 0.007905 | 0 | 0.004738 | 0 | 0.000187 | 0.024408 | 0.006958 | 0.002 | 0.002 | 0.000305 | 0 | 0.02 | 0.023103 | 0 | 0.007657 | 0 | 0 | 12 | 0 | 13 | 0 | 0 | 0 | 0 | 25 | 0 | 3
V23377 | 75 | 63 | 12 | 7215 | 7215 | 12343 | 0.38 | 0.77 | 0.33 | 0.02 | 0.01 | 0 | 4.92 | 1.23 | 0.45 | 0 | 0.1 | 0 | 0 | 93.46 | 42467.91 | 42467.87 | 42467.77 | 42467.85 | 42467.92 | 4267 | 597.79 | 8860 | 5897 | 6470 | 5236 | 0.59 | 6.06 | 28.23 | -3.87 | -8.81 | 23.99 | 25.89 | 88.58 | #DIV/0! | #DIV/0! | -17.33 | #DIV/0! | #DIV/0! | 0 | 0.247854 | 0.384835 | 0.819563 | 91.933167 | 4.813347 | 1.13293 | 0.01549 | 0.001302 | 0.016617 | 0.113423 | 0.318428 | 0.024018 | 0.043909 | 0.060373 | 0.004 | 0 | 0.001892 | 0 | 0.00018 | 0.013086 | 0.006439 | 0.002 | 0.002 | 0.001467 | 0 | 0.02 | 0.015889 | 0 | 0.00779 | 0 | 0 | 9 | 0 | 12 | 4 | 0 | 29 | 0 | 8 | 0 | 1
V23379 | 55 | 43 | 12 | 7169 | 7169 | 12343 | 0.38 | 0.76 | 0.33 | 0.02 | 0.01 | 0 | 4.9 | 1.22 | 0.45 | 0 | 0.09 | 0 | 0 | 92.85 | 42468.05 | 42468.01 | 42467.91 | 42467.99 | 42468.06 | 3930 | 554.54 | 8390 | 5227 | 5686 | 5030 | 0.46 | 4.15 | 22.65 | 4.91 | -5.65 | 19.36 | 29.83 | 84.26 | #DIV/0! | #DIV/0! | -66.14 | #DIV/0! | #DIV/0! | 0.07 | 0.262282 | 0.354269 | 0.798052 | 91.853475 | 4.826551 | 1.159884 | 0.014519 | 0.001706 | 0.017935 | 0.151214 | 0.344083 | 0.022177 | 0.055788 | 0.062773 | 0.004 | 0 | 0.001907 | 0 | 0.000191 | 0.014129 | 0.006733 | 0.002 | 0.002 | 0.001325 | 0 | 0.02 | 0.015701 | 0 | 0.007306 | 0 | 0 | 9 | 0 | 10 | 0 | 0 | 15 | 0 | 6 | 0 | 3
V27104 | 61 | 49 | 12 | 6982 | 6982 | 12343 | 0.33 | 0.73 | 0.34 | 0.02 | 0.01 | 0 | 4.67 | 1.16 | 0.4 | 0 | 0.09 | 0 | 0 | 90.63 | 42917.1 | 42917.06 | 42916.95 | 42917.04 | 42917.11 | 4290 | 606.53 | 10342 | 5880 | 6346 | 4870 | 1.39 | 4.26 | 21.24 | -3.79 | -7.01 | 15.07 | 19.3 | 53.65 | #DIV/0! | #DIV/0! | -49.51 | #DIV/0! | #DIV/0! | 0.07 | 0.296803 | 0.348782 | 0.790867 | 92.063873 | 4.677021 | 1.13347 | 0.014361 | 0.003054 | 0.014479 | 0.133832 | 0.321495 | 0.024813 | 0.042106 | 0.060754 | 0.004 | 0 | 0.002231 | 0 | 0.000185 | 0.013917 | 0.006581 | 0.002 | 0.002 | 0.000618 | 0 | 0.02 | 0.014938 | 0 | 0.007819 | 0 | 0 | 9 | 0 | 16 | 6 | 18 | 0 | 0 | 0 | 0 | 0
V30520 | 84 | 72 | 12 | 6992 | 6992 | 12343 | 0.33 | 0.67 | 0.31 | 0.02 | 0.01 | 0 | 4.69 | 1.19 | 0.47 | 0 | 0.04 | 0 | 0 | 90.79 | 43336.52 | 43336.48 | 43336.37 | 43336.45 | 43336.53 | 4147 | 589.98 | 9386 | 5841 | 6216 | 5167 | 4.28 | 2.38 | 24.6 | 4.71 | -19.5 | 12.37 | 31.63 | 84.94 | #DIV/0! | #DIV/0! | -317.12 | #DIV/0! | #DIV/0! | 0.04 | 0.27444 | 0.315111 | 0.816676 | 92.110773 | 4.554322 | 1.178459 | 0.014753 | 0.00225 | 0.016413 | 0.165546 | 0.363041 | 0.013131 | 0.02932 | 0.062871 | 0.004 | 0 | 0.001706 | 0 | 0.000306 | 0.021654 | 0.006639 | 0.002 | 0.002 | 0.000858 | 0 | 0.02 | 0.01572 | 0 | 0.008013 | 0 | 0 | 7 | 0 | 36 | 5 | 0 | 22 | 0 | 0 | 0 | 2
V34056 | 34.7 | 22.7 | 12 | 7002 | 7002 | 13343 | 0.84 | 0.31 | 0.35 | 0.03 | 0.01 | 0.49 | 3.88 | 4.76 | 1.66 | 5.78 | 0.02 | 0 | 0 | 80.54 | 43755.01 | 43754.97 | 43754.86 | 43754.95 | 43755.01 | 3830 | 549.73 | 9473 | 4916 | 5973 | 5018 | 0.95 | 1.05 | 5.81 | 7.45 | 35.51 | 27.13 | -0.19 | 33.66 | 17.46 | -2.32 | -898.32 | -1865.72 | #DIV/0! | -0.01 | 0.258527 | 0.789318 | 0.200852 | 81.637611 | 3.8933 | 4.773924 | 0.026169 | 0.008585 | 0.406922 | 0.2036 | 1.589382 | 5.989645 | 0.0005 | 0.122992 | 0.019792 | 0 | 0.00301 | 0 | 0.000165 | 0.005242 | 0.011587 | 0.002932 | 0.007195 | 0.003578 | 0 | 0.02 | 0.023172 | 0 | 0.002 | 0 | 0 | 12 | 0 | 0 | 0 | 0 | 0 | 0 | 0 | 0 | 10.7
V34331 | 51.2 | 39.2 | 12 | 6975 | 6975 | 12343 | 0.33 | 0.76 | 0.34 | 0.02 | 0.01 | 0 | 4.69 | 1.18 | 0.4 | 0 | 0.07 | 0 | 0 | 90.48 | 43784.19 | 43784.14 | 43784.08 | 43784.12 | 43784.19 | 4024 | 565.18 | 9373 | 5802 | 6062 | 5363 | 0.16 | 5.09 | 17.45 | -3.03 | -16.44 | 11.83 | 33.12 | 67.52 | #DIV/0! | #DIV/0! | -86.7 | #DIV/0! | #DIV/0! | 0.18 | 0.309 | 0.341 | 0.896 | 91.9 | 4.76 | 1.14 | 0.0144 | 0.0037 | 0.0314 | 0.138 | 0.337 | 0.0279 | 0.00025 | 0.063 | 0.0054 | 0.0002 | 0.0017 | 0.00031 | 0.0001 | 0.005 | 0.0049 | 0.0003 | 0.002 | 0.00087 | 0.0042 | 0.001 | 0.0181 | 0.00031 | 0.001 | 0.0002 | 0.002 | 7 | 0 | 0 | 2 | 10.3 | 12 | 0 | 6 | 0 | 1.9
27323 | 73 | 60 | 13 | 6974 | 6974 | 13343 | 0.86 | 0.34 | 0.32 | 0.03 | 0.01 | 0.55 | 3.93 | 4.6 | 1.7 | 5.72 | 0 | 0 | 0 | 80.22 | 42962.58 | 42962.53 | 42962.43 | 42962.52 | 42962.58 | 3361 | 477.28 | 7600 | 4739 | 5896 | 4966 | 5.19 | 1.47 | 0.97 | 5.3 | 28.96 | 34.77 | 6.65 | 4.3 | 20.38 | -0.88 | #DIV/0! | -189.06 | #DIV/0! | -0.18 | 0.2156 | 0.824418 | 0.243886 | 81.776114 | 3.78917 | 4.608878 | 0.024089 | 0.010945 | 0.444485 | 0.225544 | 1.708748 | 5.876003 | 0.0217 | 0.124929 | 0.01202 | 0 | 0.002366 | 0 | 0.000221 | 0.014391 | 0.011497 | 0.005 | 0.010494 | 0.004103 | 0 | 0.02 | 0.023396 | 0 | 0.002 | 0 | 0 | 1 | 0 | 0 | 0 | 13 | 0 | 0 | 8 | 31 | 7
V29374 | 57 | 44 | 13 | 6997 | 6997 | 13343 | 0.78 | 0.31 | 0.37 | 0.02 | 0.01 | 0.44 | 3.76 | 4.83 | 1.78 | 5.62 | 0.11 | 0 | 0 | 80.56 | 43186.1 | 43186.06 | 43185.96 | 43186.04 | 43186.11 | 3848 | 547.14 | 8766 | 5227 | 5695 | 4668 | 1.41 | 1.19 | 2.29 | -7.4 | 16.17 | 24.03 | 4.09 | 5.78 | 5.93 | -3.05 | -81.26 | -1183.74 | #DIV/0! | 0.4 | 0.282057 | 0.851542 | 0.260294 | 81.382973 | 3.761877 | 4.83718 | 0.023672 | 0.012684 | 0.41753 | 0.206306 | 1.766637 | 5.874036 | 0.103099 | 0.115139 | 0.016604 | 0 | 0.003306 | 0 | 0.000174 | 0.010334 | 0.009032 | 0.00473 | 0.007304 | 0.0041 | 0 | 0.02 | 0.027389 | 0 | 0.002 | 0 | 0 | 5 | 0 | 0 | 0 | 0 | 0 | 0 | 0 | 33 | 6
V29376 | 58 | 45 | 13 | 6997 | 6997 | 13343 | 0.78 | 0.31 | 0.37 | 0.02 | 0.01 | 0.44 | 3.76 | 4.83 | 1.78 | 5.62 | 0.11 | 0 | 0 | 80.56 | 43186.25 | 43186.21 | 43186.1 | 43186.18 | 43186.25 | 2951 | 419.53 | 8931 | 3799 | 6206 | 5314 | -0.01 | 1.26 | 3.34 | -9.52 | 14.95 | 22.45 | 2.44 | 10.56 | 6.12 | -2.89 | -100.21 | -1377.8 | #DIV/0! | 0.39 | 0.287915 | 0.868368 | 0.264077 | 81.3915 | 3.816094 | 4.833936 | 0.024078 | 0.01204 | 0.416689 | 0.227874 | 1.747632 | 5.864648 | 0.02045 | 0.117731 | 0.019114 | 0 | 0.003498 | 0 | 0.000155 | 0.00867 | 0.009363 | 0.00446 | 0.00725 | 0.004098 | 0 | 0.02 | 0.028361 | 0 | 0.002 | 0 | 0 | 5 | 0 | 27 | 0 | 0 | 0 | 0 | 0 | 0 | 13
V29540 | 52 | 39 | 13 | 6951 | 6951 | 13343 | 0.75 | 0.32 | 0.33 | 0.02 | 0.01 | 0.42 | 3.72 | 4.63 | 1.7 | 5.8 | 0.1 | 0 | 0 | 80.13 | 43206.82 | 43206.78 | 43206.68 | 43206.76 | 43206.83 | 3767 | 523.41 | 8559 | 4859 | 5706 | 5134 | 0.76 | 0.96 | 3.23 | -12.37 | 21.61 | 22.24 | 2.3 | -12.38 | 17.69 | -0.15 | -201.68 | -2184.06 | -2881.04 | 0.32 | 0.265694 | 0.855441 | 0.255805 | 81.552298 | 3.765674 | 4.680466 | 0.024474 | 0.014523 | 0.355674 | 0.29673 | 1.680989 | 5.935714 | 0.091477 | 0.115945 | 0.018237 | 0 | 0.004317 | 0 | 0.000192 | 0.011221 | 0.009606 | 0.003665 | 0.008946 | 0.004283 | 0 | 0.02 | 0.026632 | 0 | 0.002 | 0 | 0 | 5 | 0 | 0 | 0 | 13 | 0 | 0 | 7 | 8 | 6
V22886 | 37 | 24 | 13 | 6988 | 6988 | 12343 | 0.36 | 0.92 | 0.34 | 0.02 | 0.01 | 0 | 4.74 | 1.18 | 0.47 | 0 | 0.16 | 0 | 0 | 90.26 | 42411.97 | 42411.93 | 42411.87 | 42411.91 | 42411.98 | 3778 | 552.1 | 8162 | 4739 | 5409 | 4586 | -0.52 | 0.67 | 20.55 | 1.01 | 12.09 | 18.81 | 15.33 | 65.77 | #DIV/0! | #DIV/0! | 1.58 | #DIV/0! | #DIV/0! | 0.18 | 0.279059 | 0.36663 | 0.819663 | 91.506987 | 4.838321 | 1.195142 | 0.01499 | 0.002039 | 0.016814 | 0.15827 | 0.381148 | 0.023774 | 0.252136 | 0.062726 | 0.004 | 0 | 0.002379 | 0 | 0.000194 | 0.01827 | 0.006456 | 0.002 | 0.002 | 0.001611 | 0 | 0.02 | 0.016723 | 0 | 0.008666 | 0 | 0 | 0 | 0 | 8 | 2 | 5 | 9 | 0 | 0 | 0 | 0
V23605 | 53 | 40 | 13 | 7213 | 7213 | 12343 | 0.38 | 0.63 | 0.36 | 0.02 | 0.02 | 0 | 4.93 | 1.23 | 0.42 | 0 | 0.01 | 0 | 0 | 93.63 | 42494.23 | 42494.19 | 42494.09 | 42494.17 | 42494.24 | 3678 | 520.3 | 9325 | 4320 | 5825 | 4963 | 1.41 | 3.66 | 12 | 9.08 | -36.9 | 22.8 | 33.06 | 69.47 | -945.12 | -5447.8 | -977.2 | -225.64 | #DIV/0! | 0.36 | 0.274622 | 0.3403 | 0.843542 | 91.795494 | 4.784129 | 1.166811 | 0.015649 | 0.004676 | 0.016047 | 0.109161 | 0.365475 | 0.023851 | 0.124063 | 0.056535 | 0.004 | 0 | 0.001819 | 0 | 0.000244 | 0.017199 | 0.006455 | 0.002 | 0.002 | 0.002061 | 0 | 0.02 | 0.015218 | 0 | 0.008652 | 0 | 0 | 9 | 0 | 14 | 2 | 0 | 11 | 0 | 0 | 0 | 4
V25448 | 58 | 45 | 13 | 6991 | 6991 | 12343 | 0.36 | 0.75 | 0.34 | 0.02 | 0.02 | 0 | 4.74 | 1.18 | 0.47 | 0 | 0.02 | 0 | 0 | 90.6 | 42741.29 | 42741.25 | 42741.18 | 42741.23 | 42741.3 | 4039 | 574.62 | 10163 | 5977 | 6521 | 5195 | -0.81 | 7.73 | 30.91 | 1.58 | -4.61 | 11.93 | 37.12 | 83.37 | #DIV/0! | #DIV/0! | -726.67 | #DIV/0! | #DIV/0! | 0.13 | 0.302836 | 0.364193 | 0.797232 | 91.857643 | 4.847617 | 1.108708 | 0.015258 | 0.002755 | 0.01626 | 0.147809 | 0.330967 | 0.024694 | 0.037945 | 0.068398 | 0.004126 | 0 | 0.002158 | 0 | 0.000258 | 0.016392 | 0.006874 | 0.002 | 0.002 | 0.000847 | 0 | 0.02 | 0.014656 | 0 | 0.008376 | 0 | 0 | 9 | 0 | 6 | 0 | 0 | 10 | 0 | 7 | 0 | 13
V26296 | 50 | 37 | 13 | 6982 | 6982 | 12343 | 0.34 | 0.72 | 0.33 | 0.02 | 0.01 | 0 | 4.74 | 1.18 | 0.42 | 0 | 0.04 | 0 | 0 | 90.59 | 42825.36 | 42825.31 | 42825.22 | 42825.3 | 42825.37 | 4151 | 592.66 | 9679 | 5339 | 5930 | 4623 | 0.45 | 5.3 | 13.56 | 0.78 | -25.43 | 15.6 | 24.05 | 75.07 | #DIV/0! | #DIV/0! | -276.37 | #DIV/0! | #DIV/0! | 0.31 | 0.285878 | 0.33835 | 0.918793 | 91.799736 | 4.796285 | 1.135525 | 0.013257 | 0.001425 | 0.020295 | 0.134764 | 0.371411 | 0.010318 | 0.033749 | 0.061553 | 0.004 | 0 | 0.001986 | 0 | 0.000138 | 0.014503 | 0.007499 | 0.002 | 0.002 | 0.000507 | 0 | 0.02 | 0.017942 | 0 | 0.008083 | 0 | 0 | 9 | 0 | 0 | 6 | 11 | 7 | 0 | 0 | 0 | 4
V26540 | 63 | 50 | 13 | 6970 | 6970 | 12343 | 0.34 | 0.62 | 0.34 | 0.02 | 0.01 | 0 | 4.74 | 1.18 | 0.39 | 0 | 0.03 | 0 | 0 | 90.55 | 42853.13 | 42853.09 | 42852.99 | 42853.08 | 42853.14 | 3659 | 489.76 | 9731 | 4440 | 5881 | 4791 | 1.77 | 4.25 | 5.96 | 0.29 | -34.89 | 20.75 | 11.57 | 56.59 | #DIV/0! | #DIV/0! | -415.32 | #DIV/0! | #DIV/0! | 0.39 | 0.274128 | 0.340867 | 0.856566 | 91.834038 | 4.739438 | 1.150129 | 0.014896 | 0.002692 | 0.018197 | 0.147867 | 0.37777 | 0.031806 | 0.075333 | 0.062414 | 0.004 | 0 | 0.001873 | 0 | 0.000248 | 0.01355 | 0.00661 | 0.002 | 0.002 | 0.000615 | 0 | 0.02 | 0.015627 | 0 | 0.007335 | 0 | 0 | 9 | 0 | 16 | 8 | 0 | 13 | 0 | 0 | 0 | 4
V28514 | 59 | 46 | 13 | 7013 | 7013 | 12343 | 0.36 | 0.77 | 0.35 | 0.01 | 0.01 | 0 | 4.61 | 1.18 | 0.46 | 0 | 0.08 | 0 | 0 | 90.99 | 43102.79 | 43102.75 | 43102.69 | 43102.73 | 43102.8 | 3631 | 521.84 | 8587 | 4379 | 5714 | 4783 | -2.09 | 6.8 | 29.37 | 7.65 | 0.38 | 9.66 | 0.3 | 66.05 | #DIV/0! | #DIV/0! | -93.32 | #DIV/0! | #DIV/0! | 0.19 | 0.317139 | 0.33634 | 0.778034 | 91.904081 | 4.760743 | 1.115854 | 0.01502 | 0.003345 | 0.016521 | 0.151609 | 0.326617 | 0.024214 | 0.103044 | 0.06869 | 0.004 | 0 | 0.001999 | 0 | 0.000258 | 0.019392 | 0.006068 | 0.002 | 0.002 | 0.000786 | 0 | 0.02 | 0.013403 | 0 | 0.008846 | 0 | 0 | 7 | 0 | 15 | 1 | 0 | 13 | 0 | 8 | 0 | 2
V29397 | 41 | 28 | 13 | 6951 | 6951 | 12343 | 0.32 | 0.74 | 0.32 | 0.02 | 0.01 | 0 | 4.7 | 1.19 | 0.42 | 0 | 0.14 | 0 | 0 | 90.09 | 43187.9 | 43187.86 | 43187.76 | 43187.85 | 43187.92 | 4073 | 611.56 | 9148 | 5471 | 6259 | 4655 | 0.96 | 8.31 | 29.93 | -11.36 | -37.95 | -10.82 | 14.83 | 26.89 | #DIV/0! | #DIV/0! | -19.41 | #DIV/0! | #DIV/0! | 0.38 | 0.356478 | 0.366431 | 1.042875 | 91.63951 | 4.748398 | 1.111908 | 0.014862 | 0.004349 | 0.014885 | 0.172001 | 0.30273 | 0.007 | 0.078636 | 0.059817 | 0.004 | 0 | 0.003355 | 0 | 0.00033 | 0.018859 | 0.0067 | 0.002 | 0.002 | 0.000732 | 0 | 0.02 | 0.013363 | 0 | 0.008781 | 0 | 0 | 5 | 0 | 0 | 0 | 13 | 0 | 0 | 10 | 0 | 0
V29956 | 55 | 42 | 13 | 6985 | 6985 | 12343 | 0.33 | 0.67 | 0.37 | 0.02 | 0.01 | 0 | 4.69 | 1.18 | 0.43 | 0 | 0.08 | 0 | 0 | 90.65 | 43258.06 | 43258.02 | 43257.92 | 43258.01 | 43258.07 | 3839 | 567.56 | 8687 | 5097 | 5521 | 4731 | -1.89 | -5.98 | 22.09 | -14.04 | -30.63 | 6.88 | 25.16 | 79.5 | #DIV/0! | #DIV/0! | -104.87 | #DIV/0! | #DIV/0! | 0.59 | 0.345406 | 0.377412 | 0.886018 | 91.559534 | 4.851011 | 1.271885 | 0.015528 | 0.00267 | 0.018422 | 0.165025 | 0.343582 | 0.012921 | 0.007736 | 0.060543 | 0.004961 | 0 | 0.002923 | 0 | 0.00019 | 0.01963 | 0.006748 | 0.002 | 0.002 | 0.000919 | 0 | 0.02 | 0.014212 | 0 | 0.008725 | 0 | 0 | 7 | 0 | 0 | 0 | 10 | 13 | 0 | 12 | 0 | 0
V30521 | 65 | 52 | 13 | 6980 | 6980 | 12343 | 0.33 | 0.61 | 0.33 | 0.02 | 0.02 | 0 | 4.69 | 1.18 | 0.43 | 0 | 0 | 0 | 0 | 90.74 | 43336.6 | 43336.56 | 43336.45 | 43336.53 | 43336.61 | 4205 | 602.18 | 9949 | 6349 | 7190 | 5928 | 2.06 | 7.21 | 19.04 | 3.78 | -36.48 | 21.02 | 41.87 | 88.26 | #DIV/0! | #DIV/0! | #DIV/0! | #DIV/0! | #DIV/0! | 0.22 | 0.263237 | 0.318799 | 0.849061 | 92.061213 | 4.670254 | 1.116755 | 0.013381 | 0.002045 | 0.017207 | 0.146836 | 0.354094 | 0.009869 | 0.039258 | 0.059223 | 0.004 | 0 | 0.001543 | 0 | 0.000158 | 0.018855 | 0.006491 | 0.002 | 0.002 | 0.000774 | 0 | 0.02 | 0.015389 | 0 | 0.007558 | 0 | 0 | 7 | 0 | 23 | 6 | 13 | 0 | 0 | 0 | 0 | 3
24992 | 58 | 44 | 14 | 7070 | 7070 | 13343 | 0.88 | 0.32 | 0.36 | 0.03 | 0.02 | 0.57 | 3.84 | 4.55 | 1.7 | 5.85 | 0.15 | 0 | 0 | 81.35 | 42683.14 | 42683.1 | 42683.04 | 42683.08 | 42683.14 | 3647 | 521.67 | 7525 | 5473 | 5792 | 4913 | -1.11 | -2.62 | -1.17 | 3.03 | 26.54 | 32 | 1.76 | 39.91 | 32.17 | 0.61 | -50.64 | -3496.27 | #DIV/0! | 0.13 | 0.244682 | 0.858122 | 0.239076 | 81.560446 | 3.89292 | 4.685188 | 0.026567 | 0.009111 | 0.391415 | 0.23012 | 1.725818 | 5.836997 | 0.063658 | 0.125161 | 0.013734 | 0 | 0.00289 | 0 | 0.000168 | 0.014076 | 0.011521 | 0.004192 | 0.004032 | 0.004062 | 0 | 0.02 | 0.034045 | 0 | 0.002 | 0 | 0 | 1 | 0 | 0 | 0 | 8 | 12 | 0 | 3 | 14 | 6
V23045 | 136 | 122 | 14 | 6913 | 6913 | 13343 | 0.7 | 0.33 | 0.39 | 0.02 | 0.01 | 0.36 | 3.75 | 4.59 | 1.69 | 5.7 | 0.05 | 0 | 0 | 79.81 | 42430.32 | 42430.28 | 42430.21 | 42430.25 | 42430.33 | 3854 | 536.54 | 9519 | 5818 | 6809 | 5262 | -4.79 | 3.65 | 4.72 | -20.05 | 39.34 | 29.3 | -1.45 | 4.02 | 29.36 | 6.43 | -227.9 | -763.58 | #DIV/0! | -0.41 | 0.285434 | 0.860641 | 0.20258 | 82.272233 | 4.032334 | 4.538324 | 0.022284 | 0.012228 | 0.263125 | 0.180717 | 1.651114 | 5.476987 | 0.008449 | 0.097748 | 0.016552 | 0 | 0.002809 | 0 | 0.000159 | 0.007704 | 0.009868 | 0.003861 | 0.005089 | 0.004122 | 0 | 0.02 | 0.023639 | 0 | 0.002 | 0 | 0 | 5 | 0 | 2 | 0 | 31 | 15 | 0 | 0 | 55 | 14
V23405 | 55 | 41 | 14 | 7122 | 7122 | 13343 | 0.85 | 0.32 | 0.34 | 0.03 | 0.01 | 0.57 | 3.87 | 4.72 | 1.73 | 5.9 | 0.17 | 0 | 0 | 81.82 | 42472.32 | 42472.28 | 42472.18 | 42472.26 | 42472.32 | 3467 | 500.14 | 8124 | 4739 | 5535 | 4369 | -1.85 | -0.28 | 3.57 | -3.09 | 9.27 | 22.08 | 2.59 | 14.78 | 24.22 | -0.64 | -52.64 | -3435.81 | #DIV/0! | 0.21 | 0.264777 | 0.875408 | 0.289948 | 81.365215 | 3.93113 | 4.720128 | 0.024399 | 0.011528 | 0.433977 | 0.262495 | 1.662642 | 5.917596 | 0.02512 | 0.115568 | 0.020355 | 0 | 0.003153 | 0 | 0.00014 | 0.009209 | 0.010167 | 0.004313 | 0.005893 | 0.004777 | 0 | 0.02 | 0.020063 | 0 | 0.002 | 0 | 0 | 0 | 0 | 0 | 0 | 4 | 17 | 0 | 9 | 6 | 5
V29547 | 70 | 56 | 14 | 6998 | 6998 | 13343 | 0.86 | 0.32 | 0.36 | 0.02 | 0.01 | 0.54 | 3.75 | 4.64 | 1.7 | 5.78 | 0.13 | 0 | 0 | 80.48 | 43207.27 | 43207.23 | 43207.13 | 43207.21 | 43207.27 | 3805 | 535.91 | 8295 | 4639 | 5423 | 4706 | -0.29 | 3.04 | 3.28 | 0.72 | 17.04 | 18.96 | -1.11 | -7.13 | 12.13 | -0.76 | -137.8 | -1420.55 | -13379.9 | 0.25 | 0.297213 | 0.86791 | 0.265494 | 81.414844 | 3.814037 | 4.566462 | 0.025146 | 0.012627 | 0.483918 | 0.317245 | 1.670282 | 5.902959 | 0.121739 | 0.125649 | 0.021511 | 0 | 0.004542 | 0 | 0.000189 | 0.011481 | 0.009683 | 0.003634 | 0.009705 | 0.004434 | 0 | 0.02 | 0.027298 | 0 | 0.002 | 0 | 0 | 0 | 0 | 0 | 0 | 28 | 0 | 0 | 9 | 14 | 5
V29680 | 45 | 31 | 14 | 6936 | 6936 | 13343 | 0.86 | 0.26 | 0.3 | 0.02 | 0.01 | 0.5 | 3.72 | 4.61 | 1.68 | 5.75 | 0.1 | 0 | 0 | 79.91 | 43223.24 | 43223.2 | 43223.1 | 43223.18 | 43223.25 | 3508 | 503.81 | 8789 | 5273 | 5906 | 5138 | -0.17 | 0.26 | 2.03 | 0.88 | 29.38 | 23.65 | -4.01 | -30.18 | 9.03 | -0.6 | -103.04 | -1669.35 | #DIV/0! | 0.2 | 0.237711 | 0.870103 | 0.188132 | 81.594136 | 3.809642 | 4.707112 | 0.025305 | 0.014741 | 0.466481 | 0.217532 | 1.683917 | 5.920725 | 0.032391 | 0.122112 | 0.017793 | 0 | 0.003125 | 0 | 0.000222 | 0.01308 | 0.009646 | 0.004577 | 0.008274 | 0.004402 | 0 | 0.02 | 0.02684 | 0 | 0.002 | 0 | 0 | 0 | 0 | 0 | 0 | 11 | 0 | 0 | 6 | 9 | 5
V30423 | 64 | 50 | 14 | 7007 | 7007 | 13343 | 0.86 | 0.32 | 0.29 | 0.03 | 0.01 | 0.56 | 3.78 | 4.71 | 1.69 | 5.83 | 0.03 | 0 | 0 | 80.63 | 43326.92 | 43326.88 | 43326.77 | 43326.86 | 43326.93 | 3579 | 506.94 | 8752 | 4824 | 6292 | 5211 | 3.41 | 1.2 | 3.42 | 2.2 | 28.32 | 30.56 | 5.96 | 21.34 | 14.51 | -0.82 | -550.35 | -8860.88 | #DIV/0! | 0.05 | 0.20636 | 0.849218 | 0.235442 | 81.621191 | 3.699241 | 4.70949 | 0.024551 | 0.010128 | 0.481546 | 0.218299 | 1.651871 | 5.949433 | 0.113144 | 0.117676 | 0.016625 | 0 | 0.002815 | 0 | 0.000193 | 0.015083 | 0.00905 | 0.004026 | 0.009849 | 0.004835 | 0 | 0.02 | 0.027935 | 0 | 0.002 | 0 | 0 | 0 | 0 | 24 | 0 | 12 | 0 | 0 | 0 | 9 | 5
V30750 | 34 | 20 | 14 | 7003 | 7003 | 13343 | 0.84 | 0.31 | 0.35 | 0.02 | 0.01 | 0.69 | 3.87 | 4.68 | 1.7 | 5.86 | 0.12 | 0 | 0 | 80.22 | 43362.7 | 43362.66 | 43362.56 | 43362.65 | 43362.71 | 3434 | 491.63 | 7863 | 4325 | 5395 | 4597 | -1.36 | 0.51 | 3.9 | 4.65 | 27.84 | 25.8 | 4.14 | 18.57 | 12.68 | -0.47 | -82.39 | -2358.16 | -3124.75 | 0.11 | 0.26681 | 0.815965 | 0.225566 | 81.207856 | 3.977951 | 4.715833 | 0.024103 | 0.010925 | 0.607128 | 0.216036 | 1.656619 | 5.962988 | 0.06129 | 0.126104 | 0.029573 | 0 | 0.00296 | 0 | 0.000165 | 0.012211 | 0.009383 | 0.004854 | 0.00938 | 0.004521 | 0 | 0.02 | 0.02978 | 0 | 0.002 | 0 | 0 | 5 | 0 | 0 | 0 | 0 | 0 | 0 | 6 | 0 | 9
V31861 | 39 | 25 | 14 | 7003 | 7003 | 13343 | 0.87 | 0.3 | 0.3 | 0.03 | 0.01 | 0.54 | 4 | 4.7 | 1.72 | 5.88 | 0.05 | 0 | 0 | 80.29 | 43495.34 | 43495.3 | 43495.24 | 43495.28 | 43495.35 | 3909 | 557.16 | 9301 | 5654 | 6103 | 4883 | 4.18 | 1.62 | 4.41 | 3.98 | 33 | 24.16 | -0.94 | 31.21 | 2.14 | 1.64 | -352.19 | #DIV/0! | 27.05 | -0.29 | 0.231295 | 0.844487 | 0.200702 | 81.597535 | 3.887977 | 4.684257 | 0.026219 | 0.007769 | 0.530744 | 0.228064 | 1.665547 | 5.861117 | 0.0005 | 0.128482 | 0.014088 | 0 | 0.002812 | 0 | 0.000141 | 0.011935 | 0.011748 | 0.004603 | 0.006943 | 0.003988 | 0 | 0.02 | 0.027048 | 0 | 0.002 | 0 | 0 | 5 | 0 | 0 | 0 | 0 | 0 | 0 | 0 | 13 | 7
V23499 | 78 | 64 | 14 | 7170 | 7170 | 12343 | 0.37 | 0.77 | 0.35 | 0.02 | 0.01 | 0 | 4.85 | 1.19 | 0.48 | 0 | 0.11 | 0 | 0 | 92.87 | 42481.68 | 42481.63 | 42481.53 | 42481.62 | 42481.68 | 3766 | 529.75 | 8725 | 4501 | 5821 | 5205 | 0.05 | 0.95 | 26.38 | 8.63 | -13.64 | 10.67 | 32.72 | 82.05 | #DIV/0! | #DIV/0! | -14.41 | #DIV/0! | #DIV/0! | 0.15 | 0.312745 | 0.337723 | 0.869975 | 91.785481 | 4.800011 | 1.162874 | 0.014545 | 0.001932 | 0.017543 | 0.124264 | 0.35033 | 0.024474 | 0.047365 | 0.065628 | 0.004 | 0 | 0.001761 | 0 | 0.000308 | 0.019694 | 0.00673 | 0.002 | 0.002 | 0.001736 | 0 | 0.02 | 0.018512 | 0 | 0.008369 | 0 | 0 | 9 | 20 | 12 | 0 | 0 | 18 | 0 | 0 | 0 | 5
V23766 | 55 | 41 | 14 | 6989 | 6989 | 12343 | 0.37 | 0.62 | 0.34 | 0.02 | 0.01 | 0 | 4.77 | 1.19 | 0.47 | 0 | 0.16 | 0 | 0 | 90.55 | 42515.54 | 42515.5 | 42515.39 | 42515.48 | 42515.55 | 4245 | 601.28 | 10152 | 5790 | 6262 | 5294 | 1.73 | 4.31 | 26.55 | 0.18 | -28.21 | 32.07 | 15.44 | 40.08 | -896.2 | -4717.42 | 33.5 | -229.67 | #DIV/0! | -0.05 | 0.231943 | 0.370537 | 0.808889 | 91.990113 | 4.759037 | 1.154054 | 0.013813 | 0.003576 | 0.015109 | 0.106687 | 0.349441 | 0.020458 | 0.046894 | 0.054254 | 0.004 | 0 | 0.001512 | 0 | 0.000145 | 0.013863 | 0.007196 | 0.002 | 0.002 | 0.00162 | 0 | 0.02 | 0.01534 | 0 | 0.007517 | 0 | 0 | 9 | 0 | 16 | 5 | 10 | 0 | 0 | 0 | 0 | 1
V24642 | 44 | 30 | 14 | 6997 | 6997 | 12343 | 0.37 | 0.74 | 0.35 | 0.02 | 0.01 | 0 | 4.76 | 1.18 | 0.45 | 0 | 0.19 | 0 | 0 | 90.53 | 42636.29 | 42636.25 | 42636.15 | 42636.23 | 42636.3 | 3922 | 616.28 | 9227 | 5697 | 6030 | 4847 | 0.93 | 3.56 | 24.36 | 0.7 | -13.83 | 15.58 | 24.87 | 32.67 | #DIV/0! | #DIV/0! | 28.19 | #DIV/0! | #DIV/0! | -0.03 | 0.301426 | 0.367896 | 0.85679 | 91.849288 | 4.779907 | 1.159062 | 0.013727 | 0.003562 | 0.013658 | 0.136752 | 0.346588 | 0.012768 | 0.018476 | 0.066017 | 0.004 | 0 | 0.001842 | 0 | 0.000159 | 0.016214 | 0.007003 | 0.002 | 0.002 | 0.001397 | 0 | 0.02 | 0.013583 | 0 | 0.005884 | 0 | 0 | 9 | 0 | 14 | 0 | 0 | 0 | 0 | 5 | 0 | 2
V31097 | 82 | 68 | 14 | 6986 | 6986 | 12343 | 0.33 | 0.64 | 0.37 | 0.02 | 0.01 | 0 | 4.69 | 1.25 | 0.43 | 0 | 0.15 | 0 | 0 | 90.56 | 43399.42 | 43399.38 | 43399.28 | 43399.36 | 43399.42 | 3767 | 548.25 | 8927 | 5339 | 5643 | 4914 | 0.76 | 8.13 | 26.19 | -0.24 | -29.58 | 12.36 | 14.4 | 70.37 | #DIV/0! | #DIV/0! | -25.61 | #DIV/0! | #DIV/0! | 0.14 | 0.32886 | 0.331829 | 0.844002 | 91.868923 | 4.727308 | 1.162513 | 0.015036 | 0.002615 | 0.019841 | 0.187478 | 0.322228 | 0.028445 | 0.00192 | 0.073672 | 0.004 | 0 | 0.002109 | 0 | 0.00022 | 0.024085 | 0.007854 | 0.002 | 0.002 | 0.001027 | 0 | 0.02 | 0.014437 | 0 | 0.0076 | 0 | 0 | 0 | 20 | 17 | 0 | 7 | 22 | 0 | 0 | 0 | 2
34627 | 58.7 | 44.2 | 14.5 | 6739 | 6739 | 12379 | 1.4 | 0.5 | 0.47 | 0.02 | 0.02 | 0 | 10.6 | 0.64 | 0.66 | 0 | 0 | 0 | 0 | 80.63 | 43815.86 | 43815.82 | 43815.76 | 43815.8 | 43815.87 | 3447 | 509.08 | 6825 | 4300 | 5274 | 4590 | -2.54 | -3.54 | 8.27 | -3.39 | 19.28 | 19.45 | 29.64 | 36.56 | #DIV/0! | #DIV/0! | #DIV/0! | -136.25 | -20.03 | 0.49 | 0.4 | 1.52 | 0.429 | 84.5 | 11.45 | 0.702 | 0.0185 | 0.0108 | 0.0198 | 0.176 | 0.634 | 0.0314 | 0.0035 | 0.0492 | 0.0122 | 0.0002 | 0.0031 | 0.00068 | 0.00018 | 0.001 | 0.0053 | 0.0003 | 0.001 | 0.00089 | 0.0071 | 0.001 | 0.0266 | 0.0015 | 0.001 | 0.00073 | 0.0048 | 0 | 0 | 44.2 | 0 | 0 | 0 | 0 | 0 | 0 | 0
24897 | 43 | 28 | 15 | 7067 | 7067 | 13343 | 0.74 | 0.3 | 0.37 | 0.02 | 0.01 | 0.39 | 3.85 | 4.67 | 1.74 | 5.87 | 0.13 | 0 | 0 | 81.47 | 42668.19 | 42668.14 | 42668.05 | 42668.13 | 42668.19 | 3505 | 508.86 | 7124 | 4343 | 5203 | 4756 | -2.24 | -1.04 | -0.18 | -16.28 | -10.31 | 17.93 | -20.39 | -10.73 | 24.52 | -1.28 | -67.37 | -1797.71 | #DIV/0! | 0.7 | 0.308563 | 0.868624 | 0.329624 | 81.238604 | 3.957103 | 4.741632 | 0.028892 | 0.010717 | 0.296474 | 0.219308 | 1.752511 | 5.97164 | 0.044206 | 0.128082 | 0.015172 | 0 | 0.003474 | 0 | 0.000158 | 0.00954 | 0.012465 | 0.004592 | 0.003617 | 0.004171 | 0 | 0.02 | 0.028833 | 0 | 0.002 | 0 | 0 | 1 | 0 | 4 | 0 | 0 | 3 | 0 | 0 | 15 | 5
24996 | 56 | 41 | 15 | 7070 | 7070 | 13343 | 0.88 | 0.32 | 0.36 | 0.03 | 0.02 | 0.57 | 3.84 | 4.55 | 1.7 | 5.85 | 0.15 | 0 | 0 | 81.35 | 42683.42 | 42683.38 | 42683.31 | 42683.36 | 42683.43 | 3739 | 530.81 | 8127 | 5686 | 6397 | 5786 | -2.13 | -3.12 | -2.38 | -0.6 | 12.49 | 31.83 | 7.55 | 38.03 | 28.11 | 0.89 | -47.34 | -3995.36 | #DIV/0! | 0.29 | 0.245308 | 0.890278 | 0.284808 | 81.427914 | 3.932024 | 4.708326 | 0.025002 | 0.009397 | 0.414842 | 0.225072 | 1.746366 | 5.820366 | 0.041522 | 0.120922 | 0.01564 | 0 | 0.002926 | 0 | 0.000166 | 0.010723 | 0.011489 | 0.004118 | 0.004365 | 0.004191 | 0 | 0.02 | 0.032235 | 0 | 0.002 | 0 | 0 | 1 | 0 | 9 | 0 | 5 | 8 | 0 | 0 | 15 | 3
V23174 | 75 | 60 | 15 | 7091 | 7091 | 13343 | 0.76 | 0.31 | 0.38 | 0.02 | 0.01 | 0.39 | 3.84 | 4.7 | 1.73 | 5.87 | 0.02 | 0 | 0.01 | 81.87 | 42444.09 | 42444.05 | 42443.99 | 42444.03 | 42444.1 | 3515 | 497.24 | 8717 | 5373 | 6154 | 5573 | -3.02 | -0.62 | 3.6 | -13.48 | 35.9 | 31.33 | -21.29 | -14.57 | 33.82 | -0.29 | -660.53 | #DIV/0! | -44.4 | 0.26 | 0.258282 | 0.86077 | 0.198758 | 81.722959 | 3.959555 | 4.728435 | 0.025763 | 0.012134 | 0.260584 | 0.183403 | 1.673594 | 5.89594 | 0.012259 | 0.106187 | 0.020188 | 0 | 0.003 | 0 | 0.000187 | 0.008459 | 0.010096 | 0.003583 | 0.004678 | 0.004213 | 0 | 0.02 | 0.024973 | 0 | 0.002 | 0 | 0 | 5 | 0 | 0 | 0 | 24 | 16 | 0 | 9 | 0 | 6
V24067 | 89 | 74 | 15 | 7135 | 7135 | 13343 | 0.79 | 0.33 | 0.31 | 0.03 | 0.01 | 0.5 | 4 | 4.76 | 1.8 | 5.78 | 0.16 | 0 | 0 | 82.06 | 42549.42 | 42549.38 | 42549.28 | 42549.36 | 42549.43 | 3704 | 529.22 | 8797 | 4785 | 6026 | 5137 | -0.37 | 4.49 | 4.65 | -12.75 | 2.65 | 16.88 | 8.52 | -23.84 | 13.11 | 2.23 | -40.31 | #DIV/0! | #DIV/0! | -0.17 | 0.256029 | 0.883973 | 0.323668 | 81.760257 | 3.994258 | 4.521818 | 0.025514 | 0.015441 | 0.430725 | 0.222153 | 1.710718 | 5.620663 | 0.011305 | 0.123983 | 0.013394 | 0 | 0.003747 | 0 | 0.000129 | 0.012205 | 0.010847 | 0.004351 | 0.003952 | 0.004468 | 0 | 0.02 | 0.024403 | 0 | 0.002 | 0 | 0 | 0 | 0 | 0 | 0 | 28 | 4 | 0 | 0 | 37 | 5
V28727 | 105 | 90 | 15 | 6988 | 6988 | 13343 | 0.79 | 0.3 | 0.34 | 0.02 | 0.01 | 0.55 | 3.79 | 4.77 | 1.75 | 5.63 | 0.11 | 0 | 0 | 80.41 | 43122.95 | 43122.9 | 43122.84 | 43122.89 | 43122.95 | 3776 | 541.44 | 8547 | 5300 | 5659 | 4959 | 2.25 | 1.28 | 5.01 | -2.21 | 26.97 | 32.79 | -3.2 | 9.68 | 22.59 | 0.09 | -126.72 | -1101.2 | #DIV/0! | -0.15 | 0.22955 | 0.817521 | 0.219622 | 81.789254 | 3.762721 | 4.783958 | 0.023758 | 0.011687 | 0.430428 | 0.246919 | 1.686582 | 5.716915 | 0.062168 | 0.115361 | 0.01792 | 0 | 0.002904 | 0 | 0.000167 | 0.01015 | 0.008206 | 0.004136 | 0.008238 | 0.004958 | 0 | 0.02 | 0.024877 | 0 | 0.002 | 0 | 0 | 5 | 0 | 0 | 0 | 20 | 0 | 0 | 7 | 50 | 8
V29174 | 60 | 45 | 15 | 7012 | 7012 | 13343 | 0.76 | 0.3 | 0.37 | 0.02 | 0.01 | 0.47 | 3.74 | 4.64 | 1.73 | 5.82 | 0.1 | 0 | 0 | 80.83 | 43166.16 | 43166.11 | 43166.06 | 43166.1 | 43166.16 | 3816 | 554.57 | 8899 | 5580 | 5882 | 4911 | 1.46 | 0.41 | 1.01 | -10.68 | 24.75 | 20.69 | 2.33 | -7.02 | 15.83 | 0.36 | -130.21 | -1047.19 | #DIV/0! | 0.18 | 0.299412 | 0.851496 | 0.226222 | 81.656176 | 3.729604 | 4.677091 | 0.023927 | 0.012785 | 0.40024 | 0.231199 | 1.737831 | 5.874251 | 0.034807 | 0.132078 | 0.01816 | 0 | 0.003424 | 0 | 0.000153 | 0.017664 | 0.009351 | 0.002835 | 0.008361 | 0.004295 | 0 | 0.02 | 0.02664 | 0 | 0.002 | 0 | 0 | 5 | 0 | 17 | 0 | 15 | 0 | 0 | 2 | 0 | 6
V30624 | 67 | 52 | 15 | 7060 | 7060 | 13343 | 0.86 | 0.31 | 0.4 | 0.03 | 0.01 | 0.73 | 3.77 | 4.71 | 1.6 | 5.89 | 0.11 | 0 | 0 | 81.08 | 43349.01 | 43348.97 | 43348.87 | 43348.95 | 43349.02 | 3575 | 510.86 | 8457 | 4437 | 5783 | 4831 | 0.39 | 0.2 | 1.55 | -0.53 | 31.98 | 31.77 | 6.19 | 36.85 | 9.23 | 0.48 | -105.31 | -1063.43 | #DIV/0! | 0 | 0.272512 | 0.865982 | 0.209939 | 81.498147 | 3.771866 | 4.72136 | 0.023963 | 0.008408 | 0.668599 | 0.229563 | 1.578867 | 5.890487 | 0.032355 | 0.121787 | 0.017468 | 0 | 0.00282 | 0 | 0.000126 | 0.010698 | 0.009737 | 0.00487 | 0.009382 | 0.004159 | 0 | 0.02 | 0.024907 | 0 | 0.002 | 0 | 0 | 7 | 0 | 15 | 0 | 10 | 0 | 0 | 14 | 0 | 6
V23271 | 33 | 18 | 15 | 7196 | 7196 | 12343 | 0.38 | 0.73 | 0.36 | 0.02 | 0.01 | 0 | 4.89 | 1.22 | 0.49 | 0 | 0.14 | 0 | 0 | 93.16 | 42453.47 | 42453.43 | 42453.36 | 42453.4 | 42453.48 | 4169 | 581.37 | 9697 | 6510 | 6978 | 5892 | -0.46 | 2.72 | 15.52 | 2.77 | -24.12 | 16.82 | 22.64 | 78.72 | #DIV/0! | #DIV/0! | -2.1 | #DIV/0! | #DIV/0! | 0.26 | 0.295176 | 0.360314 | 0.887982 | 91.64034 | 4.843238 | 1.172079 | 0.016226 | 0.002099 | 0.021005 | 0.140855 | 0.406937 | 0.029875 | 0.030025 | 0.066212 | 0.004 | 0 | 0.001848 | 0 | 0.000157 | 0.016235 | 0.006626 | 0.002 | 0.002 | 0.001455 | 0 | 0.02 | 0.025809 | 0 | 0.007509 | 0 | 0 | 9 | 0 | 6 | 0 | 0 | 0 | 0 | 0 | 0 | 3
V26012 | 65 | 50 | 15 | 7007 | 7007 | 12343 | 0.34 | 0.75 | 0.37 | 0.02 | 0.02 | 0 | 4.75 | 1.18 | 0.47 | 0 | 0.02 | 0 | 0 | 90.82 | 42797.3 | 42797.26 | 42797.19 | 42797.23 | 42797.31 | 3648 | 542.37 | 10317 | 5400 | 6965 | 6036 | -0.59 | 4.28 | 24.49 | 1.94 | -14.58 | 17.95 | 34.77 | 89.3 | #DIV/0! | #DIV/0! | -628.04 | #DIV/0! | #DIV/0! | 0.28 | 0.30333 | 0.338053 | 0.872019 | 91.726218 | 4.836213 | 1.144207 | 0.016412 | 0.001772 | 0.016963 | 0.175334 | 0.356973 | 0.025763 | 0.040785 | 0.070161 | 0.004 | 0 | 0.001883 | 0 | 0.000328 | 0.016371 | 0.007028 | 0.002 | 0.002 | 0.000554 | 0 | 0.02 | 0.013378 | 0 | 0.008256 | 0 | 0 | 9 | 0 | 0 | 5 | 10 | 26 | 0 | 0 | 0 | 0
V26599 | 39 | 24 | 15 | 7009 | 7009 | 12343 | 0.34 | 0.72 | 0.32 | 0.02 | 0.01 | 0 | 4.74 | 1.19 | 0.44 | 0 | 0.09 | 0 | 0 | 90.9 | 42860.49 | 42860.45 | 42860.35 | 42860.43 | 42860.49 | 3545 | 505.99 | 9288 | 4620 | 5605 | 4627 | -0.59 | -2.45 | 22.01 | -2.64 | -22.85 | 7.38 | 25.67 | 62.97 | #DIV/0! | #DIV/0! | -51.89 | #DIV/0! | #DIV/0! | 0.47 | 0.298769 | 0.348772 | 0.893642 | 91.612172 | 4.825708 | 1.229878 | 0.015517 | 0.004049 | 0.016789 | 0.135442 | 0.348826 | 0.042216 | 0.083775 | 0.064706 | 0.004 | 0 | 0.002022 | 0 | 0.000192 | 0.019125 | 0.006806 | 0.002 | 0.002 | 0.001072 | 0 | 0.02 | 0.014331 | 0 | 0.008191 | 0 | 0 | 0 | 0 | 6 | 5 | 0 | 9 | 0 | 0 | 0 | 4
V33561 | 44 | 29 | 15 | 6983 | 6983 | 12343 | 0.33 | 0.71 | 0.38 | 0.02 | 0 | 0 | 4.69 | 1.18 | 0.48 | 0 | 0.2 | 0 | 0 | 90.41 | 43700.9 | 43700.86 | 43700.76 | 43700.84 | 43700.91 | 4011 | 568.13 | 9614 | 6178 | 6511 | 5515 | 0.68 | 1.32 | 5.05 | -6.97 | -23.66 | 12.72 | -0.47 | 25.72 | #DIV/0! | #DIV/0! | 31.34 | #DIV/0! | #DIV/0! | 0.2 | 0.333308 | 0.353681 | 0.898321 | 91.70082 | 4.729607 | 1.183755 | 0.016345 | 0.003012 | 0.016885 | 0.137096 | 0.466401 | 0.017546 | 0.002308 | 0.063076 | 0.004 | 0 | 0.002177 | 0 | 0.00018 | 0.017349 | 0.006551 | 0.002 | 0.002 | 0.000874 | 0 | 0.02 | 0.015423 | 0 | 0.007285 | 0 | 0 | 7 | 0 | 0 | 0 | 4.8 | 17.2 | 0 | 0 | 0 | 0
V32424 | 72.4 | 57.4 | 15 | 6995 | 6995 | 13343 | 0.88 | 0.29 | 0.39 | 0.02 | 0.01 | 0.55 | 3.75 | 4.67 | 1.69 | 5.84 | 0.1 | 0 | 0 | 80.36 | 43552.91 | 43552.87 | 43552.81 | 43552.86 | 43552.92 | 3708 | 517.52 | 8341 | 5039 | 5601 | 4833 | 3.02 | 1.32 | 4.03 | -0.18 | 28.69 | 21.37 | -9.8 | 14.19 | 16.05 | -0.32 | -105.6 | -460.6 | #DIV/0! | -0.17 | 0.313436 | 0.891798 | 0.208642 | 81.673354 | 3.690671 | 4.676627 | 0.027413 | 0.010106 | 0.466404 | 0.214197 | 1.645532 | 5.94557 | 0.000751 | 0.128085 | 0.015147 | 0 | 0.003053 | 0 | 0.000266 | 0.012061 | 0.011664 | 0.005263 | 0.007392 | 0.004428 | 0 | 0.02 | 0.026141 | 0 | 0.002 | 0 | 0 | 5 | 0 | 22.8 | 0 | 9.2 | 10 | 0 | 8.4 | 0 | 2
32308 | 16.06 | 1 | 15.06 | 7205 | 7205 | 12379 | 1.42 | 0.49 | 0.45 | 0.03 | 0.02 | 0 | 11.17 | 0.69 | 0.72 | 0 | 0 | 0 | 0 | 86.53 | 43539.94 | 43539.9 | 43539.84 | 43539.88 | 43539.94 | 3715 | 523.61 | 7343 | 5141 | 5848 | 5133 | -3.37 | -3.35 | 4.39 | -1.72 | 21.98 | 7.68 | 20.67 | 40.78 | #DIV/0! | #DIV/0! | #DIV/0! | -101.27 | -49.64 | 0.78 | 0.407711 | 1.426158 | 0.379745 | 84.564049 | 11.375081 | 0.704453 | 0.02078 | 0.010256 | 0.027204 | 0.184086 | 0.673719 | 0.055722 | 0.003942 | 0.058381 | 0.006369 | 0 | 0.002829 | 0 | 0.000242 | 0.028195 | 0.006887 | 0.002 | 0.002 | 0.000243 | 0 | 0.02 | 0.031996 | 0 | 0.007951 | 0 | 0 | 1 | 0 | 0 | 0 | 0 | 0 | 0 | 0 | 0 | 0
34106 | 58.9 | 43.4 | 15.5 | 6693 | 6693 | 12379 | 1.33 | 0.47 | 0.49 | 0.02 | 0.01 | 0.02 | 10.39 | 0.64 | 0.66 | 0.01 | 0.04 | 0.01 | 0 | 80.22 | 43760.65 | 43760.61 | 43760.51 | 43760.6 | 43760.66 | 3514 | 524.4 | 6975 | 4582 | 5567 | 4788 | -2.92 | -0.7 | 5.27 | -5.51 | 20.99 | 17.7 | 25.59 | -1.19 | -33.46 | -93.82 | -376.63 | -48.85 | #DIV/0! | 0.56 | 0.426281 | 1.492365 | 0.394016 | 84.585878 | 11.334614 | 0.683732 | 0.016763 | 0.012178 | 0.024926 | 0.183373 | 0.663577 | 0.028959 | 0.003243 | 0.058144 | 0.008273 | 0 | 0.003305 | 0 | 0.000204 | 0.014435 | 0.007156 | 0.002 | 0.002 | 0.0002 | 0 | 0.02 | 0.027229 | 0 | 0.00715 | 0 | 0 | 0 | 0 | 43.4 | 0 | 0 | 0 | 0 | 0 | 0 | 0
33950 | 54.2 | 38.4 | 15.8 | 6520 | 6520 | 12379 | 1.28 | 0.49 | 0.54 | 0.02 | 0.01 | 0.01 | 10.11 | 0.62 | 0.64 | 0.01 | 0.01 | 0.01 | 0 | 78.11 | 43740.95 | 43740.91 | 43740.8 | 43740.89 | 43740.95 | 3486 | 511.22 | 7117 | 4765 | 5740 | 5137 | -2.59 | -1.41 | 6.34 | -7.28 | 20.79 | 22.69 | 25.81 | 15.66 | -67.58 | -195.27 | -1375.74 | -37.66 | -1715.68 | 0.53 | 0.455771 | 1.495957 | 0.418403 | 84.565322 | 11.293781 | 0.68816 | 0.018777 | 0.013145 | 0.025703 | 0.181073 | 0.650636 | 0.036229 | 0.003843 | 0.059006 | 0.007886 | 0 | 0.003296 | 0 | 0.000203 | 0.014789 | 0.007454 | 0.002 | 0.002 | 0.000208 | 0 | 0.02 | 0.029297 | 0 | 0.007062 | 0 | 0 | 0 | 0 | 38.4 | 0 | 0 | 0 | 0 | 0 | 0 | 0
V28065 | 52 | 36 | 16 | 7295 | 7295 | 13343 | 0.94 | 0.31 | 0.32 | 0.03 | 0.01 | 0.6 | 4.19 | 4.86 | 1.8 | 5.95 | 0.01 | 0 | 0 | 83.78 | 43047.3 | 43047.26 | 43047.19 | 43047.23 | 43047.3 | 3816 | 539.44 | 8761 | 5326 | 6387 | 5367 | 3.14 | -1.95 | 1.73 | 5.43 | 42.36 | 37.64 | 6.38 | -25.06 | 10.52 | -5.53 | -2508.05 | #DIV/0! | #DIV/0! | 0.54 | 0.191441 | 0.861359 | 0.173914 | 81.065671 | 3.949742 | 4.820737 | 0.024145 | 0.013494 | 0.518121 | 0.227914 | 1.722448 | 6.110215 | 0.070432 | 0.130049 | 0.014449 | 0 | 0.002576 | 0 | 0.000181 | 0.016813 | 0.011592 | 0.005521 | 0.008685 | 0.004458 | 0 | 0.02 | 0.034042 | 0 | 0.002 | 0 | 0 | 5 | 0 | 0 | 10 | 0 | 15 | 0 | 0 | 0 | 6
V28584 | 74 | 58 | 16 | 6847 | 6847 | 13343 | 0.74 | 0.34 | 0.37 | 0.02 | 0.01 | 0.42 | 3.81 | 4.54 | 1.63 | 5.66 | 0.07 | 0 | 0 | 78.86 | 43109.54 | 43109.49 | 43109.43 | 43109.47 | 43109.54 | 3700 | 519.52 | 8414 | 5159 | 5770 | 5081 | 3.19 | -0.92 | 3.68 | -16.89 | -6.18 | 32.32 | -4.78 | -17.27 | 24.48 | -2.09 | -237.24 | -1688.01 | -2260.95 | 0.48 | 0.260801 | 0.900567 | 0.36922 | 81.351105 | 3.818648 | 4.750946 | 0.024558 | 0.014191 | 0.328555 | 0.236419 | 1.629132 | 5.989103 | 0.084135 | 0.132695 | 0.015146 | 0 | 0.003685 | 0 | 0.00019 | 0.015504 | 0.010131 | 0.003644 | 0.008515 | 0.004554 | 0 | 0.02 | 0.026554 | 0 | 0.002 | 0 | 0 | 5 | 0 | 8 | 0 | 16 | 0 | 0 | 0 | 27 | 2
V29546 | 59 | 43 | 16 | 6992 | 6992 | 13343 | 0.75 | 0.32 | 0.34 | 0.02 | 0.01 | 0.42 | 3.75 | 4.65 | 1.7 | 5.79 | 0.09 | 0 | 0 | 80.67 | 43207.2 | 43207.16 | 43207.06 | 43207.15 | 43207.21 | 3743 | 530.17 | 8164 | 5324 | 5481 | 4701 | -2.14 | 0.66 | 2.46 | -14.37 | 19.79 | 22.16 | 2.19 | -11.2 | 18.07 | -2.43 | -217.23 | -2158.99 | -1475.51 | 0.64 | 0.268122 | 0.866872 | 0.262065 | 81.361588 | 3.88492 | 4.68598 | 0.024512 | 0.014407 | 0.350841 | 0.302165 | 1.683497 | 6.019145 | 0.048063 | 0.121201 | 0.018658 | 0 | 0.004279 | 0 | 0.00023 | 0.010114 | 0.009224 | 0.003592 | 0.008425 | 0.004337 | 0 | 0.02 | 0.025764 | 0 | 0.002 | 0 | 0 | 5 | 0 | 0 | 0 | 22 | 0 | 0 | 0 | 10 | 6
V30753 | 56 | 40 | 16 | 7000 | 7000 | 13343 | 0.85 | 0.31 | 0.36 | 0.02 | 0.01 | 0.69 | 3.86 | 4.69 | 1.71 | 5.87 | 0.08 | 0 | 0 | 80.19 | 43362.91 | 43362.87 | 43362.78 | 43362.86 | 43362.92 | 3646 | 521.53 | 8382 | 4490 | 5398 | 4512 | 2.93 | 1.96 | 4.32 | 5.42 | 35.35 | 28.73 | 3.23 | 19.71 | 3.7 | 0.08 | -161.31 | -1931.62 | -615.79 | -0.23 | 0.258212 | 0.815572 | 0.201296 | 81.484182 | 3.794341 | 4.657311 | 0.024179 | 0.009786 | 0.671345 | 0.216513 | 1.660829 | 5.9459 | 0.012373 | 0.129317 | 0.023799 | 0 | 0.00293 | 0 | 0.000208 | 0.01218 | 0.009406 | 0.004817 | 0.009888 | 0.004466 | 0 | 0.02 | 0.029147 | 0 | 0.002 | 0 | 0 | 0 | 0 | 14 | 0 | 18 | 0 | 0 | 0 | 0 | 8
30221 | 42 | 26 | 16 | 7040 | 7040 | 12379 | 1.57 | 0.51 | 0.54 | 0.02 | 0.01 | 0.01 | 11.43 | 0.63 | 0.63 | 0.04 | 0.04 | 0 | 0 | 83.75 | 43284.44 | 43284.4 | 43284.31 | 43284.39 | 43284.46 | 3362 | 494.12 | 7323 | 4550 | 5734 | 4575 | 0.54 | 8.23 | 17.13 | 9.23 | 4.05 | -0.72 | 16.77 | 37.54 | -132.79 | -90.34 | -381.1 | -67.65 | -2790.62 | 0.05 | 0.543363 | 1.438888 | 0.489642 | 84.394304 | 11.465207 | 0.583643 | 0.020529 | 0.008731 | 0.026453 | 0.191348 | 0.527496 | 0.070297 | 0.074729 | 0.064813 | 0.00562 | 0 | 0.005748 | 0 | 0.000194 | 0.023872 | 0.007631 | 0.002 | 0.002 | 0.000206 | 0 | 0.02 | 0.025037 | 0 | 0.008248 | 0 | 0 | 1 | 0 | 0 | 0 | 16 | 0 | 0 | 0 | 0 | 9
V24705 | 67 | 51 | 16 | 6995 | 6995 | 12343 | 0.36 | 0.74 | 0.35 | 0.02 | 0.01 | 0 | 4.75 | 1.18 | 0.45 | 0 | 0.19 | 0 | 0 | 90.53 | 42642.98 | 42642.94 | 42642.84 | 42642.93 | 42642.99 | 3814 | 535.83 | 9006 | 4939 | 5154 | 4603 | -0.54 | 4.17 | 27.43 | -5.1 | -13.66 | 6.04 | 19.36 | 51.26 | #DIV/0! | #DIV/0! | 34.01 | #DIV/0! | #DIV/0! | 0.21 | 0.33526 | 0.388892 | 0.849319 | 91.648202 | 4.841557 | 1.144844 | 0.014235 | 0.002571 | 0.019829 | 0.127365 | 0.329909 | 0.044198 | 0.114309 | 0.064608 | 0.004 | 0 | 0.001734 | 0 | 0.000163 | 0.015385 | 0.00663 | 0.002 | 0.002 | 0.001604 | 0 | 0.02 | 0.014513 | 0 | 0.006871 | 0 | 0 | 9 | 10 | 8 | 0 | 0 | 16 | 0 | 7 | 0 | 1
V30109 | 69 | 53 | 16 | 7001 | 7001 | 12343 | 0.33 | 0.73 | 0.35 | 0.02 | 0.01 | 0 | 4.69 | 1.18 | 0.44 | 0 | 0.09 | 0 | 0 | 90.8 | 43272.6 | 43272.56 | 43272.46 | 43272.54 | 43272.61 | 4162 | 591.7 | 9002 | 5640 | 5798 | 4799 | 0.29 | 3.13 | 27.05 | 0.59 | 4.47 | 17.49 | 32.49 | 81.5 | #DIV/0! | #DIV/0! | -71.05 | #DIV/0! | #DIV/0! | 0.01 | 0.293411 | 0.328837 | 0.709475 | 92.035831 | 4.744745 | 1.162358 | 0.014067 | 0.002188 | 0.016421 | 0.153011 | 0.326695 | 0.01055 | 0.054902 | 0.065663 | 0.005608 | 0 | 0.001863 | 0 | 0.000489 | 0.02044 | 0.006383 | 0.002 | 0.002 | 0.001032 | 0 | 0.02 | 0.013897 | 0 | 0.008136 | 0 | 0 | 7 | 0 | 16 | 0 | 8 | 20 | 0 | 0 | 0 | 2
V22519 | 53.36 | 37 | 16.36 | 6950 | 6950 | 13343 | 0.91 | 0.29 | 0.29 | 0.03 | 0.01 | 0.59 | 3.97 | 4.7 | 1.76 | 5.88 | 0 | 0 | 0 | 79.5 | 42373.87 | 42373.83 | 42373.76 | 42373.8 | 42373.87 | 3722 | 538.25 | 8678 | 5299 | 6101 | 5250 | -2.18 | 3.23 | 4.29 | 2.33 | 38.53 | 32.7 | -6.89 | 12.33 | 12.85 | 1.79 | #DIV/0! | #DIV/0! | #DIV/0! | -0.02 | 0.201898 | 0.90831 | 0.184414 | 81.196312 | 4.138178 | 4.644808 | 0.027792 | 0.009644 | 0.522881 | 0.274495 | 1.722776 | 5.892692 | 0.034893 | 0.140193 | 0.012248 | 0 | 0.002826 | 0 | 0.000136 | 0.01361 | 0.011409 | 0.004193 | 0.006221 | 0.004577 | 0 | 0.02 | 0.023495 | 0 | 0.002 | 0 | 0 | 5 | 0 | 0 | 0 | 0 | 0 | 0 | 22 | 10 | 0
V27555 | 52.5 | 36 | 16.5 | 7032 | 7032 | 12343 | 0.33 | 0.74 | 0.35 | 0.02 | 0.01 | 0 | 4.71 | 1.19 | 0.41 | 0 | 0.09 | 0 | 0 | 91.25 | 42986.35 | 42986.31 | 42986.21 | 42986.29 | 42986.36 | 4261 | 611.95 | 8363 | 5998 | 6601 | 5386 | 0.48 | -1.59 | 11.85 | -2 | 6.25 | 21.87 | 6.33 | 65.68 | #DIV/0! | #DIV/0! | -63.56 | #DIV/0! | #DIV/0! | 0.1 | 0.275416 | 0.336715 | 0.695902 | 92.003143 | 4.73032 | 1.217974 | 0.014592 | 0.002007 | 0.01847 | 0.145373 | 0.365391 | 0.034903 | 0.024437 | 0.061994 | 0.004 | 0 | 0.001499 | 0 | 0.000179 | 0.016602 | 0.006158 | 0.002 | 0.002 | 0.000953 | 0 | 0.02 | 0.012373 | 0 | 0.0076 | 0 | 0 | 7 | 0 | 0 | 5 | 2 | 16.5 | 0 | 4 | 0 | 1.5
V29898 | 51 | 34 | 17 | 6999 | 6999 | 12343 | 0.33 | 0.71 | 0.34 | 0.02 | 0.01 | 0 | 4.69 | 1.19 | 0.43 | 0 | 0.14 | 0 | 0 | 90.77 | 43249.97 | 43249.93 | 43249.84 | 43249.92 | 43249.98 | 3614 | 515.11 | 9222 | 5673 | 5732 | 4180 | 0.73 | 4.74 | 27.34 | -13.16 | -15.89 | -1.12 | 20.96 | 58.94 | #DIV/0! | #DIV/0! | -12.24 | #DIV/0! | #DIV/0! | 0.18 | 0.344813 | 0.374574 | 0.831614 | 91.876274 | 4.723461 | 1.150848 | 0.014483 | 0.002882 | 0.019426 | 0.15378 | 0.319223 | 0.017894 | 0.019824 | 0.071703 | 0.004 | 0 | 0.002456 | 0 | 0.000177 | 0.018444 | 0.007144 | 0.002 | 0.002 | 0.000915 | 0 | 0.02 | 0.014012 | 0 | 0.008053 | 0 | 0 | 7 | 10 | 0 | 0 | 9 | 8 | 0 | 0 | 0 | 0
V31085 | 56 | 39 | 17 | 6997 | 6997 | 12343 | 0.33 | 0.76 | 0.35 | 0.02 | 0.01 | 0 | 4.68 | 1.18 | 0.45 | 0 | 0.19 | 0 | 0 | 90.62 | 43398.54 | 43398.5 | 43398.39 | 43398.48 | 43398.55 | 4094 | 574.11 | 8949 | 5940 | 6002 | 5314 | 0.05 | 0 | 23.41 | 0.88 | 1.25 | 10.8 | 19.46 | 59.68 | #DIV/0! | #DIV/0! | 22.28 | #DIV/0! | #DIV/0! | 0.03 | 0.317414 | 0.327087 | 0.76432 | 91.891777 | 4.746372 | 1.199105 | 0.014117 | 0.002343 | 0.018406 | 0.152007 | 0.348401 | 0.018933 | 0.045934 | 0.0703 | 0.004 | 0 | 0.002034 | 0 | 0.000252 | 0.021864 | 0.007413 | 0.002 | 0.002 | 0.000962 | 0 | 0.02 | 0.014597 | 0 | 0.008361 | 0 | 0 | 7 | 0 | 0 | 1 | 6 | 17 | 0 | 5 | 0 | 3
V35207 | 52.7 | 35.6 | 17.1 | 6750 | 6750 | 12343 | 0.31 | 0.84 | 0.37 | 0.02 | 0.01 | 0 | 4.52 | 1.14 | 0.43 | 0 | 0.09 | 0 | 0 | 87.39 | 43894.86 | 43894.82 | 43894.76 | 43894.8 | 43894.87 | 3850 | 575.49 | 9503 | 5936 | 6188 | 5480 | 1.89 | 1.96 | 9.69 | 2.19 | -0.41 | 8.59 | 32.31 | 78.74 | #DIV/0! | #DIV/0! | -81.78 | #DIV/0! | #DIV/0! | -0.02 | 0.353 | 0.323 | 0.884 | 91.9 | 4.66 | 1.17 | 0.0162 | 0.0026 | 0.0145 | 0.17 | 0.405 | 0.017 | 0.0019 | 0.0711 | 0.0069 | 0.0002 | 0.0018 | 0.00036 | 0.0001 | 0.0025 | 0.0076 | 0.0003 | 0.0028 | 0.001 | 0.0042 | 0.001 | 0.0182 | 0.00075 | 0.0012 | 0.0002 | 0.002 | 5 | 0 | 23.4 | 0 | 7.2 | 0 | 0 | 0 | 0 | 0
V22515 | 50.32 | 33 | 17.32 | 6915 | 6915 | 13343 | 0.91 | 0.29 | 0.29 | 0.03 | 0.01 | 0.58 | 3.95 | 4.68 | 1.75 | 5.85 | 0 | 0 | 0 | 79.1 | 42373.58 | 42373.54 | 42373.47 | 42373.51 | 42373.59 | 3523 | 508.52 | 9661 | 4980 | 7090 | 5823 | 0.45 | 3.58 | 8.52 | 7.01 | 36.11 | 34.24 | -2.63 | 15.4 | 13.81 | 0.13 | #DIV/0! | #DIV/0! | #DIV/0! | -0.19 | 0.197281 | 0.864812 | 0.191681 | 81.340093 | 4.031811 | 4.628341 | 0.026684 | 0.009306 | 0.51714 | 0.271393 | 1.646646 | 5.992254 | 0.048112 | 0.137271 | 0.011707 | 0 | 0.002815 | 0 | 0.000142 | 0.01345 | 0.011193 | 0.004262 | 0.005948 | 0.004668 | 0 | 0.02 | 0.020989 | 0 | 0.002 | 0 | 0 | 9 | 0 | 0 | 0 | 0 | 0 | 0 | 22 | 0 | 2
V23239 | 75 | 57 | 18 | 7095 | 7095 | 13343 | 0.93 | 0.32 | 0.29 | 0.03 | 0.01 | 0.59 | 3.82 | 4.66 | 1.74 | 5.88 | 0.06 | 0 | 0 | 81.66 | 42451.24 | 42451.2 | 42451.14 | 42451.18 | 42451.25 | 3582 | 500.77 | 9158 | 4688 | 6203 | 4833 | -1.26 | 1.02 | 1.2 | 2.99 | 9.86 | 19.53 | -2.87 | 13.82 | 20.05 | 1.4 | -288.37 | -16943.28 | #DIV/0! | 0.09 | 0.234175 | 0.904259 | 0.286201 | 81.61517 | 3.864209 | 4.609512 | 0.026956 | 0.010865 | 0.470415 | 0.222812 | 1.716204 | 5.79752 | 0.01935 | 0.115747 | 0.015614 | 0 | 0.002995 | 0 | 0.000172 | 0.015025 | 0.010734 | 0.004354 | 0.005241 | 0.00479 | 0 | 0.02 | 0.025681 | 0 | 0.002 | 0 | 0 | 5 | 0 | 18 | 0 | 0 | 7 | 0 | 4 | 21 | 2
V22480 | 52 | 34 | 18 | 6854 | 6854 | 12343 | 0.38 | 0.9 | 0.33 | 0.02 | 0.01 | 0 | 4.65 | 1.07 | 0.46 | 0.01 | 0.11 | 0 | 0 | 88.64 | 42356.92 | 42356.87 | 42356.82 | 42356.86 | 42356.92 | 3764 | 579.34 | 8250 | 5445 | 5772 | 4859 | -0.73 | 2.71 | 18.55 | 7.33 | 18.88 | 14.15 | 34.73 | 86.35 | #DIV/0! | -295.73 | -38.53 | #DIV/0! | -4307.04 | -0.07 | 0.293694 | 0.361063 | 0.755692 | 91.843317 | 4.847697 | 1.076624 | 0.015382 | 0.001551 | 0.019113 | 0.156443 | 0.390019 | 0.027714 | 0.057226 | 0.069261 | 0.004 | 0 | 0.001992 | 0 | 0.00017 | 0.018497 | 0.006783 | 0.002 | 0.002 | 0.001807 | 0 | 0.02 | 0.020656 | 0 | 0.0073 | 0 | 0 | 9 | 0 | 7 | 0 | 0 | 15 | 0 | 0 | 0 | 3
V27030 | 35 | 17 | 18 | 7022 | 7022 | 12343 | 0.34 | 0.72 | 0.34 | 0.02 | 0.01 | 0 | 4.75 | 1.19 | 0.43 | 0 | 0.05 | 0 | 0 | 91.1 | 42910.22 | 42910.18 | 42910.08 | 42910.16 | 42910.22 | 4067 | 578.77 | 8920 | 4979 | 5501 | 4726 | -0.57 | -0.75 | 27.61 | -5.98 | -27.52 | 6.03 | 34.08 | 65.3 | #DIV/0! | #DIV/0! | -183.96 | #DIV/0! | #DIV/0! | 0.5 | 0.324587 | 0.361057 | 0.923948 | 91.60871 | 4.828848 | 1.207232 | 0.014354 | 0.004583 | 0.017231 | 0.153666 | 0.313145 | 0.029729 | 0.071105 | 0.066232 | 0.004 | 0 | 0.002587 | 0 | 0.000232 | 0.014052 | 0.006999 | 0.002 | 0.002 | 0.000778 | 0 | 0.02 | 0.014355 | 0 | 0.008571 | 0 | 0 | 9 | 0 | 5 | 0 | 0 | 0 | 0 | 0 | 0 | 3
35683 | 37.35 | 19.2 | 18.15 | 6151 | 6151 | 12379 | 1.29 | 0.37 | 0.53 | 0.02 | 0.01 | 0 | 9.69 | 0.6 | 0.61 | 0 | 0.02 | 0.01 | 0 | 73.53 | 43965.5 | 43965.46 | 43965.36 | 43965.45 | 43965.51 | 3552 | 531.9 | 6669 | 4319 | 5200 | 4557 | -0.14 | -10.59 | 2.73 | -2.42 | 25.59 | 25.08 | 14.21 | 33.31 | #DIV/0! | #DIV/0! | -578.27 | -68.2 | 59.09 | 0.16 | 0.456 | 1.52 | 0.318 | 84.7 | 11.2 | 0.763 | 0.0193 | 0.0095 | 0.0209 | 0.153 | 0.682 | 0.0431 | 0.0017 | 0.0562 | 0.0137 | 0.0002 | 0.0027 | 0.00065 | 0.0001 | 0.001 | 0.0068 | 0.0003 | 0.0049 | 0.0013 | 0.0076 | 0.001 | 0.0188 | 0.0021 | 0.0016 | 0.00071 | 0.0021 | 1 | 0 | 13 | 0 | 0 | 0 | 0 | 2.1 | 0 | 3.1
V22517 | 104.78 | 86 | 18.78 | 6730 | 6730 | 13343 | 0.88 | 0.28 | 0.28 | 0.02 | 0.01 | 0.57 | 3.84 | 4.55 | 1.71 | 5.69 | 0 | 0 | 0 | 76.98 | 42373.73 | 42373.69 | 42373.62 | 42373.67 | 42373.73 | 3807 | 544.01 | 8526 | 5399 | 6044 | 4911 | -2.04 | 4.8 | 9.72 | 6.86 | 40.29 | 41.49 | -6.08 | 20.7 | 15.03 | 2.19 | #DIV/0! | #DIV/0! | #DIV/0! | -0.38 | 0.17553 | 0.866187 | 0.179127 | 81.493862 | 4.132592 | 4.569478 | 0.027581 | 0.008723 | 0.509813 | 0.267913 | 1.625113 | 5.868883 | 0.038631 | 0.137337 | 0.011614 | 0 | 0.002845 | 0 | 0.000189 | 0.014689 | 0.011201 | 0.004024 | 0.00636 | 0.004565 | 0 | 0.02 | 0.021744 | 0 | 0.002 | 0 | 0 | 9 | 0 | 0 | 0 | 0 | 0 | 0 | 65 | 10 | 2
V24242 | 58 | 39 | 19 | 6876 | 6876 | 12343 | 0.36 | 0.75 | 0.34 | 0.02 | 0.01 | 0 | 4.67 | 1.17 | 0.46 | 0 | 0.12 | 0 | 0 | 88.99 | 42566.32 | 42566.28 | 42566.19 | 42566.27 | 42566.33 | 4094 | 596.27 | 8848 | 5218 | 5729 | 4760 | 1.38 | 5 | 1.85 | -4.49 | 7.78 | -4.24 | 19.27 | 70.31 | #DIV/0! | #DIV/0! | -23.02 | #DIV/0! | #DIV/0! | 0.16 | 0.364399 | 0.387162 | 0.717369 | 91.710213 | 4.750617 | 1.144058 | 0.016339 | 0.002899 | 0.033445 | 0.14604 | 0.47045 | 0.110145 | 0.006741 | 0.067733 | 0.004161 | 0 | 0.00192 | 0 | 0.000186 | 0.013706 | 0.007031 | 0.002 | 0.002 | 0.001477 | 0 | 0.02 | 0.015194 | 0 | 0.004716 | 0 | 0 | 9 | 0 | 0 | 0 | 11 | 19 | 0 | 0 | 0 | 0
V26015 | 59 | 40 | 19 | 7036 | 7036 | 12343 | 0.34 | 0.8 | 0.35 | 0.02 | 0.01 | 0 | 4.76 | 1.19 | 0.47 | 0 | 0.11 | 0 | 0 | 91.11 | 42797.51 | 42797.46 | 42797.41 | 42797.45 | 42797.51 | 4054 | 573.65 | 9470 | 5220 | 5966 | 4880 | 0.21 | 3.64 | 26.42 | -3.05 | -11.03 | 12.64 | 20.21 | 62.11 | #DIV/0! | #DIV/0! | -58.59 | #DIV/0! | #DIV/0! | 0.16 | 0.309544 | 0.350601 | 0.891284 | 91.753089 | 4.788588 | 1.157402 | 0.014136 | 0.001939 | 0.017593 | 0.16905 | 0.347631 | 0.017753 | 0.034799 | 0.071257 | 0.004 | 0 | 0.002096 | 0 | 0.000215 | 0.015035 | 0.007306 | 0.002 | 0.002 | 0.000453 | 0 | 0.02 | 0.014513 | 0 | 0.007718 | 0 | 0 | 9 | 0 | 0 | 4 | 8 | 10 | 0 | 6 | 0 | 3
V30114 | 61 | 42 | 19 | 7001 | 7001 | 12343 | 0.33 | 0.71 | 0.35 | 0.02 | 0.01 | 0 | 4.69 | 1.18 | 0.44 | 0 | 0.09 | 0 | 0 | 90.82 | 43272.94 | 43272.9 | 43272.8 | 43272.88 | 43272.95 | 4080 | 581.53 | 9721 | 5879 | 6310 | 4919 | 0.01 | 3.49 | 26.51 | -5.58 | -12.68 | 18.72 | 34.77 | 80.85 | #DIV/0! | #DIV/0! | -61.93 | #DIV/0! | #DIV/0! | 0.17 | 0.289068 | 0.34924 | 0.81357 | 91.906081 | 4.75846 | 1.159126 | 0.013592 | 0.002267 | 0.015823 | 0.144557 | 0.329079 | 0.01056 | 0.053881 | 0.076355 | 0.004 | 0 | 0.00188 | 0 | 0.000167 | 0.017342 | 0.007428 | 0.002 | 0.002 | 0.00088 | 0 | 0.02 | 0.014266 | 0 | 0.008379 | 0 | 0 | 10 | 0 | 14 | 0 | 9 | 0 | 0 | 8 | 0 | 1
32388 | 65.1 | 45.1 | 20 | 6691 | 6691 | 12379 | 1.35 | 0.43 | 0.5 | 0.02 | 0.01 | 0 | 10.1 | 0.64 | 0.67 | 0 | 0.03 | 0.01 | 0 | 80.51 | 43547.36 | 43547.32 | 43547.26 | 43547.3 | 43547.36 | 3472 | 513.91 | 6925 | 5159 | 5654 | 4972 | -9.34 | 2.72 | 15.79 | -0.39 | 24.24 | 19.85 | 11.28 | 41.89 | #DIV/0! | #DIV/0! | -488.12 | 0.01 | 27.85 | 1.2 | 0.423766 | 1.435673 | 0.349376 | 84.363115 | 11.715125 | 0.662257 | 0.02153 | 0.00829 | 0.025539 | 0.190078 | 0.60008 | 0.036551 | 0.002834 | 0.061703 | 0.006344 | 0 | 0.003076 | 0 | 0.000355 | 0.022112 | 0.006954 | 0.002 | 0.002 | 0.0002 | 0 | 0.02 | 0.03372 | 0 | 0.007321 | 0 | 0 | 1 | 0 | 0 | 0 | 7.3 | 20 | 0 | 8.9 | 0 | 7.9
V23049 | 77 | 57 | 20 | 6894 | 6894 | 13343 | 0.74 | 0.31 | 0.4 | 0.02 | 0.01 | 0.4 | 3.75 | 4.58 | 1.71 | 5.73 | 0.04 | 0 | 0.01 | 79.45 | 42430.61 | 42430.57 | 42430.52 | 42430.56 | 42430.62 | 3638 | 521.43 | 8211 | 4698 | 5540 | 4834 | 2.46 | -0.93 | -2.62 | -13.67 | 12.43 | 19.63 | -12.3 | -26.78 | 29.49 | -4.91 | -400.19 | -1552.38 | -145.04 | 0.62 | 0.329868 | 0.870279 | 0.281571 | 81.277102 | 3.763716 | 4.759484 | 0.024358 | 0.013078 | 0.289105 | 0.185158 | 1.805152 | 6.185366 | 0.017914 | 0.102096 | 0.016658 | 0 | 0.002987 | 0 | 0.000177 | 0.00869 | 0.010525 | 0.004183 | 0.005452 | 0.004424 | 0 | 0.02 | 0.020659 | 0 | 0.002 | 0 | 0 | 0 | 0 | 29 | 0 | 15 | 8 | 0 | 0 | 0 | 5
V24364 | 39 | 19 | 20 | 7105 | 7105 | 13343 | 0.93 | 0.3 | 0.3 | 0.03 | 0.01 | 0.6 | 4.05 | 4.81 | 1.8 | 6.01 | 0 | 0 | 0 | 81.27 | 42605.5 | 42605.46 | 42605.35 | 42605.44 | 42605.5 | 3635 | 526.28 | 8249 | 4800 | 5925 | 5254 | -0.22 | -0.14 | -0.85 | 2.36 | 11.25 | 26.09 | -7.5 | 17.73 | 36.69 | -1.52 | #DIV/0! | #DIV/0! | #DIV/0! | 0.28 | 0.221741 | 0.908074 | 0.266249 | 80.954923 | 4.058762 | 4.806894 | 0.027949 | 0.00905 | 0.379842 | 0.225385 | 1.815272 | 6.091323 | 0.013254 | 0.118305 | 0.011326 | 0 | 0.002837 | 0 | 0.000173 | 0.009694 | 0.011267 | 0.004713 | 0.005236 | 0.00448 | 0 | 0.02 | 0.031251 | 0 | 0.002 | 0 | 0 | 5 | 0 | 0 | 0 | 0 | 10 | 0 | 0 | 0 | 4
V29018 | 100 | 80 | 20 | 6992 | 6992 | 13343 | 0.74 | 0.28 | 0.37 | 0.02 | 0.01 | 0.3 | 3.76 | 4.85 | 1.72 | 5.78 | 0.1 | 0 | 0.08 | 80.5 | 43150.89 | 43150.85 | 43150.79 | 43150.83 | 43150.9 | 3852 | 543.84 | 8584 | 4739 | 5769 | 4771 | 1.69 | 1.59 | 4.24 | -11.46 | -14.64 | 20.93 | -16.61 | -34.7 | 28.89 | 4.37 | -108.94 | -798.8 | 70.36 | -0.28 | 0.296185 | 0.835961 | 0.326732 | 81.934395 | 3.747631 | 4.844344 | 0.026631 | 0.012593 | 0.218143 | 0.222326 | 1.671043 | 5.612586 | 0.025448 | 0.125957 | 0.013883 | 0 | 0.00332 | 0 | 0.000146 | 0.013522 | 0.008191 | 0.004165 | 0.007732 | 0.004151 | 0 | 0.02 | 0.022914 | 0 | 0.002 | 0 | 0 | 5 | 0 | 0 | 0 | 0 | 0 | 0 | 8 | 60 | 7
32405 | 74.5 | 54.5 | 20 | 6721 | 6721 | 12379 | 1.4 | 0.5 | 0.44 | 0.02 | 0.02 | 0 | 10.42 | 0.65 | 0.66 | 0 | 0 | 0 | 0 | 80.59 | 43550.33 | 43550.29 | 43550.22 | 43550.26 | 43550.34 | 3519 | 522.26 | 8207 | 5878 | 6884 | 5392 | -3.98 | -1.84 | 5.6 | -0.11 | 15.11 | 12.31 | 24.74 | 54.56 | #DIV/0! | #DIV/0! | #DIV/0! | -58.09 | -73.26 | 0.82 | 0.409995 | 1.477973 | 0.449442 | 84.404218 | 11.438269 | 0.693661 | 0.019833 | 0.00729 | 0.027939 | 0.193418 | 0.657079 | 0.045913 | 0.00414 | 0.061408 | 0.006739 | 0 | 0.003387 | 0 | 0.000194 | 0.031848 | 0.007162 | 0.002 | 0.002 | 0.000467 | 0 | 0.02 | 0.028844 | 0 | 0.006781 | 0 | 0 | 1 | 0 | 0 | 0 | 24 | 20 | 0 | 4 | 0 | 5.5
V30486 | 80 | 60 | 20 | 6987 | 6987 | 12379 | 1.28 | 0.53 | 0.53 | 0.02 | 0.02 | 0 | 10.85 | 0.64 | 0.64 | 0 | 0 | 0 | 0 | 83.95 | 43333.99 | 43333.95 | 43333.86 | 43333.94 | 43334 | 3485 | 519.61 | 7666 | 4898 | 5077 | 4435 | -0.72 | -1.07 | 10.99 | -9.07 | 13.33 | 4.9 | 9.32 | -23.16 | #DIV/0! | #DIV/0! | #DIV/0! | -137.71 | #DIV/0! | 0.72 | 0.509536 | 1.415288 | 0.463614 | 84.655022 | 11.097795 | 0.658366 | 0.020178 | 0.021399 | 0.025583 | 0.20109 | 0.579326 | 0.061961 | 0.120206 | 0.063926 | 0.011814 | 0 | 0.007064 | 0 | 0.000245 | 0.02287 | 0.007538 | 0.002 | 0.002 | 0.00032 | 0 | 0.02 | 0.024739 | 0 | 0.00812 | 0 | 0 | 12 | 0 | 40 | 0 | 0 | 0 | 0 | 0 | 0 | 8
V23566 | 53 | 33 | 20 | 7179 | 7179 | 12343 | 0.39 | 0.69 | 0.34 | 0.02 | 0.02 | 0 | 4.92 | 1.22 | 0.43 | 0 | 0.02 | 0 | 0 | 93.1 | 42488.99 | 42488.95 | 42488.85 | 42488.93 | 42489 | 3644 | 506.32 | 10104 | 4394 | 5800 | 4930 | 0.17 | 3.94 | 28.21 | 5.6 | -25.29 | 26.66 | 43.27 | 82.66 | -5460.14 | -20609.55 | -517.13 | -1531.59 | #DIV/0! | 0.16 | 0.24722 | 0.366739 | 0.85556 | 91.897028 | 4.851676 | 1.158708 | 0.013947 | 0.002746 | 0.017039 | 0.115637 | 0.304853 | 0.01777 | 0.013481 | 0.059437 | 0.004 | 0 | 0.001608 | 0 | 0.00018 | 0.01702 | 0.007192 | 0.002 | 0.002 | 0.0016 | 0 | 0.02 | 0.014738 | 0 | 0.007822 | 0 | 0 | 9 | 0 | 7 | 5 | 0 | 0 | 0 | 10 | 0 | 2
V26013 | 58 | 38 | 20 | 6998 | 6998 | 12343 | 0.34 | 0.75 | 0.36 | 0.02 | 0.01 | 0 | 4.74 | 1.18 | 0.47 | 0 | 0.11 | 0 | 0 | 90.63 | 42797.37 | 42797.33 | 42797.27 | 42797.31 | 42797.38 | 3689 | 512.5 | 9368 | 4919 | 6114 | 5068 | -0.62 | 5.39 | 21.31 | -3.95 | -13.93 | 17.24 | 19.15 | 78.2 | #DIV/0! | #DIV/0! | -39.64 | #DIV/0! | #DIV/0! | 0.23 | 0.305847 | 0.354584 | 0.867623 | 91.702368 | 4.837297 | 1.129231 | 0.015709 | 0.001612 | 0.018023 | 0.157993 | 0.372025 | 0.04447 | 0.038766 | 0.077791 | 0.004 | 0 | 0.002209 | 0 | 0.000228 | 0.016677 | 0.007251 | 0.002 | 0.002 | 0.000519 | 0 | 0.02 | 0.01373 | 0 | 0.008048 | 0 | 0 | 9 | 0 | 0 | 4 | 0 | 22 | 0 | 0 | 0 | 3
V27024 | 41 | 21 | 20 | 6995 | 6995 | 12343 | 0.34 | 0.72 | 0.34 | 0.02 | 0.01 | 0 | 4.74 | 1.19 | 0.43 | 0 | 0.05 | 0 | 0 | 90.72 | 42909.79 | 42909.75 | 42909.64 | 42909.72 | 42909.79 | 3957 | 578.42 | 10077 | 6276 | 6552 | 5820 | -1.12 | 3.39 | 20.7 | -6.52 | -22.99 | 4.9 | 30.37 | 68.27 | #DIV/0! | #DIV/0! | -180.04 | #DIV/0! | #DIV/0! | 0.43 | 0.329424 | 0.363179 | 0.893295 | 91.645189 | 4.866331 | 1.166837 | 0.015187 | 0.004191 | 0.01699 | 0.151131 | 0.344427 | 0.02266 | 0.040249 | 0.06399 | 0.004 | 0 | 0.002732 | 0 | 0.000173 | 0.014315 | 0.006694 | 0.002 | 0.002 | 0.000754 | 0 | 0.02 | 0.015653 | 0 | 0.008599 | 0 | 0 | 9 | 0 | 0 | 2 | 0 | 0 | 0 | 7 | 0 | 3
V31103 | 82 | 62 | 20 | 6998 | 6998 | 12343 | 0.33 | 0.66 | 0.36 | 0.02 | 0.01 | 0 | 4.69 | 1.25 | 0.43 | 0 | 0.14 | 0 | 0 | 90.71 | 43399.81 | 43399.77 | 43399.67 | 43399.76 | 43399.82 | 4040 | 570.38 | 8596 | 5299 | 5421 | 4756 | -0.53 | 6.57 | 12.58 | -16.01 | -40.87 | 6.21 | 17.39 | 55.28 | #DIV/0! | #DIV/0! | -17.5 | #DIV/0! | #DIV/0! | 0.48 | 0.346281 | 0.384323 | 0.936103 | 91.557271 | 4.7855 | 1.188859 | 0.014517 | 0.003889 | 0.029723 | 0.168486 | 0.381764 | 0.018875 | 0.03216 | 0.064335 | 0.004 | 0 | 0.004053 | 0 | 0.000209 | 0.024262 | 0.006838 | 0.002 | 0.002 | 0.001066 | 0 | 0.02 | 0.015518 | 0 | 0.007967 | 0 | 0 | 7 | 28 | 0 | 0 | 5 | 20 | 0 | 2 | 0 | 0
32387 | 72.2 | 52.2 | 20 | 6692 | 6692 | 12379 | 1.33 | 0.48 | 0.42 | 0.02 | 0.02 | 0 | 10.38 | 0.64 | 0.66 | 0 | 0 | 0 | 0 | 80.33 | 43547.29 | 43547.25 | 43547.19 | 43547.23 | 43547.29 | 3428 | 516.19 | 7439 | 4990 | 5924 | 5233 | -0.98 | -11.56 | -6.28 | -7.68 | 37.3 | 15.33 | 18.28 | 56.81 | #DIV/0! | #DIV/0! | #DIV/0! | -142.78 | 18.66 | 0.57 | 0.38039 | 1.515192 | 0.321531 | 84.697966 | 11.121122 | 0.759663 | 0.020826 | 0.007086 | 0.026801 | 0.191593 | 0.745713 | 0.044625 | 0.002307 | 0.058781 | 0.008435 | 0 | 0.002659 | 0 | 0.000248 | 0.022024 | 0.006822 | 0.002 | 0.002 | 0.000211 | 0 | 0.02 | 0.034444 | 0 | 0.007559 | 0 | 0 | 1 | 0 | 29.8 | 0 | 20 | 0 | 0 | 0 | 0 | 1.4
26701 | 54.5 | 33.5 | 21 | 7001 | 7001 | 13343 | 0.86 | 0.38 | 0.38 | 0.03 | 0.02 | 0.55 | 3.97 | 4.63 | 1.71 | 5.8 | 0.14 | 0 | 0 | 80.2 | 42872.06 | 42872.02 | 42871.92 | 42872 | 42872.07 | 2873 | 408.39 | 7631 | 3929 | 5803 | 4053 | 1.62 | -0.21 | -5.37 | 3.81 | 32.93 | 43.03 | 8.2 | 35.34 | 15.23 | -0.05 | -65.6 | #DIV/0! | #DIV/0! | 0.01 | 0.218268 | 0.841776 | 0.255997 | 81.28963 | 3.956869 | 4.699576 | 0.025759 | 0.010224 | 0.472235 | 0.234166 | 1.821381 | 5.885082 | 0.054046 | 0.124305 | 0.016515 | 0 | 0.003104 | 0 | 0.000161 | 0.01152 | 0.011706 | 0.004147 | 0.008418 | 0.003886 | 0 | 0.02 | 0.029228 | 0 | 0.002 | 0 | 0 | 1 | 0 | 0 | 0 | 21 | 0 | 0 | 5 | 0 | 6.5
V30025 | 76 | 55 | 21 | 7000 | 7000 | 13343 | 0.86 | 0.35 | 0.36 | 0.02 | 0.01 | 0.58 | 3.78 | 4.64 | 1.75 | 5.82 | 0.13 | 0 | 0 | 80.33 | 43264.75 | 43264.71 | 43264.61 | 43264.69 | 43264.76 | 3501 | 503.23 | 8362 | 5264 | 5801 | 5037 | 1.27 | 3.5 | 5.71 | 4.92 | 20.26 | 21.58 | 4.15 | 19.95 | 8.69 | -1.13 | -70.4 | -1181.34 | -7102.66 | -0.16 | 0.283449 | 0.83226 | 0.279318 | 81.577737 | 3.779997 | 4.537083 | 0.023763 | 0.011002 | 0.538193 | 0.217524 | 1.676873 | 5.969604 | 0.038277 | 0.126314 | 0.015193 | 0 | 0.003301 | 0 | 0.000289 | 0.010524 | 0.009697 | 0.004152 | 0.009522 | 0.004578 | 0 | 0.02 | 0.02935 | 0 | 0.002 | 0 | 0 | 0 | 0 | 16 | 0 | 32 | 0 | 0 | 0 | 0 | 7
V30703 | 54 | 33 | 21 | 6994 | 6994 | 12343 | 0.33 | 0.78 | 0.34 | 0.02 | 0.01 | 0 | 4.69 | 1.18 | 0.45 | 0 | 0.09 | 0 | 0 | 90.66 | 43357.01 | 43356.97 | 43356.87 | 43356.95 | 43357.03 | 4015 | 577.03 | 10295 | 6547 | 7090 | 4922 | 2.21 | 2.01 | 25.99 | -9.88 | -7.51 | -6.24 | 30.96 | 65.3 | #DIV/0! | #DIV/0! | -154.84 | #DIV/0! | #DIV/0! | 0.28 | 0.36956 | 0.362923 | 0.84767 | 91.740691 | 4.652209 | 1.177097 | 0.014939 | 0.004074 | 0.028753 | 0.227732 | 0.336494 | 0.023892 | 0.059876 | 0.069573 | 0.004 | 0 | 0.002888 | 0 | 0.000379 | 0.021599 | 0.007235 | 0.002 | 0.002 | 0.001199 | 0 | 0.02 | 0.015231 | 0 | 0.007987 | 0 | 0 | 7 | 10 | 16 | 0 | 0 | 0 | 0 | 0 | 0 | 0
34357 | 110 | 85.6 | 24.4 | 6662 | 6662 | 12379 | 1.28 | 0.48 | 0.45 | 0.02 | 0.01 | 0 | 10.53 | 0.64 | 0.66 | 0 | 0 | 0 | 0 | 79.8 | 43788.24 | 43788.2 | 43788.14 | 43788.18 | 43788.25 | 3560 | 526.71 | 7507 | 4809 | 5755 | 4685 | 0.06 | -10.8 | 7.49 | -7.75 | 23.7 | 17.21 | 20.86 | 13.66 | #DIV/0! | #DIV/0! | #DIV/0! | 38.44 | #DIV/0! | 0.36 | 0.397 | 1.47 | 0.389 | 84.7 | 11.21 | 0.75 | 0.0198 | 0.0131 | 0.0233 | 0.184 | 0.646 | 0.0466 | 0.0011 | 0.0538 | 0.0028 | 0.0002 | 0.0027 | 0.00061 | 0.0001 | 0.009 | 0.005 | 0.0003 | 0.001 | 0.00084 | 0.0075 | 0.001 | 0.0304 | 0.0014 | 0.001 | 0.00063 | 0.002 | 0 | 0 | 85.6 | 0 | 0 | 0 | 0 | 0 | 0 | 0
24419 | 73 | 48 | 25 | 7097 | 7097 | 13343 | 0.85 | 0.3 | 0.4 | 0.02 | 0.01 | 0.51 | 3.82 | 4.7 | 1.74 | 5.85 | 0 | 0 | 0 | 81.8 | 42612.03 | 42611.99 | 42611.89 | 42611.97 | 42612.04 | 2821 | 401.22 | 7055 | 3657 | 5547 | 4790 | -1.93 | -1.67 | 2.4 | -4.26 | -11.62 | 33.51 | -17.84 | -0.29 | 29.17 | -3.27 | #DIV/0! | -1097.57 | #DIV/0! | 0.65 | 0.267251 | 0.884581 | 0.339979 | 81.259769 | 3.889311 | 4.777536 | 0.026667 | 0.010873 | 0.358672 | 0.204455 | 1.697466 | 6.046265 | 0.009065 | 0.116255 | 0.01544 | 0 | 0.00299 | 0 | 0.000146 | 0.017995 | 0.01172 | 0.005833 | 0.00463 | 0.004426 | 0 | 0.02 | 0.026678 | 0 | 0.002 | 0 | 0 | 1 | 12 | 0 | 0 | 25 | 3 | 0 | 5 | 0 | 2
V23064 | 115 | 90 | 25 | 6959 | 6959 | 13343 | 0.75 | 0.32 | 0.35 | 0.02 | 0.01 | 0.4 | 3.78 | 4.59 | 1.69 | 5.71 | 0.04 | 0 | 0.01 | 80.39 | 42431.66 | 42431.62 | 42431.56 | 42431.6 | 42431.67 | 3625 | 501.24 | 8481 | 4649 | 5840 | 4948 | -0.23 | -0.86 | 1.61 | -16.98 | 20.42 | 26.06 | -11.43 | -8.11 | 29.24 | 1.51 | -384.69 | #DIV/0! | -173.45 | 0.16 | 0.267369 | 0.892893 | 0.256667 | 81.849868 | 3.866257 | 4.726133 | 0.024213 | 0.011056 | 0.287885 | 0.186522 | 1.697966 | 5.732272 | 0.018704 | 0.097608 | 0.014443 | 0 | 0.00279 | 0 | 0.000144 | 0.004354 | 0.010284 | 0.003654 | 0.005525 | 0.004185 | 0 | 0.02 | 0.017209 | 0 | 0.002 | 0 | 0 | 5 | 0 | 19 | 0 | 0 | 10 | 0 | 7 | 45 | 4
V23106 | 83 | 58 | 25 | 7175 | 7175 | 13343 | 0.8 | 0.37 | 0.37 | 0.02 | 0.01 | 0.42 | 3.88 | 4.74 | 1.75 | 5.92 | 0.02 | 0 | 0.01 | 82.79 | 42436.98 | 42436.94 | 42436.88 | 42436.92 | 42436.98 | 3579 | 515.34 | 8160 | 4919 | 5629 | 5004 | -3.23 | -1.74 | -0.13 | -9.24 | 40.45 | 31.06 | -11.83 | -9.84 | 38.38 | -2.49 | -917.6 | #DIV/0! | -550.89 | 0.5 | 0.249441 | 0.866352 | 0.215437 | 81.48312 | 3.966418 | 4.766586 | 0.023547 | 0.011878 | 0.255907 | 0.1826 | 1.738058 | 6.005205 | 0.034291 | 0.102953 | 0.016067 | 0 | 0.002914 | 0 | 0.000155 | 0.009242 | 0.01007 | 0.004733 | 0.006262 | 0.004512 | 0 | 0.02 | 0.022252 | 0 | 0.002 | 0 | 0 | 5 | 0 | 4 | 0 | 25 | 16 | 0 | 2 | 0 | 6
V23236 | 93 | 68 | 25 | 7099 | 7099 | 13343 | 0.94 | 0.32 | 0.28 | 0.03 | 0.01 | 0.58 | 4.11 | 4.7 | 1.73 | 5.86 | 0.07 | 0 | 0 | 81.39 | 42451.02 | 42450.98 | 42450.92 | 42450.96 | 42451.03 | 3317 | 464.89 | 8599 | 4406 | 5957 | 5102 | -0.89 | -2.32 | 2.21 | 0.18 | 20.56 | 20.5 | -2.43 | 10.03 | 10.95 | -3.99 | -212.74 | -23839.41 | -4913.08 | 0.69 | 0.226013 | 0.941073 | 0.255088 | 80.80533 | 4.142156 | 4.803899 | 0.026427 | 0.011389 | 0.518596 | 0.222828 | 1.690929 | 6.096459 | 0.033896 | 0.11788 | 0.015175 | 0 | 0.003209 | 0 | 0.000184 | 0.015817 | 0.010779 | 0.004521 | 0.006539 | 0.005016 | 0 | 0.02 | 0.024796 | 0 | 0.002 | 0 | 0 | 5 | 25 | 0 | 0 | 0 | 11 | 0 | 6 | 20 | 1
V24599 | 53 | 28 | 25 | 7125 | 7125 | 13343 | 0.83 | 0.41 | 0.33 | 0.03 | 0.01 | 0.5 | 4.04 | 4.71 | 1.73 | 5.92 | 0.16 | 0 | 0 | 81.73 | 42633.24 | 42633.2 | 42633.1 | 42633.19 | 42633.25 | 3695 | 578.25 | 9987 | 5038 | 5737 | 4716 | 0.4 | -2.53 | -7.93 | -10.66 | 11.82 | 25.74 | 1.87 | 19.93 | -14.64 | -1.17 | -48.41 | #DIV/0! | #DIV/0! | 0.86 | 0.244145 | 0.916338 | 0.356088 | 80.709981 | 4.010384 | 4.807293 | 0.025955 | 0.01107 | 0.568347 | 0.232747 | 1.859614 | 5.969306 | 0.037839 | 0.132392 | 0.016484 | 0 | 0.003296 | 0 | 0.000172 | 0.01646 | 0.013236 | 0.005512 | 0.00547 | 0.004583 | 0 | 0.02 | 0.031289 | 0 | 0.002 | 0 | 0 | 5 | 0 | 0 | 0 | 0 | 1 | 0 | 0 | 20 | 2
V31369 | 108 | 83 | 25 | 7002 | 7002 | 13343 | 0.81 | 0.33 | 0.33 | 0.03 | 0.01 | 0.46 | 4.1 | 4.67 | 1.69 | 5.85 | 0.13 | 0 | 0 | 80.25 | 43431.48 | 43431.44 | 43431.38 | 43431.42 | 43431.49 | 3825 | 540.18 | 9067 | 5639 | 6271 | 4923 | 1.98 | 2.64 | 8.98 | -6.28 | 31.99 | 25.88 | 1.81 | 27.16 | 3.58 | 2.36 | -59.82 | #DIV/0! | -201.84 | -0.44 | 0.250102 | 0.87253 | 0.225057 | 81.698536 | 4.071236 | 4.60526 | 0.026526 | 0.010854 | 0.452859 | 0.211181 | 1.555919 | 5.788605 | 0.008919 | 0.12401 | 0.016185 | 0 | 0.002156 | 0 | 0.000539 | 0.009613 | 0.009956 | 0.001021 | 0.003358 | 0.001083 | 0 | 0.001 | 0.025643 | 0 | 0.027852 | 0 | 0 | 5 | 0 | 0 | 0 | 23 | 0 | 0 | 19 | 25 | 11
V23381 | 67 | 42 | 25 | 7184 | 7184 | 12343 | 0.37 | 0.76 | 0.33 | 0.02 | 0.01 | 0 | 4.87 | 1.22 | 0.45 | 0 | 0.1 | 0 | 0 | 93.09 | 42468.18 | 42468.14 | 42468.04 | 42468.12 | 42468.19 | 4037 | 579.03 | 8871 | 5637 | 6132 | 4750 | -0.27 | 1.74 | 25.74 | 3.04 | -14.66 | 18.53 | 22.37 | 83.19 | #DIV/0! | #DIV/0! | -38.74 | #DIV/0! | #DIV/0! | 0.17 | 0.265836 | 0.357772 | 0.858831 | 91.811164 | 4.827936 | 1.180324 | 0.015645 | 0.0017 | 0.017399 | 0.140011 | 0.327479 | 0.022219 | 0.035691 | 0.063634 | 0.004 | 0 | 0.001843 | 0 | 0.000174 | 0.013318 | 0.006606 | 0.002 | 0.002 | 0.001404 | 0 | 0.02 | 0.016103 | 0 | 0.006913 | 0 | 0 | 9 | 0 | 0 | 23 | 0 | 0 | 0 | 7 | 0 | 3
V23061 | 91 | 65 | 26 | 6914 | 6914 | 13343 | 0.75 | 0.31 | 0.35 | 0.02 | 0.01 | 0.4 | 3.75 | 4.59 | 1.69 | 5.73 | 0.04 | 0 | 0.01 | 79.78 | 42431.46 | 42431.41 | 42431.36 | 42431.4 | 42431.46 | 3587 | 507.5 | 7995 | 4316 | 5325 | 4458 | -0.53 | 0.08 | 1.68 | -14.31 | 16.11 | 25.33 | -15.78 | -18.4 | 26.81 | 0.57 | -389.02 | #DIV/0! | -222.01 | 0.2 | 0.268769 | 0.876891 | 0.269607 | 81.720612 | 3.866779 | 4.706569 | 0.025119 | 0.012191 | 0.301154 | 0.179792 | 1.708725 | 5.848356 | 0.022169 | 0.099649 | 0.018514 | 0 | 0.002917 | 0 | 0.000124 | 0.004862 | 0.010284 | 0.003564 | 0.006033 | 0.004474 | 0 | 0.02 | 0.020847 | 0 | 0.002 | 0 | 0 | 0 | 0 | 17 | 0 | 0 | 9 | 0 | 6 | 28 | 5
V23850 | 111 | 85 | 26 | 7137 | 7137 | 13343 | 0.86 | 0.32 | 0.4 | 0.02 | 0.01 | 0.47 | 3.86 | 4.73 | 1.74 | 5.88 | 0.07 | 0 | 0 | 82.19 | 42527.81 | 42527.77 | 42527.67 | 42527.75 | 42527.82 | 3827 | 548.59 | 8788 | 5633 | 6026 | 4931 | -0.09 | 2.52 | -2.49 | -3.48 | -3.01 | 23.96 | -14.89 | 13.36 | 46.17 | 4.63 | -176.03 | -849.65 | #DIV/0! | -0.33 | 0.304907 | 0.882906 | 0.325881 | 82.003038 | 3.842756 | 4.580226 | 0.026134 | 0.009961 | 0.253 | 0.191444 | 1.775269 | 5.579446 | 0.023313 | 0.102315 | 0.013173 | 0 | 0.002982 | 0 | 0.000171 | 0.012009 | 0.010131 | 0.003854 | 0.004115 | 0.004444 | 0 | 0.02 | 0.026525 | 0 | 0.002 | 0 | 0 | 5 | 0 | 22 | 0 | 0 | 0 | 0 | 0 | 54 | 4
V23109 | 103 | 76 | 27 | 7332 | 7332 | 13343 | 0.87 | 0.36 | 0.35 | 0.02 | 0.01 | 0.45 | 4.17 | 4.86 | 1.79 | 6.08 | 0.02 | 0 | 0 | 84.32 | 42437.18 | 42437.13 | 42437.07 | 42437.11 | 42437.18 | 3129 | 439.59 | 8302 | 4398 | 5807 | 5042 | -1.31 | 0.99 | 2.47 | -1.03 | 25.94 | 22.58 | -7.59 | -6.54 | 21.68 | 0.81 | -791.55 | #DIV/0! | -269.8 | 0.09 | 0.258637 | 0.853517 | 0.257164 | 81.537498 | 4.090709 | 4.661656 | 0.024489 | 0.012283 | 0.340014 | 0.209755 | 1.691596 | 5.835372 | 0.013416 | 0.109317 | 0.017749 | 0 | 0.003218 | 0 | 0.000154 | 0.00844 | 0.010013 | 0.004565 | 0.005803 | 0.004357 | 0 | 0.02 | 0.028279 | 0 | 0.002 | 0 | 0 | 5 | 0 | 0 | 0 | 30 | 20 | 0 | 0 | 14 | 7
V25662 | 36 | 9 | 27 | 6988 | 6988 | 12343 | 0.34 | 0.75 | 0.34 | 0.02 | 0.01 | 0 | 4.73 | 1.19 | 0.44 | 0 | 0.07 | 0 | 0 | 90.58 | 42762.74 | 42762.7 | 42762.64 | 42762.68 | 42762.75 | 4068 | 589.99 | 9543 | 5788 | 6034 | 5253 | -2.33 | 7.55 | 28.01 | 0.92 | -32.55 | 19.37 | 13.44 | 60.52 | #DIV/0! | #DIV/0! | -98.9 | #DIV/0! | #DIV/0! | 0.41 | 0.278292 | 0.337828 | 1.010418 | 91.619941 | 4.919786 | 1.114106 | 0.015224 | 0.002199 | 0.019072 | 0.142314 | 0.322027 | 0.030805 | 0.047399 | 0.064184 | 0.004 | 0 | 0.002108 | 0 | 0.000173 | 0.016069 | 0.007856 | 0.002 | 0.002 | 0.000684 | 0 | 0.02 | 0.0136 | 0 | 0.007915 | 0 | 0 | 9 | 0 | 0 | 0 | 0 | 0 | 0 | 0 | 0 | 0
V27026 | 47 | 20 | 27 | 6965 | 6965 | 12343 | 0.33 | 0.71 | 0.34 | 0.02 | 0.01 | 0 | 4.72 | 1.18 | 0.43 | 0 | 0.05 | 0 | 0 | 90.34 | 42909.92 | 42909.88 | 42909.78 | 42909.87 | 42909.93 | 3640 | 640.73 | 9095 | 4858 | 5546 | 4766 | 0.33 | 4.57 | 26.64 | -6.18 | -25.49 | -0.94 | 30.47 | 71.77 | #DIV/0! | #DIV/0! | -162.68 | #DIV/0! | #DIV/0! | 0.4 | 0.348921 | 0.36162 | 0.911509 | 91.686666 | 4.792783 | 1.145996 | 0.015174 | 0.00374 | 0.01709 | 0.141428 | 0.318049 | 0.026499 | 0.089681 | 0.06353 | 0.004 | 0 | 0.003366 | 0 | 0.000173 | 0.015431 | 0.006939 | 0.002 | 0.002 | 0.000808 | 0 | 0.02 | 0.013659 | 0 | 0.008933 | 0 | 0 | 9 | 0 | 0 | 0 | 0 | 8 | 0 | 0 | 0 | 3
V22373 | 63 | 35 | 28 | 7115 | 7115 | 13343 | 0.96 | 0.34 | 0.31 | 0.03 | 0.01 | 0.69 | 4.05 | 4.69 | 1.82 | 5.95 | 0.08 | 0 | 0 | 81.33 | 42347.4 | 42347.36 | 42347.29 | 42347.33 | 42347.41 | 3447 | 494.41 | 9199 | 4438 | 6160 | 5028 | -2.46 | 2.89 | 0.25 | 3.08 | 23.47 | 27.58 | -5.71 | 20.46 | 10.53 | 3.56 | -235.83 | #DIV/0! | #DIV/0! | -0.1 | 0.221329 | 0.925976 | 0.26201 | 81.203781 | 4.135166 | 4.543581 | 0.02805 | 0.010205 | 0.612621 | 0.264939 | 1.813857 | 5.727818 | 0.003137 | 0.139626 | 0.016532 | 0 | 0.002922 | 0 | 0.000181 | 0.012796 | 0.011578 | 0.005118 | 0.005779 | 0.004378 | 0 | 0.02 | 0.02662 | 0 | 0.002 | 0 | 0 | 5 | 0 | 0 | 0 | 0 | 0 | 0 | 0 | 28 | 2
V29089 | 73 | 44 | 29 | 6573 | 6573 | 13343 | 0.73 | 0.29 | 0.37 | 0.02 | 0.01 | 0.4 | 3.53 | 4.38 | 1.61 | 5.43 | 0.08 | 0 | 0 | 75.77 | 43158.04 | 43158 | 43157.95 | 43157.99 | 43158.05 | 3282 | 468.72 | 7654 | 4377 | 5209 | 4220 | 2.68 | 1.81 | 4.54 | -1.15 | 28.38 | 28.42 | 10.82 | 21.08 | 23.35 | -1.35 | -152.44 | -860.61 | 35.18 | -0.15 | 0.286713 | 0.794048 | 0.221159 | 81.932 | 3.71011 | 4.639214 | 0.022582 | 0.010287 | 0.331928 | 0.214844 | 1.655229 | 5.945271 | 0.00286 | 0.125088 | 0.017172 | 0 | 0.003277 | 0 | 0.000219 | 0.016205 | 0.009475 | 0.003334 | 0.007575 | 0.004437 | 0 | 0.02 | 0.024976 | 0 | 0.002 | 0 | 0 | 5 | 0 | 0 | 0 | 20 | 0 | 0 | 0 | 9 | 10
V24045 | 40 | 11 | 29 | 7188 | 7188 | 12343 | 0.38 | 0.77 | 0.37 | 0.02 | 0.01 | 0 | 4.88 | 1.2 | 0.48 | 0 | 0.11 | 0 | 0 | 93.06 | 42545.52 | 42545.48 | 42545.38 | 42545.46 | 42545.53 | 4180 | 575.92 | 9025 | 5457 | 5698 | 4711 | -0.19 | 2.36 | 0.48 | -0.11 | -7.41 | 25.47 | 24.87 | 74.49 | #DIV/0! | #DIV/0! | -18.12 | #DIV/0! | #DIV/0! | 0.19 | 0.273638 | 0.370824 | 0.817844 | 91.701713 | 4.83017 | 1.161596 | 0.016145 | 0.002664 | 0.017251 | 0.127359 | 0.469349 | 0.026188 | 0.042299 | 0.062621 | 0.004 | 0 | 0.00175 | 0 | 0.000145 | 0.014444 | 0.006809 | 0.002 | 0.002 | 0.001611 | 0 | 0.02 | 0.022094 | 0 | 0.00549 | 0 | 0 | 9 | 0 | 0 | 0 | 0 | 0 | 0 | 0 | 0 | 2
V34818 | 76.1 | 46.1 | 30 | 6494 | 6494 | 12379 | 1.32 | 0.47 | 0.52 | 0.02 | 0.01 | 0 | 10.27 | 0.62 | 0.64 | 0 | 0 | 0.01 | 0 | 77.63 | 43851.5 | 43851.46 | 43851.41 | 43851.45 | 43851.51 | 3300 | 504.66 | 8635 | 4168 | 5540 | 4617 | -2.85 | -2.01 | 7.37 | -3.62 | 21.73 | 12.2 | 5.73 | 42.73 | #DIV/0! | #DIV/0! | #DIV/0! | -106.63 | -51.63 | 0.64 | 0.497 | 1.49 | 0.404 | 84.3 | 11.54 | 0.687 | 0.0203 | 0.008 | 0.0232 | 0.162 | 0.649 | 0.0492 | 0.0052 | 0.053 | 0.0147 | 0.0002 | 0.003 | 0.0007 | 0.0001 | 0.001 | 0.0058 | 0.0003 | 0.0017 | 0.00095 | 0.0075 | 0.001 | 0.0264 | 0.0018 | 0.001 | 0.0007 | 0.0047 | 30 | 0 | 0 | 0 | 5 | 0 | 0 | 5.1 | 0 | 6
V23107 | 71 | 41 | 30 | 6797 | 6797 | 13343 | 0.8 | 0.34 | 0.32 | 0.02 | 0.01 | 0.4 | 3.87 | 4.5 | 1.66 | 5.63 | 0.02 | 0 | 0 | 78.19 | 42437.04 | 42437 | 42436.94 | 42436.98 | 42437.05 | 3450 | 509.9 | 7958 | 4797 | 5430 | 4650 | 1.61 | -1.36 | 2.98 | 3.1 | 8.47 | 24.43 | -10.72 | -1.85 | 27.74 | -1.65 | -663.59 | #DIV/0! | -205.97 | 0.22 | 0.254446 | 0.81248 | 0.320734 | 81.464277 | 3.971211 | 4.767305 | 0.024916 | 0.011778 | 0.304588 | 0.19379 | 1.678229 | 5.975241 | 0.011974 | 0.103955 | 0.01765 | 0 | 0.003016 | 0 | 0.000201 | 0.010308 | 0.009919 | 0.004918 | 0.006376 | 0.004436 | 0 | 0.02 | 0.026253 | 0 | 0.002 | 0 | 0 | 0 | 0 | 0 | 0 | 20 | 5 | 0 | 7 | 0 | 9
V28051 | 45 | 15 | 30 | 7170 | 7170 | 13343 | 0.91 | 0.28 | 0.3 | 0.03 | 0.01 | 0.53 | 4.13 | 4.77 | 1.77 | 5.79 | 0.1 | 0 | 0 | 82.41 | 43046.23 | 43046.19 | 43046.13 | 43046.17 | 43046.23 | 3753 | 532.87 | 8059 | 5099 | 5555 | 4875 | 2.71 | -1.53 | 1.34 | 2.86 | 21.3 | 23.77 | 5.88 | 16.94 | 17.65 | -4.82 | -150.68 | #DIV/0! | #DIV/0! | 0.48 | 0.228282 | 0.873545 | 0.221618 | 81.172358 | 3.975464 | 4.795138 | 0.023865 | 0.010046 | 0.43239 | 0.249107 | 1.727093 | 6.007269 | 0.04143 | 0.130985 | 0.012315 | 0 | 0.002704 | 0 | 0.000137 | 0.014755 | 0.011413 | 0.006171 | 0.008527 | 0.004157 | 0 | 0.02 | 0.029231 | 0 | 0.002 | 0 | 0 | 0 | 0 | 0 | 0 | 0 | 10 | 0 | 0 | 0 | 5
V31378 | 81 | 51 | 30 | 6970 | 6970 | 13343 | 0.81 | 0.33 | 0.33 | 0.03 | 0.01 | 0.46 | 4.08 | 4.67 | 1.68 | 5.73 | 0.13 | 0 | 0.01 | 79.94 | 43432.09 | 43432.05 | 43432 | 43432.04 | 43432.1 | 3567 | 505.24 | 7905 | 4758 | 5436 | 4309 | 2.73 | 0.72 | -0.73 | -7.3 | 31.2 | 22.89 | -0.4 | 31.54 | 1.64 | -0.3 | -62.02 | #DIV/0! | -820.18 | 0.14 | 0.260434 | 0.879727 | 0.231603 | 81.278155 | 4.042033 | 4.723337 | 0.027146 | 0.010205 | 0.46228 | 0.211295 | 1.728025 | 5.854169 | 0.0583 | 0.124676 | 0.017829 | 0 | 0.003284 | 0 | 0.000231 | 0.012966 | 0.011234 | 0.005575 | 0.006444 | 0.004688 | 0 | 0.02 | 0.024366 | 0 | 0.002 | 0 | 0 | 0 | 0 | 0 | 0 | 13 | 0 | 0 | 8 | 25 | 5
V25040 | 95 | 63 | 32 | 7088 | 7088 | 13343 | 0.82 | 0.29 | 0.32 | 0.03 | 0.01 | 0.45 | 3.92 | 4.8 | 1.77 | 5.71 | 0.13 | 0 | 0 | 81.63 | 42689.57 | 42689.53 | 42689.47 | 42689.51 | 42689.57 | 3664 | 613.84 | 8915 | 4379 | 5729 | 4947 | 3.1 | 5.39 | 3.62 | -2.26 | -2.99 | 10.84 | 1.57 | -4.82 | 21.04 | -1.39 | -90.52 | -3780.44 | #DIV/0! | -0.12 | 0.281856 | 0.835628 | 0.295178 | 81.832716 | 3.804489 | 4.548862 | 0.026482 | 0.010831 | 0.359137 | 0.241588 | 1.707143 | 5.801814 | 0.010042 | 0.13507 | 0.012318 | 0 | 0.003219 | 0 | 0.000177 | 0.016979 | 0.011833 | 0.004455 | 0.003963 | 0.004384 | 0 | 0.02 | 0.029836 | 0 | 0.002 | 0 | 0 | 5 | 0 | 25 | 0 | 0 | 0 | 0 | 6 | 20 | 7
V28737 | 130 | 97 | 33 | 7012 | 7012 | 13343 | 0.86 | 0.3 | 0.29 | 0.03 | 0.01 | 0.53 | 3.73 | 4.69 | 1.69 | 5.75 | 0.1 | 0 | 0 | 80.83 | 43123.63 | 43123.58 | 43123.53 | 43123.57 | 43123.63 | 3861 | 550.63 | 8195 | 5212 | 5408 | 4562 | 3.88 | 1.49 | 2.3 | 3.39 | 30.7 | 31.56 | 4.47 | -7.8 | 20.53 | 0.94 | -113.37 | -168705.14 | #DIV/0! | -0.31 | 0.20001 | 0.84361 | 0.208423 | 82.066622 | 3.62682 | 4.677754 | 0.024307 | 0.012555 | 0.428331 | 0.213267 | 1.672052 | 5.760255 | 0.046502 | 0.112869 | 0.019259 | 0 | 0.002862 | 0 | 0.000185 | 0.012018 | 0.008633 | 0.003897 | 0.009054 | 0.005269 | 0 | 0.02 | 0.023446 | 0 | 0.002 | 0 | 0 | 5 | 0 | 30 | 0 | 0 | 0 | 0 | 8 | 48 | 6
35726 | 34.86 | 1 | 33.86 | 6692 | 6692 | 12379 | 1.41 | 0.45 | 0.49 | 0.02 | 0.02 | 0 | 10.59 | 0.64 | 0.66 | 0 | 0 | 0.01 | 0 | 80.02 | 43971.61 | 43971.57 | 43971.46 | 43971.55 | 43971.62 | 3456 | 512.15 | 9229 | 4771 | 6228 | 5105 | 0.54 | -3.19 | 7.74 | 1.56 | 26.38 | 18.24 | 27.07 | 43.29 | #DIV/0! | #DIV/0! | #DIV/0! | -114.35 | -2.82 | 0.07 | 0.421 | 1.47 | 0.349 | 84.8 | 11.17 | 0.701 | 0.0185 | 0.0093 | 0.0296 | 0.172 | 0.645 | 0.0541 | 0.0024 | 0.0542 | 0.0123 | 0.0002 | 0.0026 | 0.0006 | 0.00013 | 0.001 | 0.0077 | 0.0003 | 0.0033 | 0.0013 | 0.0077 | 0.001 | 0.0272 | 0.002 | 0.0013 | 0.0005 | 0.002 | 1 | 0 | 0 | 0 | 0 | 0 | 0 | 0 | 0 | 0
V23344 | 99 | 65 | 34 | 7203 | 7203 | 13343 | 0.93 | 0.32 | 0.35 | 0.02 | 0.01 | 0.53 | 3.9 | 4.76 | 1.75 | 5.95 | 0.09 | 0 | 0 | 82.88 | 42465.44 | 42465.4 | 42465.3 | 42465.38 | 42465.45 | 3448 | 484.61 | 8347 | 4227 | 5669 | 5113 | -1.49 | 1.39 | 4.13 | 4.07 | 8.23 | 17.9 | -7.86 | -2.82 | 16.54 | -0.82 | -146.86 | -1826.45 | #DIV/0! | 0.13 | 0.282497 | 0.877475 | 0.292525 | 81.548222 | 3.898175 | 4.627358 | 0.026283 | 0.013198 | 0.43794 | 0.209095 | 1.653374 | 5.909245 | 0.008801 | 0.119795 | 0.016582 | 0 | 0.003235 | 0 | 0.000164 | 0.009964 | 0.0105 | 0.004314 | 0.005894 | 0.00476 | 0 | 0.02 | 0.018604 | 0 | 0.002 | 0 | 0 | 0 | 0 | 24 | 0 | 0 | 8 | 0 | 10 | 18 | 5
V23279 | 93 | 58 | 35 | 7167 | 7167 | 13343 | 0.89 | 0.33 | 0.38 | 0.02 | 0.01 | 0.51 | 3.89 | 4.75 | 1.74 | 5.93 | 0.06 | 0 | 0 | 82.47 | 42458.43 | 42458.38 | 42458.29 | 42458.37 | 42458.43 | 3382 | 480.33 | 9785 | 3960 | 5298 | 4390 | -2.88 | 3.39 | 3.13 | 2.2 | 21.04 | 19.19 | -12.82 | 3.12 | 30.85 | 2.23 | -236.63 | -1170.42 | #DIV/0! | -0.23 | 0.307533 | 0.866681 | 0.256317 | 81.852157 | 3.95912 | 4.542672 | 0.026795 | 0.012075 | 0.34693 | 0.19896 | 1.673552 | 5.736754 | 0.017639 | 0.106072 | 0.015262 | 0 | 0.003067 | 0 | 0.00017 | 0.009528 | 0.010237 | 0.004387 | 0.005369 | 0.004609 | 0 | 0.02 | 0.022113 | 0 | 0.002 | 0 | 0 | 10 | 0 | 8 | 0 | 0 | 0 | 0 | 9 | 25 | 6
V29172 | 102 | 67 | 35 | 7017 | 7017 | 13343 | 0.76 | 0.3 | 0.37 | 0.02 | 0.01 | 0.47 | 3.74 | 4.64 | 1.73 | 5.82 | 0.1 | 0 | 0 | 80.9 | 43166.02 | 43165.97 | 43165.92 | 43165.96 | 43166.02 | 3621 | 530.86 | 8657 | 5482 | 6053 | 4915 | 2.14 | -5.86 | 0.44 | -6.89 | 25.1 | 23.59 | 2.43 | -2.01 | 14.44 | -7.26 | -135.98 | -1051.67 | #DIV/0! | 1.05 | 0.289097 | 0.821845 | 0.22517 | 80.956407 | 3.701661 | 4.968116 | 0.023894 | 0.012185 | 0.406538 | 0.236823 | 1.746613 | 6.319065 | 0.043842 | 0.135094 | 0.018382 | 0 | 0.003431 | 0 | 0.000151 | 0.01633 | 0.009505 | 0.003066 | 0.009946 | 0.004458 | 0 | 0.02 | 0.026383 | 0 | 0.002 | 0 | 0 | 5 | 0 | 19 | 0 | 35 | 0 | 0 | 1 | 0 | 7
V26358 | 48.92 | 13.5 | 35.42 | 7036 | 7036 | 12343 | 0.34 | 0.72 | 0.35 | 0.02 | 0.02 | 0 | 4.76 | 1.19 | 0.44 | 0 | 0.02 | 0 | 0 | 91.29 | 42831.94 | 42831.9 | 42831.8 | 42831.88 | 42831.95 | 4075 | 573.22 | 9398 | 5357 | 5682 | 4728 | 1.13 | 4.86 | 18.7 | 1.28 | -24.99 | 12.88 | 37.49 | 75.53 | #DIV/0! | #DIV/0! | -728.05 | #DIV/0! | #DIV/0! | 0.31 | 0.305601 | 0.336459 | 0.907432 | 91.787618 | 4.750684 | 1.143949 | 0.014819 | 0.003769 | 0.021913 | 0.147109 | 0.358331 | 0.01836 | 0.057022 | 0.061911 | 0.004 | 0 | 0.002663 | 0 | 0.000203 | 0.020455 | 0.007043 | 0.002 | 0.002 | 0.001144 | 0 | 0.02 | 0.017729 | 0 | 0.007786 | 0 | 0 | 9 | 0 | 0 | 4.5 | 0 | 0 | 0 | 0 | 0 | 0
V22524 | 94.93 | 56 | 38.93 | 6715 | 6715 | 13343 | 0.87 | 0.3 | 0.3 | 0.03 | 0.01 | 0.57 | 3.79 | 4.51 | 1.67 | 5.74 | 0.09 | 0 | 0 | 76.74 | 42374.26 | 42374.22 | 42374.15 | 42374.19 | 42374.27 | 4105 | 580.87 | 10333 | 6358 | 7217 | 6225 | -6.35 | 5.96 | 3.69 | 3.96 | 38.57 | 35.62 | 1.12 | 38.93 | 9.87 | 5.55 | -208.67 | #DIV/0! | #DIV/0! | -0.32 | 0.203581 | 0.883793 | 0.194253 | 81.370565 | 4.255516 | 4.483565 | 0.026993 | 0.008502 | 0.540779 | 0.300627 | 1.702343 | 5.728213 | 0.055598 | 0.139228 | 0.013048 | 0 | 0.002878 | 0 | 0.000138 | 0.015512 | 0.011313 | 0.004274 | 0.006046 | 0.004661 | 0 | 0.02 | 0.026576 | 0 | 0.002 | 0 | 0 | 11 | 0 | 0 | 0 | 0 | 0 | 0 | 14 | 31 | 0
V31497 | 93 | 53 | 40 | 7417 | 7417 | 13343 | 0.88 | 0.32 | 0.32 | 0.03 | 0.02 | 0.57 | 4.33 | 4.99 | 1.83 | 6.09 | 0.16 | 0 | 0 | 84.96 | 43448.06 | 43448.02 | 43447.96 | 43448 | 43448.07 | 3685 | 501.57 | 8551 | 4864 | 5708 | 4900 | 0.97 | -2.15 | -0.98 | 1.28 | 17.78 | 20.9 | -5.52 | 34.48 | 12.97 | -7.35 | -53.57 | #DIV/0! | 21.97 | 0.78 | 0.245156 | 0.830137 | 0.251861 | 80.663706 | 4.102999 | 4.879427 | 0.028315 | 0.011045 | 0.476614 | 0.228676 | 1.767427 | 6.260387 | 0.002323 | 0.1332 | 0.019769 | 0 | 0.003475 | 0 | 0.000257 | 0.013196 | 0.011624 | 0.004791 | 0.010078 | 0.005452 | 0 | 0.02 | 0.028086 | 0 | 0.002 | 0 | 0 | 5 | 0 | 0 | 0 | 40 | 0 | 0 | 0 | 0 | 8
32400 | 68 | 28 | 40 | 6693 | 6693 | 12379 | 1.37 | 0.53 | 0.48 | 0.02 | 0.01 | 0 | 10.39 | 0.64 | 0.67 | 0 | 0.03 | 0.01 | 0 | 80.16 | 43549.98 | 43549.94 | 43549.88 | 43549.92 | 43549.99 | 3495 | 520.71 | 6736 | 4416 | 5391 | 4531 | -3.35 | -9.41 | 6.02 | -4.89 | 21.34 | 18.15 | 15.98 | 43.71 | #DIV/0! | #DIV/0! | -560.01 | -23.77 | -38.35 | 0.74 | 0.420557 | 1.518729 | 0.444017 | 84.361622 | 11.382753 | 0.744514 | 0.020514 | 0.008073 | 0.026608 | 0.213248 | 0.663557 | 0.036602 | 0.004225 | 0.057954 | 0.007323 | 0 | 0.003496 | 0 | 0.000239 | 0.022117 | 0.006919 | 0.002 | 0.002 | 0.000426 | 0 | 0.02 | 0.025947 | 0 | 0.006561 | 0 | 0 | 1 | 0 | 0 | 0 | 0 | 20 | 0 | 4 | 0 | 3
V29171 | 122 | 70 | 52 | 7017 | 7017 | 13343 | 0.76 | 0.3 | 0.37 | 0.02 | 0.01 | 0.47 | 3.75 | 4.65 | 1.74 | 5.84 | 0.1 | 0 | 0 | 80.86 | 43165.95 | 43165.91 | 43165.85 | 43165.89 | 43165.96 | 3578 | 509.83 | 8831 | 4647 | 5838 | 4992 | -5.65 | 1.11 | 3.71 | -9.41 | 24.93 | 15.86 | 1.49 | -2.33 | 24.48 | 1.12 | -127.81 | -1393.38 | #DIV/0! | 0.3 | 0.316401 | 0.843046 | 0.225636 | 81.537422 | 4.004509 | 4.650498 | 0.024149 | 0.012224 | 0.359812 | 0.22953 | 1.692854 | 5.838094 | 0.019337 | 0.12927 | 0.023251 | 0 | 0.003603 | 0 | 0.000176 | 0.016294 | 0.009091 | 0.002686 | 0.008958 | 0.004203 | 0 | 0.02 | 0.026956 | 0 | 0.002 | 0 | 0 | 5 | 0 | 0 | 0 | 52 | 0 | 0 | 6 | 0 | 7
V25661 | 61 | 9 | 52 | 6988 | 6988 | 12343 | 0.34 | 0.75 | 0.34 | 0.02 | 0.01 | 0 | 4.73 | 1.18 | 0.44 | 0 | 0.07 | 0 | 0 | 90.6 | 42762.67 | 42762.62 | 42762.55 | 42762.6 | 42762.68 | 4185 | 591.6 | 10121 | 6513 | 6891 | 5908 | -1.57 | 8.1 | 30.2 | -2.55 | -9.12 | 27.94 | 19.65 | 62.59 | #DIV/0! | #DIV/0! | -78.14 | #DIV/0! | #DIV/0! | 0.17 | 0.248527 | 0.349181 | 0.830292 | 91.856011 | 4.87638 | 1.105815 | 0.014121 | 0.002087 | 0.017679 | 0.127464 | 0.311624 | 0.027094 | 0.092701 | 0.064366 | 0.004 | 0 | 0.001779 | 0 | 0.000249 | 0.014789 | 0.007968 | 0.002 | 0.002 | 0.000685 | 0 | 0.02 | 0.014487 | 0 | 0.008701 | 0 | 0 | 9 | 0 | 0 | 0 | 0 | 0 | 0 | 0 | 0 | 0
V33210 | 86.3 | 20.7 | 65.6 | 6666 | 6666 | 12343 | 0.31 | 0.68 | 0.35 | 0.02 | 0.01 | 0 | 4.47 | 1.13 | 0.44 | 0 | 0.07 | 0 | 0 | 86.44 | 43643.92 | 43643.88 | 43643.78 | 43643.86 | 43643.93 | 3901 | 571.24 | 8866 | 5080 | 5976 | 5072 | 1.4 | 3.2 | 24.69 | 1.92 | -19.25 | 24.78 | 37.5 | 92.65 | #DIV/0! | #DIV/0! | -68.81 | #DIV/0! | #DIV/0! | 0.02 | 0.278206 | 0.324065 | 0.868162 | 92.009537 | 4.695105 | 1.169687 | 0.013909 | 0.000863 | 0.013876 | 0.130201 | 0.349707 | 0.010753 | 0.002059 | 0.060397 | 0.004 | 0 | 0.001965 | 0 | 0.000185 | 0.015263 | 0.006355 | 0.002 | 0.002 | 0.000715 | 0 | 0.02 | 0.013328 | 0 | 0.007664 | 0 | 0 | 0 | 0 | 20.7 | 0 | 0 | 0 | 0 | 0 | 0 | 0
V33516 | 138.4 | 54.6 | 83.8 | 7302 | 7302 | 13343 | 0.84 | 0.3 | 0.37 | 0.02 | 0.01 | 0.5 | 3.92 | 4.85 | 1.77 | 6.01 | 0.1 | 0 | 0 | 84.19 | 43697.79 | 43697.75 | 43697.65 | 43697.73 | 43697.8 | 3834 | 520.85 | 8958 | 4949 | 5851 | 4787 | 4.6 | 3.3 | 3.85 | -11.88 | 28.78 | 17.51 | -7.46 | 3.33 | -6.39 | 0.05 | -145.94 | -332.91 | -73.83 | -0.06 | 0.298335 | 0.908976 | 0.207116 | 81.879106 | 3.633844 | 4.562515 | 0.025648 | 0.010544 | 0.51201 | 0.22861 | 1.653822 | 5.83934 | 0.006856 | 0.125315 | 0.017875 | 0 | 0.003477 | 0 | 0.000241 | 0.012041 | 0.011431 | 0.004023 | 0.008225 | 0.003877 | 0 | 0.02 | 0.024775 | 0 | 0.002 | 0 | 0 | 0 | 0 | 0 | 0 | 0 | 0 | 0 | 26.8 | 27.8 | 0